## Sheet1
한국특허정보원
검색식 : AP=[120120550993]
발행일자 : 2026.03.23
순번 | 발명의명칭 | IPC분류 | 출원번호 | 출원일자 | 등록번호 | 등록일자 | 공개번호 | 공개일자 | 공고번호 | 공고일자 | 심사진행상태 | 원출원번호 | 원출원일자 | 심사청구여부(일자) | 심사청구항수 | 요약 | 청구항
1 | 타이어 벨트 토핑용 고무 조성물 및 이를 이용하여 제조한 타이어 | C08L 7/00(2006.01)¦C08L 61/06(2006.01)¦C08K 3/04(2006.01)¦C08K 5/3492(2006.01)¦B60C 1/00(2006.01) | 1020110142560 | 2011.12.26 | 1013879670000 | 2014.04.16 | 1020130074484 | 2013.07.04 |  | 2014.04.23 | 등록결정(일반) |  |  | Y(2011.12.26) | 3 | 본 발명은 타이어 벨트 토핑용 고무 조성물 및 이를 이용하여 제조한 타이어에 관한 것으로서, 천연고무 100 중량부, 질소흡착 비표면적이 30 내지 300m 2 /g이고, DBP 흡유량이 60 내지 180cc/100g인 카본블랙 20 내지 90 중량부, 노볼락 레진 1 내지 10 중량부, 그리고 펜타메톡시메틸멜라민 1 내지 10 중량부를 포함한다. 상기 타이어 벨트 토핑용 고무 조성물은 높은 모듈러스와 인장 강도로 내구성을 향상시킬 수 있다. | [청구항1]천연고무 100 중량부,질소흡착 비표면적(nitrogen surface area per gram, N2SA)이 30 내지 300m2/g이고, DBP(n-dibutyl phthalate) 흡유량이 60 내지 180cc/100g인 카본블랙 20 내지 90 중량부,노볼락 레진 1 내지 10 중량부, 그리고펜타메톡시메틸멜라민 1 내지 10 중량부를 포함하는 타이어 벨트 토핑용 고무 조성물. [청구항2]제1항에 있어서,상기 노볼락 레진과 상기 펜타메톡시메틸멜라민의 중량비는 1:0.5 내지 1.5인 것인 타이어 벨트 토핑용 고무 조성물. [청구항3]제1항 또는 제2항에 따른 타이어 벨트 토핑용 고무 조성물을 이용하여 제조한 타이어.
2 | 센서 컨테이너를 구비한 타이어의 제조방법 및 이의 제조방법에 의해 제조된 타이어 | B29D 30/08(2006.01)¦B29D 30/06(2006.01)¦B60C 23/04(2006.01) | 1020210099124 | 2021.07.28 | 1025216330000 | 2023.04.10 | 1020230017952 | 2023.02.07 |  | 2023.04.14 | 등록결정(일반) |  |  | Y(2021.07.28) | 13 | 본 발명은 센서 컨테이너를 구비한 타이어의 제조방법 및 이의 제조방법에 의해 제조된 타이어에 관한 것으로, 보다 상세하게는 고속 주행 중 센서 컨테이너가 탈락되는 것을 방지하기 위한 센서 컨테이너를 구비한 타이어의 제조방법 및 이의 제조방법에 의해 제조된 타이어에 관한 것이다. 상기와 같은 목적을 달성하기 위한 본 발명은 a) 컨테이너부가 형성되는 단계; b) 상기 컨테이너부의 내부에 우레탄과 경화제를 혼합한 더미소재가 채워져 더미가 형성되는 단계; c) 경화되어 형성된 상기 더미를 포함한 상기 컨테이너부가 타이어에 부착되는 단계; d) 상기 컨테이너부가 부착된 상기 타이어가 가류되는 단계; e) 가류된 상기 타이어에 결합된 상기 컨테이너부에 포함된 상기 더미가 탈거되는 단계; 및 f) 상기 더미가 탈거된 위치에 센서가 장착되는 단계를 포함하는 것을 특징으로 하는 센서 컨테이너를 구비한 타이어의 제조방법을 제공한다. | [청구항1]a) 컨테이너부가 형성되는 단계;b) 상기 컨테이너부의 내부에 우레탄과 경화제를 혼합한 더미소재가 채워져 더미가 형성되는 단계;c) 경화되어 형성된 상기 더미를 포함한 상기 컨테이너부가 타이어에 부착되는 단계;d) 상기 컨테이너부가 부착된 상기 타이어가 가류되는 단계;e) 가류된 상기 타이어에 결합된 상기 컨테이너부에 포함된 상기 더미가 탈거되는 단계; 및f) 상기 더미가 탈거된 위치에 센서가 장착되는 단계를 포함하는 것을 특징으로 하는 센서 컨테이너를 구비한 타이어의 제조방법. [청구항2]제 1 항에 있어서,상기 a) 단계에서,상기 컨테이너부는, 중량%로,필러소재 0.1~99.5, 오일 0.1~99.5, 유항 0.001~30를 포함하도록 마련된 것을 특징으로 하는 센서 컨테이너를 구비한 타이어의 제조방법. [청구항3]제 2 항에 있어서,상기 필러소재는,천연고무, 합성고무를 포함한 폴리머 혼합물로 형성된 고무 계열 소재로 이루어지며. 카본, 실리카, 유기필러류 중 어느 한 종 이상으로 이루어진 것을 특징으로 하는 센서 컨테이너를 구비한 타이어의 제조방법. [청구항4]제 2 항에 있어서,상기 오일은,식물계 및 석유계 오일인 것을 특징으로 하는 센서 컨테이너를 구비한 타이어의 제조방법. [청구항5]제 1 항에 있어서,상기 a) 단계에서,상기 컨테이너부는 170도 내지 190도의 온도로 110초 내지130초간 성형되도록 마련된 것을 특징으로 하는 센서 컨테이너를 구비한 타이어의 제조방법. [청구항6]제 1 항에 있어서,상기 b) 단계에서,상기 더미소재는,경도 1 내지 100을 지닌 우레탄과, 경화제를 2:8 내지 8:2의 비율로 혼합하여 형성된 것을 특징으로 하는 센서 컨테이너를 구비한 타이어의 제조방법. [청구항7]제 1 항에 있어서,상기 c) 단계에서,상기 컨테이너부는 이너라이너를 포함한 상기 타이어의 내측 임의의 지점에 부착되도록 마련된 것을 특징으로 하는 센서 컨테이너를 구비한 타이어의 제조방법. [청구항8]제 1 항에 있어서,상기 d) 단계에서,상기 컨테이너부의 경도는 10 내지 100이 되고, 100% 모듈러스는 50kgf/cm2 이하가 되도록 상기 타이어에 대한 가류가 수행되는 것을 특징으로 하는 센서 컨테이너를 구비한 타이어의 제조방법. [청구항9]제 1 항에 있어서,상기 f) 단계에서,상기 센서는 접착제 도포 없이 상기 컨테이너부 내측에 삽입되도록 마련된 것을 특징으로 하는 센서 컨테이너를 구비한 타이어의 제조방법. [청구항10]제 1 항에 있어서,상기 f) 단계 이후에,탈거된 상기 더미는 이후 상기 a) 단계 및 상기 b) 단계를 생략하고, 상기 c) 단계 및 상기 d) 단계에서 재활용되도록 마련된 것을 특징으로 하는 센서 컨테이너를 구비한 타이어의 제조방법. [청구항11]제 1 항에 따른 센서 컨테이너를 구비한 타이어의 제조방법에 의해 제조된 타이어에 있어서,상기 타이어에 결합된 상기 컨테이너부; 및상기 컨테이너부의 내부에 삽입된 상기 센서를 포함하는 것을 특징으로 하는 센서 컨테이너를 구비한 타이어의 제조방법에 의해 제조된 타이어. [청구항12]제 11 항에 있어서,상기 컨테이너부는,상기 타이어의 가류시 하부가 상기 타이어에 일체화되도록 마련된 컨테이너측벽;상기 컨테이너측벽의 내측에 형성되며, 상기 센서의 외형과 대응되는 형상을 갖도록 빈 공간으로 이루어진 센서장착영역;상기 컨테이너측벽의 상부를 덮도록 형성된 컨테이너덮개; 및상기 컨테이너덮개의 중앙부에 형성되는 센서삽입홀을 포함하는 것을 특징으로 하는 센서 컨테이너를 구비한 타이어의 제조방법에 의해 제조된 타이어. [청구항13]제 12 항에 있어서,상기 센서삽입홀의 직경은,상기 센서가 상기 센서장착영역으로 삽입될 수 있는 통로를 형성하도록 마련되되, 상기 컨테이너덮개가 상기 센서장착영역에 삽입된 상기 센서를 주행중에 이탈하지 않게 고정시킬 수 있도록 형성된 것을 특징으로 하는 센서 컨테이너를 구비한 타이어의 제조방법에 의해 제조된 타이어.
3 | 자동차의 타이어 그립과 균형감의 정량적 평가방법 | G01M 17/02(2019.01)¦G01M 1/10(2006.01)¦B60C 25/00(2021.01) | 1020120111868 | 2012.10.09 | 1013892890000 | 2014.04.21 | 1020140045742 | 2014.04.17 |  | 2014.04.25 | 등록결정(일반) |  |  | Y(2012.10.09) | 4 | 개시된 내용은 자동차의 타이어 그립과 균형감의 정량적 평가방법에 관한 것으로서, 자동차 타이어의 그립력과 균형감 성능을 평가하기 위한 컴퓨터는, 고 횡가속도 조타 스윕 시험의 수행에 따라 조타력계로부터 조타각, 조타토크를 포함한 데이터를 전송받으며, 관성센서로부터 3축 가속도, 횡가속도, 3축 회전 각속도를 포함한 데이터를 전송받는다. 그리고 조타력계와 관성센서로부터 전송받은 측정 데이터를 토대로 타이어의 그립력과 균형감 성능과 관련된 객관적 성능 인자를 추출하며, 추출된 객관적 성능 인자를 토대로 타이어의 그립력과 균형감 성능을 확인한다. 따라서, 본 발명은 종래의 객관적 평가방식을 사용할 때 발생하였던 주관적 평가결과를 충분히 반영하지 못하는 문제점을 해결하며, 복잡한 객관적 성능 인자를 사용하지 않고도 타이어의 그립력과 균형감을 평가할 수 있어 타이어 개발에 효율적으로 적용할 수 있다. | [청구항1](1) 자동차 타이어의 그립력과 균형감 성능을 평가하기 위한 컴퓨터는, 고 횡가속도 조타 스윕 시험의 수행에 따라 조타력계로부터 조타각, 조타토크를 포함한 데이터를 전송받으며, 관성센서로부터 3축 가속도, 횡가속도, 3축 회전 각속도를 포함한 데이터를 전송받는 단계,(2) 상기 컴퓨터는, 상기 (1) 단계에서 수행한 고 횡가속도 조타 스윕 시험에 따라 상기 조타력계와 상기 관성센서로부터 전송받은 측정 데이터를 토대로 타이어의 그립력과 균형감 성능과 관련된 객관적 성능 인자를 추출하는 단계, 그리고(3) 상기 컴퓨터는, 상기 (2) 단계에서 추출된 객관적 성능 인자를 토대로 타이어의 그립력과 균형감 성능을 확인하는 단계를 포함하며,상기 (2) 단계에서 추출되는 타이어의 그립력과 균형감 성능과 관련된 객관적 성능 인자는,의 곡선 접합식을 사용하여 구한 횡가속도에 대한 조타각 선도에서의 최대 횡가속도의 크기인 최대 그립력(AyMax), 횡가속도가 최대 그립력의 85%일 때의 곡선의 기울기인 그립력의 균형감(gBalance)과,의 곡선 접합식을 사용하여 구한 횡가속도에 대한 횡미끄럼각 선도에서의 자동차가 선회시 횡방향으로 미끄러지는 크기인 최대 횡미끄럼각(BetaMax), 자동차 선회시 횡방향으로 미끄러지는 속도인 횡미끄럼의 빠르기(gBeta)인 자동차의 타이어 그립과 균형감의 정량적 평가방법.여기서, LATAC1 및 LATAC2는 횡가속도, SWA는 조타각, Beta는 횡미끄럼각, a10, a11, a12, a13, a20, a21, a22, a23는 상수이다. [청구항2]제 1 항에 있어서,상기 (1) 단계의 고 횡가속도 조타 스윕 시험은,직진 정속 주행 중에 오른쪽과 왼쪽으로 조타각을 천천히 스윕하는 시험인 자동차의 타이어 그립과 균형감의 정량적 평가방법. [청구항3]삭제 [청구항4]제 1 항에 있어서,상기 횡가속도에 대한 조타각 선도에서의 최대 횡가속도의 크기인 최대 그립력(AyMax), 상기 횡가속도에 대한 횡미끄럼각 선도에서의 자동차가 선회시 횡방향으로 미끄러지는 크기인 최대 횡미끄럼각(BetaMax) 및 횡가속도가 최대 그립력의 85%가 되는 영역에서의 횡미끄럼의 빠르기(gBeta)를 포함한 그립력 성능과 관련된 객관적 성능 인자는, 상기 컴퓨터에서의 타이어 그립력 성능 확인에 이용되는 자동차의 타이어 그립과 균형감의 정량적 평가방법. [청구항5]제 1 항에 있어서,상기 횡가속도에 대한 조타각 선도에서의 횡가속도가 최대 그립력의 85%일 때의 곡선의 기울기인 그립력의 균형감(gBalance), 상기 횡가속도에 대한 횡미끄럼각 선도에서의 횡가속도 영역의 기울기를 포함한 균형감 성능과 관련된 객관적 성능 인자는, 상기 컴퓨터에서의 타이어 균형감 성능 확인에 이용되는 자동차의 타이어 그립과 균형감의 정량적 평가방법.
4 | 가류 블래더의 균일한 진공각을 유지하기 위한 클림프링 구조 | B29D 30/06(2006.01) | 1020200182119 | 2020.12.23 | 1025216160000 | 2023.04.10 | 1020220091662 | 2022.07.01 |  | 2023.04.14 | 등록결정(일반) |  |  | Y(2020.12.23) | 6 | 본 발명은 타이어 제조시 가류 공정에서 그린타이어(Green Tire)를 타이어 금형에 팽창력을 제공하는 블래더(Bladder)의 초기 형상을 볼록하게 유도하고 진공시 8각으로 균일하게 접히도록 유도하는 클램프링 구조에 있어서, 상하방향으로 관통되는 중앙부, 중앙부의 외측부로부터 하방으로 경사지도록 연장되는 경사부, 경사부의 외측부로부터 외측방향으로 연장되는 결합부 및 결합부의 외측부와 결합되는 진공각 유지부를 포함하고, 결합부 및 진공각 유지부의 적어도 일부는 블래더와 밀착됨에 따라 가류 공정시 그린타이어와 상기 블래더의 접촉압을 향상시키고 접촉 시간을 단축시키는 것을 특징으로 하는 가류 블래더의 균일한 진공각을 유지하기 위한 클램프링 구조를 제공한다. | [청구항1]타이어 제조시 가류 공정에서 그린타이어(Green Tire)를 타이어 금형에 팽창력을 제공하는 블래더(Bladder)의 초기 형상을 볼록하게 유도하고 진공시 8각으로 균일하게 접히도록 유도하는 클램프링 구조에 있어서,상하방향으로 관통되는 중앙부;상기 중앙부의 외측부로부터 하방으로 경사지도록 연장되는 경사부;상기 경사부의 외측부로부터 외측방향으로 연장되는 결합부; 및상기 결합부의 외측부와 결합되는 링형상의 베이스, 상기 베이스의 외측단으로부터 함입되고 서로 이격되도록 위치하는 다수의 오목부 및 상기 베이스의 외측단으로부터 돌출되고 서로 이격되도록 위치하며 상기 다수의 오목부 중 서로 이웃하는 오목부 사이에 형성되는 볼록부를 포함하고, 상기 결합부의 외측부와 결합되는 진공각 유지부;를 포함하고,상기 베이스는 내측부에서 외측부로 갈수록 두께가 두꺼워지도록 형성되며,상기 다수의 볼록부는 상기 베이스를 기준으로 외측 상방으로 돌출되도록 8개가 형성되고, 상기 다수의 오목부는 상기 다수의 볼록부를 기준으로 내측 하방으로 함입되도록 8개가 형성되며,상기 베이스와 상기 다수의 오목부 사이, 상기 베이스와 상기 다수의 볼록부 사이는 라운딩처리되어 있으며,상기 오목부의 끝단은 소정의 곡률을 가지는 형상인 반면 상기 볼록부의 끝단은 직선 형상이고,상기 결합부 및 상기 진공각 유지부의 적어도 일부는 상기 블래더와 밀착됨에 따라 상기 가류 공정시 상기 그린타이어와 상기 블래더의 접촉압을 향상시키고 접촉 시간을 단축시키는 것을 특징으로 하는 가류 블래더의 균일한 진공각을 유지하기 위한 클램프링 구조. [청구항2]제1 항에 있어서,상기 진공각 유지부는 상기 타이어의 내측 비드 프로파일(bead profile)과 동일한 형상으로 설계되는 것을 특징으로 하는 가류 블래더의 균일한 진공각을 유지하기 위한 클램프링 구조. [청구항3]제2 항에 있어서,상기 진공각 유지부는 상기 타이어의 규격에 따른 상기 타이어의 내측 비드 프로파일의 종류별로 제작되는 것을 특징으로 하는 가류 블래더의 균일한 진공각을 유지하기 위한 클램프링 구조. [청구항4]삭제 [청구항5]제1 항에 있어서,상기 결합부의 외측부에는 결합부 나사산 및 결합부 나사홈이 형성되고,상기 진공각 유지부는 상기 베이스의 내측부에 나사산 및 나사홈으로 구성되는 체결부;를 더 포함하고,상기 체결부는 상기 결합부의 외측부와 회전하면서 결합되는 것을 특징으로 하는 가류 블래더의 균일한 진공각을 유지하기 위한 클램프링 구조. [청구항6]제1 항에 있어서,상기 오목부의 곡률반경은 상기 진공각 유지부의 외경의 3% 내지 6%인 것을 특징으로 하는 가류 블래더의 균일한 진공각을 유지하기 위한 클램프링 구조. [청구항7]제1 항에 있어서,상기 진공각 유지부는 알루미늄청동(ALBC2)으로 이루어지는 것을 특징으로 하는 가류 블래더의 균일한 진공각을 유지하기 위한 클램프링 구조.
5 | 타이어 내부의 밀봉재 도포장치 | B29D 30/08(2006.01) | 1020120150954 | 2012.12.21 | 1013831100000 | 2014.04.02 |  |  |  | 2014.04.08 | 등록결정(일반) |  |  | Y(2012.12.21) | 5 | 본 발명은 타이어 내부에 밀봉재(Sealant)를 도포하여 주행 중 못 등에 의해 타이어의 펑크가 발생하더라도 밀봉재에 의해 자동으로 밀봉 봉합되어 안전 타이어를 제공할 수 있는 타이어 내부의 밀봉재 도포장치에 관한 것으로, 이를 위해 타이어(100) 내부에 밀봉재(101)를 도포하여 안전 타이어를 제조하는 타이어 내부의 밀봉재 도포장치에 있어서, 상기 타이어(100)가 진입되는 투입 컨베이어(1)와, 상기 투입 컨베이어(1)에 의해 공급된 타이어(100)를 1차로 센터링 정렬시키는 1차 센터링부(2), 상기 1차 센터링부(2)를 거친 타이어(100)의 정확한 위치 세팅을 위한 2차 센터링부(3), 상기 2차 센터링부(3)에서 센터링 정렬되어 수평위치로 놓여 있는 타이어(100)를 인수받아 90°각도로 회전시키는 터닝부(4), 상기 터닝부(4)에서 90°각도 회전된 타이어(100) 내부로 진입하는 밀봉재 도포노즐(5)을 갖춘 밀봉재 도포용 로봇(6), 상기 밀봉재 도포노즐(5)이 내부에 위치한 상태에서 타이어(100)를 회전시키는 회전부(7), 상기 회전부(7)에 의해 회전한 타이어(100) 내부를 밀봉재 도포용 로봇(6)의 밀봉재 도포노즐(5)에서 토출된 밀봉재(101)에 의해 도포 완료된 타이어(100a)를 2차 센터링부(3)로 이동시키는 전후진 구동부(8) 및, 상기 밀봉재(101)가 도포 완료된 타이어(100a)로 배출시키는 배출 컨베이어(9)를 갖추어 이루어진 구조로 되어 있다. | [청구항1]타이어(100) 내부에 밀봉재(101)를 도포하여 안전 타이어를 제조하는 타이어 내부의 밀봉재 도포장치에 있어서,상기 타이어(100)가 진입되는 투입 컨베이어(1)와, 상기 투입 컨베이어(1)에 의해 공급된 타이어(100)를 1차로 센터링 정렬시키는 1차 센터링부(2), 상기 1차 센터링부(2)를 거친 타이어(100)의 정확한 위치 세팅을 위한 2차 센터링부(3), 상기 2차 센터링부(3)에서 센터링 정렬되어 수평위치로 놓여 있는 타이어(100)를 인수받아 90°각도로 회전시키는 터닝부(4), 상기 터닝부(4)에서 90°각도 회전된 타이어(100) 내부로 진입하는 밀봉재 도포노즐(5)을 갖춘 밀봉재 도포용 로봇(6), 상기 밀봉재 도포노즐(5)이 내부에 위치한 상태에서 타이어(100)를 회전시키는 회전부(7), 상기 회전부(7)에 의해 회전한 타이어(100) 내부를 밀봉재 도포용 로봇(6)의 밀봉재 도포노즐(5)에서 토출된 밀봉재(101)에 의해 도포 완료된 타이어(100a)를 2차 센터링부(3)로 이동시키는 전후진 구동부(8) 및, 상기 밀봉재(101)가 도포 완료된 타이어(100a)로 배출시키는 배출 컨베이어(9)를 갖추어 이루어진 것을 특징으로 하는 타이어 내부의 밀봉재 도포장치 [청구항2]제 1항에 있어서상기 터닝부(4)는 2차 센터링부(3)의 롤러(3a)에 위치한 이송된 타이어(100)를 고정시키는 승하강 실린더(10)에 연결된 고정 브라켓트(11)와 상기 고정 브라켓트(11)로 고정 위치한 타이어(100)를 수직방향인 90°각도로 세우는 변환 실린더(12)에 연결된 수직/수평 변환로드(13)를 구비하여 이루어진 것을 특징으로 하는 타이어 내부의 밀봉재 도포장치. [청구항3]제 1항에 있어서,상기 밀봉재 도포용 로봇(6)은 밀봉재 공급부(14)와 공급펌프(15) 및 밀봉재 도포노즐(5)을 갖추고 있으며, 구동부(16)에 의해 전후진 이동과 밀봉재 도포노즐(5)의 6축 이동이 가능하도록 제어되는 것을 특징으로 하는 타이어 내부의 밀봉재 도포장치. [청구항4]제 1항에 있어서,상기 회전부(7)는 타이어(100)의 센터 중공부에 끼워지는 회전용 롤러(17)와 이 회전용 롤러(17)를 구동시키는 회전모터(18)를 갖춘 것을 특징으로 하는 타이어 내부의 밀봉재 도포장치. [청구항5]제 1항에 있어서,상기 전후진 구동부(8)에는 타이어(100)를 수평방향으로 이송시키는 케이블 트레이(19)가 구비되어 이루어진 것을 특징으로 하는 타이어 내부의 밀봉재 도포장치.
6 | 중하중용 타이어 | B60C 9/18(2006.01)¦B60C 9/20(2006.01) | 1020210000153 | 2021.01.04 | 1025216300000 | 2023.04.10 | 1020220099132 | 2022.07.13 |  | 2023.04.14 | 등록결정(일반) |  |  | Y(2021.01.04) | 6 | 본 발명은 노면과 접지되는 트레드부, 트레드부의 내측에 형성되는 적어도 하나의 스틸벨트를 포함하는 스틸벨트부 및 적어도 하나의 스틸벨트 사이 또는 트레드부와 스틸벨트부 사이에 삽입되는 보강벨트부를 포함하고, 보강벨트부는 스틸 코드를 타이어의 원주방향으로 권취한 압연물로 제조되는 것을 특징으로 하는 중하중용 타이어를 제공한다. | [청구항1]노면과 접지되는 트레드부;카카스와 인접한 제1 스틸벨트, 상기 제1 스틸벨트의 상부에 위치하는 제2 스틸벨트, 상기 제2 스틸벨트의 상부에 위치하는 제3 스틸벨트 및 상기 제3 스틸벨트의 상부에 위치하는 제4 스틸벨트를 포함하고, 상기 트레드부의 내측에 형성되는 스틸벨트부; 및상기 제1 내지 제4 스틸벨트 중 2개의 스틸벨트 사이 또는 상기 트레드부와 상기 스틸벨트부 사이에 삽입되는 보강벨트부;를 포함하고,상기 보강벨트부는 스틸 코드를 타이어의 원주방향으로 권취한 압연물로 제조되고, 상기 제1 스틸벨트의 최외곽 상측과 상기 제3 스틸벨트의 최외곽 상측, 또는 상기 제2 스틸벨트의 최외곽 상측과 상기 제4 스틸벨트의 최외곽 상측에 상기 타이어의 원주방향으로 1 내지 2회 권취됨에 따라 벨트 성장량을 억제하고, 벨트 전체 강성을 유지하여 핸들링 성능도 향상시키는 것을 특징으로 하는 중하중용 타이어. [청구항2]삭제 [청구항3]제1 항에 있어서,상기 보강벨트부는 나선형으로 형성되고 10mm 내지 15mm의 폭으로 제조되는 것을 특징으로 하는 중하중용 타이어. [청구항4]삭제 [청구항5]삭제 [청구항6]삭제 [청구항7]제1 항에 있어서,상기 보강벨트부는 스틸 코드를 14EPI 내지 18EPI의 범위 내에서 압연하여 제조되는 것을 특징으로 하는 중하중용 타이어. [청구항8]제1 항에 있어서,상기 보강벨트부는 10mm 내지 20mm의 폭으로 제조되는 것을 특징으로 하는 중하중용 타이어. [청구항9]제1 항에 있어서,상기 보강벨트부는 상기 스틸 코드 및 상기 스틸 코드를 토핑하는 고무를 포함하고,상기 스틸 코드의 직경은 0.8mm 내지 1.0mm이며,상기 보강벨트부의 두께는 0.85mm 내지 1.1mm인 것을 특징으로 하는 중하중용 타이어. [청구항10]제1 항에 있어서,상기 스틸 코드의 인장 강력은 80kgf 내지 110kgf인 것을 특징으로 하는 중하중용 타이어.
7 | 차량용 비공기입 타이어 및 이의 제조방법 | B60B 7/10(2006.01)¦B60C 7/10(2021.01) | 1020190116150 | 2019.09.20 | 1023129310000 | 2021.10.07 | 1020210034736 | 2021.03.31 |  | 2021.10.18 | 등록결정(재심사후) |  |  | Y(2019.09.20) | 5 | 본 발명은 차량용 비공기입 타이어에 관한 것으로서, 특히 종래의 공기입 타이어의 림을 그대로 사용할 수 있게 하는 차량용 비공기입 타이어에 관한 것이다. 이에, 본 발명은 차량용 비공기입 타이어에 있어서, 지면에 접하게 되는 트레드부(100)와, 상기 트레드부(100) 저부에 설치되며 충격을 완화시키는 스포크부(200)와, 타이어의 림(400)과 체결하기 위한 비드부(300)를 포함하는 것을 특징으로 하는 차량용 비공기입 타이어를 제공한다. | [청구항1]차량용 비공기입 타이어에 있어서,지면에 접하게 되는 트레드부(100)와, 상기 트레드부(100) 저부에 설치되며 충격을 완화시키는 스포크부(200)와, 타이어의 림(400)과 체결하기 위한 비드부(300)를 포함하고,상기 트레드부(100), 상기 스포크부(200) 및 상기 비드부(300)는 각각 별도로 형성되며,상기 비드부(300)가 상기 스포크부(200)의 내측에 인입되고, 상기 스포크부(200)가 상기 트레드부(100)의 내측에 인입됨으로써, 상기 트레드부(100)와 상기 스포크부(200) 및 상기 비드부(300)가 순차적으로 조립되어 타이어가 형성되며,상기 트레드부(100)의 내측면과 상기 스포크부(200)의 외측면 사이에 접착 성능을 구비하고 상기 트레드부(100)의 내측면 형상을 따라 형성되는 제1접착부가 형성되고,상기 스포크부(200)의 내측면과 상기 비드부(300)의 외측면 사이에 상기 스포크부(200)의 내측면 형상을 따라 형성되는 제2접착부가 형성되며,상기 트레드부(100)와 상기 스포크부(200) 및 상기 비드부(300)의 결합 시, 상기 트레드부(100) 또는 상기 비드부(300)에 공기를 주입하여, 상기 트레드부(100)와 상기 스포크부(200) 및 상기 비드부(300) 각각을 밀착시켜 접착 결합력을 증대시킴으로써, 타이어의 내구성이 증가되고,상기 비드부(300)의 높이가 전체 타이어 높이 대비 11~50%이므로, 타이어에서 유연성 있는 부위(flexible zone)의 확보가 용이하여 타이어의 코너링 주행 시 상기 스포크부(200)의 파손이 방지되며,상기 스포크부(200)의 높이가 전체 타이어 높이 대비 50~89%이므로, 타이어의 유동성 증가로 인해 발생되는 상기 림(400)에 대한 상기 비드부(300)의 취부 불안정이 방지되고,상기 스포크부(200)는, 탄성을 구비하며 타이어의 회전축에 수직한 상기 스포크부(200)의 단면에 있어서 타이어의 직경 방향에 대해 직선형으로 연장되어 형성되는 스포크와 탄성을 구비하며 타이어의 회전축에 수직한 상기 스포크부(200)의 단면에 있어서 타이어의 원주 방향을 따라 물결 형상으로 형성되는 스포크의 결합에 의한 그물구조를 구비하여, 지면으로부터의 충격을 완화시키는 것을 특징으로 하는 차량용 비공기입 타이어. [청구항2]제1항에 있어서, 상기 비드부(300)는 고무로 형성되며, 타이어의 림(400)의 취부되는 부위에 대응하는 형상의 취부면(301)을 가지고, 림(400)에 견고하게 취부되기 위하여 강성을 향상시키기 위한 비드와이어들로 구성되는 비드번들(310)을 포함하는 것을 특징으로 하는 차량용 비공기입 타이어. [청구항3]제2항에 있어서, 상기 비드번들(310)을 감싸며 비드부(300)의 골격을 유지하기 위한 강성을 가지는 비드필러(320)를 포함하는 것을 특징으로 하는 차량용 비공기입 타이어. [청구항4]제3항에 있어서, 상기 비드필러(320)의 길이(L1)는 비드부(300)의 길이(L2)의 10~50%인 것을 특징으로 하는 차량용 비공기입 타이어. [청구항5]삭제 [청구항6]삭제 [청구항7]삭제 [청구항8]삭제 [청구항9]삭제 [청구항10]청구항 1의 차량용 비공기입 타이어의 제조방법에 있어서,고무로 형성되며, 타이어의 림(400)의 취부되는 부위에 대응하는 형상의 취부면(301)을 가지고, 림(400)에 견고하게 취부되기 위하여 강성을 향상시키기 위한 비드와이어들로 구성되는 비드번들(310)을 포함하는 비드부(300)를 성형하는 제1단계(s210);상기 스포크부(200)의 내측에 상기 비드부(300)를 인입시켜 조립하는 제2단계(s220);상기 트레드부(100) 내측에 상기 스포크부(200)와 상기 비드부(300)의 조립체를 인입시켜 조립하는 제3단계(s230); 및상기 비드부(300) 또는 상기 트레드부(100)에 공기를 투입하여 상기 비드부(300), 상기 스포크부(200) 및 상기 트레드부(100) 각각을 밀착 고정시키는 제4단계(s240);를 포함하는 것을 특징으로 하는 차량용 비공기입 타이어의 제조방법.
8 | 타이어 유니포미티 검사시스템 및 이를 이용한 타이어 유니포미티 검사방법 | B60C 25/00(2021.01)¦G01B 11/24(2006.01)¦G05B 19/05(2006.01)¦G05B 19/418(2024.01)¦G05B 23/02(2006.01)¦G06N 20/00(2019.01) | 1020230142655 | 2023.10.24 | 1029360560000 | 2026.03.04 | 1020250058927 | 2025.05.02 |  | 2026.03.06 | 등록결정(일반) |  |  | Y(2023.10.24) | 2 | 본 발명은 타이어 유니포미티 검사시스템 및 이를 이용한 타이어 유니포미티 검사방법에 관한 것으로서, 더욱 상세하게는, AI를 이용하여 보다 정확히 유니포미티를 검사하며 검사공정을 자동화시킬 수 있는 특징을 가진 타이어 유니포미티 검사시스템 및 이를 이용한 타이어 유니포미티 검사방법에 관한 것이다. 이에, 본 발명은 타이어 유니포미티 검사시스템 있어서, 타이어의 이미지를 획득하기 위한 카메라모듈(100)과; 획득된 타이어의 이미지로부터 유니포미티 검사를 수행하기 위한 AI모듈(200)과; 타이어의 마킹작업이 종료됨을 알려주는 신호를 송신하는 PLC(300)와; 상기 AI모듈(200)의 검사결과를 수신하여 처리하기 위한 생산관리시스템(MES)(400); 을 포함하는 것을 특징으로 하는 타이어 유니포미티 검사시스템 및 이를 이용한 타이어 유니포미티 검사방법을 제공한다. | [청구항1]타이어 유니포미티 검사시스템 있어서, 타이어의 이미지를 획득하는 카메라모듈;획득된 타이어의 이미지로부터 바코드와 마킹 사이의 각도를 계산하고, 유니포미티 검사를 수행하는 AI모듈;타이어의 마킹 공정의 종료를 송신하는 PLC;상기 AI모듈(200)의 검사결과를 수신하여 처리하기 위한 생산관리시스템(MES)을 포함하되,상기 AI모듈은, 상기 획득된 이미지로부터 바코드의 좌표, 유니포미티 마킹의 좌표, DB마킹의 좌표, 및 이너타이어의 중심점의 좌표를 추출하고, 상기 이너타이어의 중심점을 중심으로 상기 바코드와 상기 유니포미티 마킹 간의 각도 및 상기 이너타이어의 중심점을 중심으로 상기 바코드와 상기 DB마킹 간의 각도를 계산하는, 타이어 유니포미티 검사시스템. [청구항2]삭제 [청구항3]삭제 [청구항4]타이어 유니포미티 검사방법에 있어서,유니포미티 마킹 공정의 종료를 PLC가 서버에 송신하는 단계;카메라모듈이 타이어의 이미지를 획득하는 단계;상기 서버의 AI모듈이 획득된 타이어의 이미지에 기초하여 유니포미티 검사를 수행하는 단계;상기 AI모듈의 검사결과를 생산관리시스템(MES)에 전송하는 단계를 포함하되,상기 유니포미티 검사를 수행하는 단계는,상기 획득된 타이어의 이미지로부터 바코드의 좌표, 유니포미티 마킹의 좌표, DB마킹의 좌표, 및 이너타이어의 중심점의 좌표를 추출하고, 상기 이너타이어의 중심점을 중심으로 상기 바코드와 상기 유니포미티 마킹 간의 각도 및 상기 이너타이어의 중심점을 중심으로 상기 바코드와 상기 DB마킹 간의 각도를 계산하는 것을 포함하는, 타이어 유니포미티 검사방법. [청구항5]삭제 [청구항6]삭제
9 | 트럭버스 후륜용 타이어 | B60C 9/18(2006.01)¦B60B 11/00(2006.01)¦B60C 9/20(2006.01) | 1020230142654 | 2023.10.24 | 1029360380000 | 2026.03.04 | 1020250058926 | 2025.05.02 |  | 2026.03.06 | 등록결정(일반) |  |  | Y(2023.10.24) | 4 | 본 발명은 트럭버스 후륜용 타이어에 관한 것으로, 보다 상세하게는 트럭버스의 후륜축에 장착되는 복륜 타이어를 단륜 형태로 대체하기 위한 트럭버스 후륜용 타이어에 관한 것이다. 상술한 목적을 달성하기 위한 본 발명의 일 실시예는, 노면과 접지되는 트레드부; 타이어의 골격을 이루는 카카스부; 상기 트레드부와 상기 카카스부 사이에 마련되는 벨트부; 및 상기 벨트부의 내측에 형성되는 코일부를 포함하는 것을 특징으로 하는 트럭버스 후륜용 타이어를 제공한다. | [청구항1]노면과 접지되는 트레드부;타이어의 골격을 이루는 카카스부;상기 트레드부와 상기 카카스부 사이에 마련되는 벨트부; 및상기 벨트부의 내측에 형성되는 코일부를 포함하되,상기 코일부는, 한 개 이상의 가닥으로 이루어진 스틸코드가 연속적으로 감긴 스파이럴 코일 벨트로 형성되며, 상기 타이어의 원주 방향을 따라 지그재그 형태 또는 웨이브 형태로 연장되는 동일한 폭을 갖는 한 쌍의 코일층을 포함하는, 트럭버스 후륜용 타이어. [청구항2]삭제 [청구항3]제 1 항에 있어서,상기 벨트부는,상기 카카스부에서 상기 트레드부를 향해 순차적으로 적층되는 제1 벨트, 제2 벨트, 제3 벨트 및 제4 벨트로 이루어지는 것을 특징으로 하는 트럭버스 후륜용 타이어. [청구항4]제 3 항에 있어서,상기 코일부는,상기 제2 벨트와 상기 제3 벨트 사이에 위치하도록 마련된 것을 특징으로 하는 트럭버스 후륜용 타이어. [청구항5]제 1 항에 있어서,상기 트럭버스 후륜용 타이어는,단면폭이 435mm 이상이고, 편평비가 55%인 래디얼 구조이고, 림의 외경이22.5inch로 마련된 단륜 타이어인 것을 특징으로 하는 트럭버스 후륜용 타이어.
10 | 하이브리드 코드 및 그를 포함하는 고성능 래디얼 타이어 | D02G 3/48(2006.01) | 1020140142849 | 2014.10.21 | 1017407690000 | 2017.05.22 | 1020160047076 | 2016.05.02 |  | 2017.05.29 | 등록결정(재심사후) |  |  | Y(2014.10.21) | 8 | 본 발명은 고 모듈러스의 섬유 플라이와 저 모듈러스의 섬유플라이를 포함하는 하이브리드 코드(hybrid cord)로서, 응력-변형률 곡선이 초기 모듈러스, 중간 모듈러스 및 최종 모듈러스의 세 구간으로 구성되고, 초기 모듈러스가 중간 모듈러스보다 높고, 최종 모듈러스는 중간 모듈러스보다 높은 응력 변형률 곡선을 가지는 하이브리드 코드 및 그를 포함하는 고성능 래디얼 타이어에 관한 것으로, 본 발명의 하이브리드 코드는 제조공정성이 우수하고 품질 균제도가 우수하여, 본 발명의 하이브리드 코드를 적용한 타이어는 주행성능의 편차가 감소되어 주행성능이 향상된 이점을 제공할 수 있다. | [청구항1]고 모듈러스의 섬유 플라이와 저 모듈러스의 섬유플라이를 포함하는 하이브리드 코드(hybrid cord)로서, 응력-변형률 곡선이 초기 모듈러스, 중간 모듈러스 및 최종 모듈러스의 세 구간으로 구성되고, 초기 모듈러스가 중간 모듈러스보다 크고, 최종 모듈러스는 중간 모듈러스보다 큰 응력-변형률 곡선을 가지고,상기 초기 모듈러스와 상기 중간 모듈러스의 비는 1: 0.4~1:0.85이고, 상기 초기 모듈러스와 상기 최종 모듈러스의 비는 1:4~1:9의 비를 가지는 것을 특징으로 하는 하이브리드 코드. [청구항2]제1항에 있어서, 상기 하이브리드 코드의 응력-변형률 곡선은 2 곳의 모듈러스 천이점을 가지고, 첫 번째 천이점은 0.003~0.025의 변형률 범위 내에 존재하고, 두 번째 천이점은 0.03~0.065의 변형률 범위 내에 존재하는 것을 특징으로 하는 하이브리드 코드. [청구항3]삭제 [청구항4]제1항에 있어서, 상기 하이브리드 코드는 지방족 폴리아미드 섬유로 이루어진 저 모듈러스 섬유 플라이(Ply)와 아라미드사, 폴리케톤, 및 전방향족 폴리에스터로 구성되는 군에서 선택되는, 상기 저 모듈러스 사와 동시에 합연사하는 하나 이상의 고 모듈러스 섬유 플라이를 포함하는 것을 특징으로 하는 하이브리드 코드. [청구항5]제4항에 있어서, 상기 하이브리드 코드는 500~1600 데니어의 아라미드사를 20~80 중량% 포함하고, 400~1300 데니어의 폴리아미드 66 사를 80~20 중량% 포함하는 것임을 특징으로 하는 하이브리드 코드. [청구항6]제4항에 있어서, 상기 아라미드사는 인장강도가 16 g/D 이상이고, 영 모듈러스(Young's modulus)가 200 g/d 내지 1200 g/d 인 고강도 아라미드사인 것을 특징으로 하는 하이브리드 코드. [청구항7]제6항에 있어서, 상기 하이브리드 코드의 하기 수식의 꼬임계수()는 100~250 사이인 것을 특징으로 하는 하이브리드 코드.[수식] 상기 식에서, 는 데니어 기준 꼬임계수이고, T는 꼬임수/미터(TPM: Twist Per Meter), 는 하이브리드 코드의 데니어 단위의 정량섬도임. [청구항8]삭제 [청구항9]삭제 [청구항10]삭제 [청구항11]제1항, 제2항, 및 제4항 내지 제7항 중 어느 하나의 하이브리드 코드를 사용한 것을 특징으로 하는 고성능 래디얼 타이어. [청구항12]제11항에 있어서, 캡플라이에 상기 하이브리드 코드를 이용한 것을 특징으로 하는 고성능 래디얼 타이어.
11 | 공기입 타이어 | B60C 19/00(2006.01)¦B29D 30/06(2006.01)¦B60C 9/00(2021.01) | 1020230165922 | 2023.11.24 | 1029294550000 | 2026.02.13 | 1020250078135 | 2025.06.02 |  | 2026.02.25 | 등록결정(일반) |  |  | Y(2023.11.24) | 7 | 본 발명은 차량용 공기입 타이어에 관한 것으로서, 더욱 상세하게는, 타이어 공명음을 저감시키는 흡음재를 구비하는 공기입 타이어에 관한 것이다. 이에 본 발명은 트레드부(100)와 사이드월부(200) 및 비드부(300)를 포함하여 구성되는 공기입 타이어에 있어서, 타이어의 내부에 이너라이너층(400)이 설치되고, 상기 이너라이너층(400)의 내면에 다수의 흡음재(500)가 등간격으로 설치되며, 상기 각 흡음재(500) 사이에 탄성연결구(600)들이 설치되어 상기 각 흡음재(500)를 원주방향으로 탄성지지함으로써 타이어의 내측에 상기 흡음재(500)를 고정시키는 공기입 타이어를 제공한다. | [청구항1]트레드부(100)와 사이드월부(200) 및 비드부(300)를 포함하여 구성되는 공기입 타이어에 있어서,타이어의 내부에 이너라이너층(400)이 설치되고,상기 이너라이너층(400)의 내면에 다수의 흡음재(500)가 등간격으로 설치되며,상기 다수의 흡음재(500) 각각의 사이에 탄성연결구(600)들이 설치되어 상기 다수의 흡음재(500) 각각을 원주방향으로 탄성지지함으로써 타이어의 내측에 흡음재(500)를 고정시키고,상기 탄성연결구(600)는, 상기 흡음재(500)에 탄성력을 전달하는 피스톤헤드(630)와; 상기 피스톤헤드(630)에 연결되며 상기 흡음재(500)와 체결되는 체결구(640);를 포함하는 것을 특징으로 하는 공기입 타이어. [청구항2]제1항에 있어서, 상기 탄성연결구(600)는,하우징(610)과;상기 하우징(610) 내측에 설치되고, 상기 피스톤헤드(630)를 탄성지지하는 스프링(620);을 더 포함하는 것을 특징으로 하는 공기입 타이어. [청구항3]제2항에 있어서, 상기 체결구(640)는 상기 흡음재(500)를 관통하는 관통막대(641)인 것을 특징으로 하는 공기입 타이어. [청구항4]제2항에 있어서, 상기 체결구(640)는 상기 흡음재(500)를 양쪽으로 파지하는 파지구(642)이며, 상기 파지구(642)의 양 집게 사이에 집게의 너비를 조절하는 너비조절부(643)가 구비되는 것을 특징으로 하는 공기입 타이어. [청구항5]제1항에 있어서, 상기 탄성연결구(600)는,상기 피스톤헤드(630)를 탄성지지하는 유압실린더(650);를 더 포함하는 것을 특징으로 하는 공기입 타이어. [청구항6]제5항에 있어서, 상기 체결구(640)는 상기 흡음재(500)를 관통하는 관통막대(641)인 것을 특징으로 하는 공기입 타이어. [청구항7]제5항에 있어서, 상기 체결구(640)는 상기 흡음재(500)를 양쪽으로 파지하는 파지구(642)이며, 상기 파지구(642)의 양 집게 사이에 집게의 너비를 조절하는 너비조절부(643)가 구비되는 것을 특징으로 하는 공기입 타이어.
12 | 타이어의 동적 접지 압력 측정시스템 | G01M 17/02(2019.01)¦G01L 5/1623(2020.01)¦G01L 5/20(2006.01) | 1020210000948 | 2021.01.05 | 1025112730000 | 2023.03.14 | 1020220098988 | 2022.07.12 |  | 2023.03.17 | 등록결정(일반) |  |  | Y(2021.01.05) | 4 | 본 발명은 하중수용부, 하중수용부의 내부에 고정되는 구동모터, 구동모터에 연결되어 회전하는 회전축, 회전축과 연결되는 타이어휠, 타이어휠에 장착되는 타이어 및 하중수용부와 회전축을 연결하여 타이어의 얼라이먼트를 제어하는 얼라이먼트 제어장치를 포함하는 주행장치, 하중수용부 및 회전축의 하부에 위치하는 제1 지지부 및 제1 지지부와 동일평면상에 위치하면서 제1 지지부와 소정거리 이격되도록 배치되는 제2 지지부를 포함하는 지지장치, 제1 지지부와 제2 지지부 사이에 위치하고 타이어의 하부에 위치하여 타이어가 접지되는 압력측정장치 및 제1 지지부를 상하방향으로 관통하면서 하중수용부와 대향하도록 위치하는 제1 하중조절부 및 제2 하중조절부를 포함하는 하중조절장치를 포함하고, 압력측정장치는 타이어가 회전하면서 가해지는 접지 압력을 측정하는 것을 특징으로 하는 타이어의 동적 접지 압력 측정시스템을 제공한다. | [청구항1]하중수용부, 상기 하중수용부의 내부에 고정되는 구동모터, 상기 구동모터에 연결되어 회전하는 회전축, 상기 회전축과 연결되는 타이어휠, 상기 타이어휠에 장착되는 타이어 및 상기 하중수용부와 상기 회전축을 연결하여 상기 타이어의 얼라이먼트를 제어하는 얼라이먼트 제어장치를 포함하는 주행장치;상기 하중수용부 및 상기 회전축의 하부에 위치하는 제1 지지부 및 상기 제1 지지부와 동일평면상에 위치하면서 상기 제1 지지부와 소정거리 이격되도록 배치되는 제2 지지부를 포함하는 지지장치;상기 제1 지지부와 상기 제2 지지부 사이에 위치하고 상기 타이어의 하부에 위치하여 상기 타이어가 접지되는 압력측정장치; 및상기 제1 지지부를 상하방향으로 관통하면서 상기 하중수용부와 대향하도록 위치하는 제1 하중조절부 및 제2 하중조절부를 포함하는 하중조절장치;를 포함하고,상기 압력측정장치는,상기 제1 지지부와 상기 제2 지지부 사이에 위치하고 상기 타이어의 하부에 위치하는 고정플레이트, 상기 고정플레이트의 일단에 형성되고 상기 제1 지지부와 인접하도록 배치되는 제1 고정가이드 및 상기 고정플레이트의 타단에 형성되고 상기 제2 지지부와 인접하도록 배치되는 제2 고정가이드를 포함하는 고정부; 및상기 고정플레이트에 수직하도록 고정되고 적어도 일부가 상기 타이어를 지지하는 다수의 압력측정모듈;를 포함하며,상기 압력측정모듈은,상부의 중앙부가 개방되고 상부의 측부가 외측방향으로 돌출된 단턱부가 형성되는 하우징;상기 하우징의 상면에 인접하고 상기 하우징의 내부에 위치하며 양측이 상기 단턱부에 결합되는 볼지지부;상기 볼지지부의 내부에 위치하고 적어도 일부가 상기 하우징의 외부로 노출되어 상기 타이어와 접지되는 압력볼;상기 볼지지부와 상기 압력볼 사이에 위치하고 상기 압력볼의 외측면을 둘러싸도록 배치되는 다수의 볼베어링; 및상기 볼지지부의 양측 하부에 위치하는 링형상의 로드셀;을 포함하고,상기 회전하는 타이어의 하중에 따른 접지압력이 상기 압력볼, 상기 다수의 볼베어링 및 상기 볼지지부에 순차적으로 전달되면, 상기 로드셀은 상기 볼지지부로부터 전달되는 접지압력을 측정하고,상기 압력측정장치는 상기 타이어가 회전하면서 가해지는 접지 압력을 측정하는 것을 특징으로 하는 타이어의 동적 접지 압력 측정시스템. [청구항2]제1 항에 있어서,상기 제1 하중조절부 및 상기 제2 하중조절부는 유압실린더로서, 서로 소정거리 이격되도록 위치하고,상기 제1 하중조절부 및 상기 제2 하중조절부 중 적어도 어느 하나가 상하방향으로 피스톤운동하여 상기 하중수용부로 하중을 부여하는 것을 특징으로 하는 타이어의 동적 접지 압력 측정시스템. [청구항3]삭제 [청구항4]삭제 [청구항5]제1 항에 있어서,상기 볼지지부는 링형상의 제1 지지부재 및 상기 제1 지지부재의 내주면으로부터 하방으로 볼록한 반구형상의 제2 지지부재를 포함하는 것을 특징으로 하는 타이어의 동적 접지 압력 측정시스템. [청구항6]제5 항에 있어서,상기 압력측정모듈은 상기 하우징의 내부에 위치하고 적어도 일부가 상기 제2 지지부재를 수용하는 지지스프링;을 더 포함하고,상기 지지스프링은 상기 제1 지지부재 및 상기 하우징의 내측 하면을 지지함에 따라 상기 볼지지부로부터 전달되는 상기 하중을 완충시키는 것을 특징으로 하는 타이어의 동적 접지 압력 측정시스템.
13 | 타이어 몰드 레이저 청소장치 | B29D 30/06(2006.01)¦B29D 30/02(2006.01) | 1020210082845 | 2021.06.25 | 1025158050000 | 2023.03.27 | 1020230000580 | 2023.01.03 |  | 2023.03.29 | 등록결정(일반) |  |  | Y(2021.06.25) | 5 | 본 발명의 타이어 몰드 레이저 청소장치는, 컨베이어를 구비하는 테이블 프레임; 상기 컨베이어에 의해 이송되고 타이어 몰드가 안착되는 팔레트; 상기 테이블 프레임 상에 설치되어 상기 타이어 몰드의 형태를 스캔하는 스캐너장치; 상기 타이어 몰드의 표면을 레이저로 청소하는 레이저 청소기; 상기 레이저 청소기를 이동시키는 다관절 로봇; 및 청소되는 타이어 몰드와 상기 다관절 로봇과 상기 레이저 청소기를 수용하여 차폐하는 챔버를 포함한다. | [청구항1]컨베이어를 구비하는 테이블 프레임;상기 컨베이어에 의해 이송되고 타이어 몰드가 안착되는 팔레트;상기 테이블 프레임 상에 설치되어 상기 타이어 몰드의 형태를 스캔하는 스캐너장치;상기 타이어 몰드의 표면을 레이저로 청소하는 레이저 청소기;상기 레이저 청소기를 이동시키는 다관절 로봇; 및청소되는 타이어 몰드와 상기 다관절 로봇과 상기 레이저 청소기를 수용하여 차폐하는 챔버를 포함하고,상기 스캐너장치는상기 테이블 프레임의 양측에 길이방향으로 이동가능하게 장착되는 스캐너 프레임과,상기 스캐너 프레임의 상부에 폭방향으로 이동가능하게 장착되어 상기 타이어 몰드의 형태를 레이저로 스캔하는 레이저 스캐너와,상기 테이블 프레임의 양측에 구비된 가이드리브에 설치된 랙과,상기 스캐너 프레임의 양측 하단부에 장착되고 상기 랙과 맞물리는 피니언을 구비하는 구동모터와,상기 스캐너 프레임의 상부에 폭방향으로 회전가능하게 장착되는 리드스크류와,상기 리드스크류를 회전시켜서 상기 레이저 스캐너를 폭방향으로 이동시키는 스캐너모터를 포함하며,상기 다관절 로봇은 상기 레이저 청소기에서 주사되는 레이저가 상기 타이어 몰드의 입체 형태의 표면에 대해 소정 각도로 주사되도록 하기 위해 5축 이상의 다관절 로봇으로 구성되는 것을 특징으로 하는 타이어 몰드 레이저 청소장치. [청구항2]삭제 [청구항3]삭제 [청구항4]삭제 [청구항5]제1항에 있어서,상기 레이저 청소기는레이저 광원에서 레이저가 통과하는 코어;상기 코어를 둘러싸면서 장착되고 이터븀(Ytterbium)이 첨가된 광섬유 케이블과,상기 광섬유 케이블의 내주면에 구비되는 내부 클래딩과,상기 광섬유 케이블의 외주부에 구비되는 외부 클래딩을 포함하는 것을 특징으로 하는 타이어 몰드 레이저 청소장치. [청구항6]제1항 또는 제5항에 있어서,상기 레이저 청소기는 상기 타이어 몰드의 표면까지의 거리를 측정하는 거리센서를 더 포함하는 것을 특징으로 하는 타이어 몰드 레이저 청소장치. [청구항7]제1항에 있어서,상기 테이블 프레임은상기 타이어 몰드가 안착된 팔레트가 투입되어 대기하는 대기부와,상기 스캐너장치에 의해 타이어 몰드가 스캔되는 스캔부와,상기 레이저 청소기에 의해 타이어 몰드가 청소되는 청소부와,청소된 타이어 몰드가 배출되는 배출부를 포함하는 것을 특징으로 하는 타이어 몰드 레이저 청소장치. [청구항8]제7항에 있어서,상기 챔버는상기 타이어 몰드를 상기 스캔부에서 상기 청소부로 이송하는 챔버 부위를 개폐하는 제1도어와,청소가 완료된 타이어 몰드를 상기 청소부에서 배출부로 이송하는 챔버 부위를 개폐하는 제2도어를 포함하는 것을 특징으로 하는 타이어 몰드 레이저 청소장치.
14 | 얼음노면 접지력이 향상된 타이어 | B60C 11/14(2006.01)¦B60C 11/16(2006.01)¦B60C 11/00(2006.01) | 1020210003115 | 2021.01.11 | 1025108380000 | 2023.03.13 | 1020220102162 | 2022.07.20 |  | 2023.03.20 | 등록결정(일반) |  |  | Y(2021.01.11) | 6 | 본 발명의 일 실시 예는 스터드와 트레드의 구속력을 증가시킴으로써 얼음노면에 대한 타이어의 얼음 그립력(ice grip)을 증대시키는 기술을 제공한다. 본 발명의 실시 예에 따른 얼음노면 접지력이 향상된 타이어는, 트레드의 복수의 부위에 배치되어 형성되는 저온용블록; 트레드의 복수의 부위를 제외한 나머지 부위에 배치되어 형성되고, 저온용블록를 형성하는 컴파운드 보다 더 높은 유리전이온도를 구비하는 컴파운드로 형성되며, 홈의 형상인 스터드홈을 구비하는 고온용블록; 스터드홈에 삽입되고 얼음노면을 마멸시키는 스터드;를 포함한다. | [청구항1]트레드를 포함하는 타이어에 있어서,상기 트레드의 복수의 부위에 배치되어 형성되는 저온용블록;상기 트레드의 복수의 부위를 제외한 나머지 부위에 배치되어 형성되고, 홈의 형상인 스터드홈을 구비하는 고온용블록; 및상기 스터드홈에 삽입되고 얼음노면을 마멸시키는 스터드;를 포함하고,상기 저온용블록를 형성하는 복합 고무 소재 보다 더 높은 유리전이온도를 구비하는 복합 고무 소재로 상기 고온용블록이 형성되어, 상기 저온용블록과 상기 고온용블록은 서로 다른 소재로 형성되며,상기 타이어의 원주 방향을 따라 상기 저온용블록과 상기 고온용블록 각각이 배치되고,하나의 저온용블록과 다른 저온용블록 사이에 하나의 고온용블록이 배치되며, 하나의 고온용블록과 다른 고온용블록 사이에 하나의 저온용블록이 배치되는 것을 특징으로 하는 얼음노면 접지력이 향상된 타이어. [청구항2]청구항 1에 있어서,상기 저온용블록의 유리전이온도는, -60 내지 -30도(℃)인 것을 특징으로 하는 얼음노면 접지력이 향상된 타이어. [청구항3]청구항 1에 있어서,상온에서 상기 저온용블록의 쇼어(shore) 경도는, 50 내지 70인 것을 특징으로 하는 얼음노면 접지력이 향상된 타이어. [청구항4]청구항 1에 있어서,상기 고온용블록의 유리전이온도는, -20 내지 -8도(℃)인 것을 특징으로 하는 얼음노면 접지력이 향상된 타이어. [청구항5]청구항 1에 있어서,상온에서 상기 고온용블록의 쇼어(shore) 경도는, 65 내지 80인 것을 특징으로 하는 얼음노면 접지력이 향상된 타이어. [청구항6]삭제 [청구항7]청구항 1에 있어서,상기 스터드는,상기 스터드홈에 삽입되고, 중심에 홈이 있는 헤드와 상기 헤드의 이탈을 방지하는 프랜지를 구비하는 스터드바디, 및핀 형상으로 상기 헤드의 홈에 삽입되는 팁을 구비하는 것을 특징으로 하는 얼음노면 접지력이 향상된 타이어.
15 | 소음 및 진동성능이 향상된 공기입 타이어 | B60C 13/02(2006.01)¦B29D 30/72(2006.01)¦B60C 19/00(2006.01)¦B60C 13/00(2006.01) | 1020120093660 | 2012.08.27 | 1013796030000 | 2014.03.24 | 1020140027721 | 2014.03.07 |  | 2014.03.28 | 등록결정(일반) |  |  | Y(2012.08.27) | 5 | 본 발명은 사이드 월을 타이어 원주방향에 대하여 수직으로 자른 단면의 돌출 면적 및 함몰 면적의 합을 A라 할 때 식 A max - A min ≤ │A│ max (단, 돌출 면적은 양(+)의 값이고, 함몰 면적은 음(-)의 값이며 A max 는 A의 최대값, A min 은 A의 최소값, │A│ max 는 │A│의 최대값이다.)을 만족하는 공기입 타이어에 관한 것으로, 본 발명에 의하면 사이드 월 원주방향으로의 고무량이 균일하여 원주방향 강성의 균일성을 확보할 수 있다. 또한, 본 발명에 의한 사이드 월의 입체형상을 설계하는 방법에 의하면, 사이드 월 원주방향으로의 타이어 강성이 균일하여 소음 및 진동 성능이 우수한 타이어를 제조할 수 있다. | [청구항1]원주 방향으로 사이드 월부에 양각의 돌출부 또는 음각의 함몰부를 구비하는 타이어에 있어서, 상기 사이드 월부를 타이어 원주방향에 대하여 수직으로 자른 단면의 돌출 면적 및 함몰 면적의 단면적의 합을 A라 할 때 식 Amax - Amin ≤ │A│max(단, 돌출 면적은 양(+)의 값이고, 함몰 면적은 음(-)의 값이며 Amax 는 A의 최대값, Amin 은 A의 최소값, │A│max 는 │A│의 최대값이다.)을 만족하는 공기입 타이어. [청구항2]제1항에 있어서, 상기 단면적의 절대값은 상기 사이드 월부의 타이어 원주방향을 따라 1mm 내지 1m의 간격으로 동일한 것을 특징으로 하는 공기입 타이어. [청구항3]사이드 월을 타이어 원주방향에 대하여 수직하게 자른 단면을 소정의 간격(x)으로 도시하는 단계로서, 상기 간격(x)는 0003c#x≤1m 의 범위 내인 단계;상기 단면의 돌출 면적 및 함몰 면적의 단면적의 합을 A라 할 때 식 Amax - Amin ≤ │A│max(단, 돌출 면적은 양(+)의 값이고, 함몰 면적은 음(-)의 값이며 Amax 는 A의 최대값, Amin 은 A의 최소값, │A│max 는 │A│의 최대값이다.)을 만족하도록 상기 사이드 월의 단면 형상을 설계하는 단계; 및 상기 단면 형상의 이웃하는 외곽선을 차례로 연결하는 단계를 포함하는 사이드 월의 입체형상을 설계하는 방법. [청구항4]제3항에 있어서, 상기 간격은 1mm 내지 1m인 것을 특징으로 하는 사이드 월의 입체형상을 설계하는 방법. [청구항5]제3항에 있어서, 상기 외곽선을 차례로 연결하는 선은 직선 또는 곡선인 것을 특징으로 하는 사이드 월의 입체형상을 설계하는 방법.
16 | 에어 터널을 적용한 공기입 타이어 | B60C 13/02(2006.01)¦B60C 13/00(2006.01)¦B60C 23/19(2006.01)¦B29D 30/00(2006.01) | 1020120083960 | 2012.07.31 | 1013778310000 | 2014.03.18 | 1020140017257 | 2014.02.11 |  | 2014.03.24 | 등록결정(일반) |  |  | Y(2012.07.31) | 5 | 본 발명은 공기가 유입되는 입구측과 공기가 유출되는 출구측은 넓은 통로로 이루어지며 공기가 지나가는 중간 통로는 좁은 통로로 이루어져 베르누이 정리에 의해 다운포스(Downforce)를 유도하는 에어 터널을 사이드월부에 구비하는 공기입 타이어에 관한 것으로, 본 발명에 따른 공기입 타이어는 고속 주행에서 안정된 코너링 성능을 얻을 수 있으며 타이어에 발생하는 열을 냉각시키는 효과가 크기 때문에 타이어의 내구성을 향상시키는 효과가 있다. | [청구항1] 타이어 사이드월부의 기준면에 음각으로 형성된 에어 터널을 포함하되, 상기 에어 터널은 공기가 유입되는 입구측과 공기가 유출되는 출구측은 넓은 통로로 이루어지며, 공기가 지나가는 중간 통로는 좁은 통로로 이루어지고,상기 에어 터널의 입구측은 타이어의 원주 방향을 따라 폭이 점점 감소하는 수렴부(converging portion)를 구비하며, 출구측은 타이어의 원주 방향을 따라 폭이 점점 증가하는 확장부(diverging portion)를 구비하는 것을 특징으로 하는 공기입 타이어. [청구항2]삭제 [청구항3] 제1항에 있어서, 상기 에어 터널은 타이어의 한 쌍의 사이드월부 가운데 한쪽 또는 양쪽 사이드월부에 형성된 것을 특징으로 하는 공기입 타이어. [청구항4]삭제 [청구항5] 제1항에 있어서, 상기 에어 터널의 깊이는 5~15 mm 범위이고, 입,출구측의 가장 넓은 부분의 폭(W1)과 중간 통로의 가장 좁은 부분(W2)의 폭의 비는 3:1~6:1 사이인 것을 특징으로 하는 공기입 타이어. [청구항6] 제1항에 있어서, 상기 에어 터널의 형상은 직선형 또는 유선형의 형상인 으로 이루어지는 것을 특징으로 하는 비대칭 트레드 패턴의 공기입 타이어. [청구항7] 제1항, 제3항, 제5항 내지 제6항 중 어느 한 항에 있어서, 상기 에어 터널의 개수는 4~12개인 것을 특징으로 하는 공기입 타이어.
17 | 오프로드 트랙션 성능이 향상된 타이어 | B60C 11/03(2006.01)¦B60C 11/13(2006.01)¦B60C 11/11(2006.01) | 1020210019757 | 2021.02.15 | 1025108170000 | 2023.03.13 | 1020220116657 | 2022.08.23 |  | 2023.03.17 | 등록결정(일반) |  |  | Y(2021.02.15) | 7 | 본 발명의 일 실시 예는 타이어의 트레드에 형성된 블록의 형상을 변경 개선시킴으로써, 오프로드용 타이어의 트랙션 성능을 향상시키는 기술을 제공한다. 본 발명의 실시 예에 따른 오프로드 트랙션 성능이 향상된 타이어는, 트레드에 형성되고, 외측면으로부터 돌출되는 형상으로 외측면의 폭 방향을 따라 연장되어 형성되는 돌출부를 구비하는 블록;을 포함하고, 복수 개의 블록의 배치에 의해 타이어의 트랙션 성능이 향상되는 것을 특징으로 한다. | [청구항1]지면과 직접 접하는 두꺼운 고무층인 트레드를 포함하는 타이어에 있어서,상기 트레드에 형성되고, 외측면으로부터 돌출되는 형상으로 외측면의 폭 방향을 따라 연장되어 형성되는 돌출부를 구비하는 블록;을 포함하고,상기 돌출부는 상기 블록의 외측면에 대해 경사진 경사면을 구비하고, 상기 경사면은 상기 블록의 상부면을 향해 경사지는 방향으로 경사각을 형성하며,상기 블록 중 상기 트레드의 중앙 부위에 형성되는 블록인 제1센터블록과 제2센터블록은 서로 대응되는 형상을 구비하여 한 쌍의 센터블록을 형성하도록 배치되고,상기 제1센터블록과 상기 제2센터블록 각각의 외측면 전체에 상기 돌출부가 형성되며,상기 제1센터블록과 상기 제2센터블록 사이에는 지그재그 형상의 그루브가 형성되고,복수 개의 블록의 배치에 의해 상기 타이어의 트랙션 성능이 향상되는 것을 특징으로 하는 오프로드 트랙션 성능이 향상된 타이어. [청구항2]청구항 1에 있어서,상기 돌출부는, 상기 블록의 높이 방향을 따라 복수 개 배열되어 형성되는 것을 특징으로 하는 오프로드 트랙션 성능이 향상된 타이어. [청구항3]청구항 2에 있어서,상기 돌출부는, 상기 블록의 높이 방향을 따라 2 내지 10개 형성되는 것을 특징으로 하는 오프로드 트랙션 성능이 향상된 타이어. [청구항4]청구항 1에 있어서, 상기 블록이 상기 타이어의 양 측 숄더에 인접하게 형성되는 경우, 상기 타이어의 외부를 향하는 상기 블록의 외측면은 평면인 것을 특징으로 하는 오프로드 트랙션 성능이 향상된 타이어. [청구항5]삭제 [청구항6]삭제 [청구항7]청구항 1에 있어서,상기 블록의 상기 돌출부의 단면은, 톱니 형상인 것을 특징으로 하는 오프로드 트랙션 성능이 향상된 타이어. [청구항8]청구항 7에 있어서,서로 인접한 하나의 돌출부와 다른 돌출부 간 단차는, 0.1 내지 2 밀리미터(mm)인 것을 특징으로 하는 오프로드 트랙션 성능이 향상된 타이어. [청구항9]청구항 7에 있어서,상기 돌출부의 모서리 반경은, 0.1 내지 2 밀리미터(mm)인 것을 특징으로 하는 오프로드 트랙션 성능이 향상된 타이어.
18 | 트레드 부위별 접지 면적 제어를 통한 편마모 개선 타이어 | B60C 11/03(2006.01) | 1020210004477 | 2021.01.13 | 1025108250000 | 2023.03.13 | 1020220102290 | 2022.07.20 |  | 2023.03.17 | 등록결정(일반) |  |  | Y(2021.01.13) | 4 | 본 발명의 일 실시 예는 고성능 타이어에 발생되는 편마모 현상을 감소시켜 타이어의 내마모 성능을 향상시키는 기술을 제공한다. 본 발명의 실시 예에 따른 트레드 부위별 접지 면적 제어를 통한 편마모 개선 타이어는, 트레드의 중앙 부위로서 타이어의 중심으로부터의 반경이 일정하게 형성되는 센터부; 및 트레드에서 센터부의 양 측 부위로써, 센터부로부터 타이어의 외측 방향으로 타이어의 중심으로부터의 반경이 점차적으로 감소하는 숄더부;를 포함하고, 노면에 대한 트레드의 접지 면적 대비 숄더부의 접지 면적의 비율은 5% 이상 30% 미만이다. | [청구항1]트레드를 포함하는 타이어에 있어서,상기 트레드의 중앙 부위로서 상기 타이어의 중심으로부터의 반경이 일정하게 형성되는 센터부; 및상기 트레드에서 상기 센터부의 양 측 부위로써, 상기 센터부로부터 상기 타이어의 외측 방향으로 상기 타이어의 중심으로부터의 반경이 점차적으로 감소하는 숄더부;를 포함하고,노면에 대한 상기 트레드의 접지 면적 대비 상기 숄더부의 접지 면적의 비율은 5% 이상 30% 미만이며,상기 트레드의 접지 형상의 Roundness는 40 이상 80 미만이고, 상기 Roundness는 아래의 식에 의해 연산되는 것을 특징으로 하는 트레드 부위별 접지 면적 제어를 통한 편마모 개선 타이어.Roundness = AT/(Wmax X Lmax)X100여기서, AT는 상기 트레드의 접지 면적이고, Wmax는 상기 트레드의 접지 형상에서 최대 폭이며, Lmax는 상기 트레드의 접지 형상에서 최대 길이이다. [청구항2]삭제 [청구항3]청구항 1에 있어서, 상기 트레드의 접지 형상의 윤곽선은 곡선을 구비하는 것을 특징으로 하는 트레드 부위별 접지 면적 제어를 통한 편마모 개선 타이어. [청구항4]청구항 1에 있어서,상기 트레드의 접지 면적은, 상기 타이어의 주행 중 상기 트레드와 노면의 접촉 면적인 것을 특징으로 하는 트레드 부위별 접지 면적 제어를 통한 편마모 개선 타이어. [청구항5]청구항 1에 있어서,상기 센터부의 마모량(%)과 상기 숄더부의 마모량(%)의 차이는, 0 내지 10%인 것을 특징으로 하는 트레드 부위별 접지 면적 제어를 통한 편마모 개선 타이어.
19 | 노면충격에 의한 타이어 내구 시험기 | G01M 17/02(2019.01)¦B60C 19/00(2006.01)¦B60C 25/00(2021.01)¦B60C 23/08(2006.01) | 1020120145488 | 2012.12.13 | 1013756790000 | 2014.03.12 |  |  |  | 2014.03.20 | 등록결정(일반) |  |  | Y(2012.12.13) | 4 | 본 발명은 타이어의 실내주행 내구 시험기에 관한 것으로, 특히 내부 공기압 상태에 따라 노면의 돌기물로부터 작용되는 충격하중에 견디는 정도를 측정 평가하는 노면충격에 의한 타이어 내구 시험기에 관한 것이다. 이를 위해 본 발명은 메인 프레임(2)의 구동축(3)에 설치되어 회전하는 돌기 쐐기부(4)를 갖춘 회전노면드럼(1)에 회전하는 시험 타이어(5)가 일정한 힘을 부여받아 접촉하여 상기 돌기 쐐기부(4)에 의한 노면 충격에 대하여 어느 정도까지 타이어(5)가 견딜 수 있는지 타이어의 내구성을 측정 평가하는 노면충격에 의한 타이어 내구 시험기에 있어서, 상기 회전노면드럼(1) 상에는 회전노면드럼(1)의 폭방향으로 고정 장착되는 장착부(6)가 설치되고, 이 장착부(6)의 힌지(7)를 매개로 돌기 쐐기부(4)의 일단이 연결되면서 이 돌기 쐐기부(4)의 타단은 회전노면드럼(1) 내에 장착된 작동기(8)의 로드(9)에 연결되되, 상기 작동기(8)는 메인 프레임(2)에 설치된 전자유도방식의 전원부(10)에서 공급되는 전원으로 작동되는 전원 인가부(11)를 갖춘 구조로 되어 있다. | [청구항1]메인 프레임(2)의 구동축(3)에 설치되어 회전하는 돌기 쐐기부(4)를 갖춘 회전노면드럼(1)에 회전하는 시험 타이어(5)가 일정한 힘을 부여받아 접촉하여 상기 돌기 쐐기부(4)에 의한 노면 충격에 대하여 타이어(5)가 견딜 수 있는지 타이어의 내구성을 측정 평가하는 노면충격에 의한 타이어 내구 시험기에 있어서,상기 회전노면드럼(1) 상에는 회전노면드럼(1)의 폭방향으로 고정 장착되는 장착부(6)가 설치되고, 상기 장착부(6)의 힌지(7)를 매개로 돌기 쐐기부(4)의 일단이 연결되면서 상기 돌기 쐐기부(4)의 타단은 회전노면드럼(1) 내에 장착된 작동기(8)의 로드(9)에 연결되되, 상기 작동기(8)는 메인 프레임(2)에 설치된 전자유도방식의 전원부(10)에서 공급되는 전원으로 작동되는 전원 인가부(11)를 갖춘 것을 특징으로 하는 노면충격에 의한 타이어 내구 시험기. [청구항2]제 1항에 있어서,상기 장착부(6)는 회전노면드럼(1) 상에서 용접과 같은 체결수단으로 고정 설치된 것을 특징으로 하는 노면충격에 의한 타이어 내구 시험기. [청구항3]제 1항에 있어서,상기 돌기 쐐기부(4)는 장착부(6)의 힌지(7)를 기준으로 상방향으로 1°~7°의 각도로 각 회전하여 고정되는 것을 특징으로 하는 노면충격에 의한 타이어 내구 시험기. [청구항4]제 1항에 있어서,상기 돌기 쐐기부(4)의 상면은 시험 타이어(5)에 접하는 부분으로 타이어(5)의 바깥쪽 트레드에 접하는 부분이 타이어(5)의 안쪽 트레드에 접하는 부분보다 높게 설정되어진 경사면(4a)을 갖는 것을 특징으로 하는 노면충격에 의한 타이어 내구 시험기.
20 | 외부 환경에 따라 변색되는 타이어 | B60B 7/00(2006.01)¦B60C 1/00(2006.01)¦C08K 3/22(2006.01)¦C09B 67/22(2006.01) | 1020200169894 | 2020.12.07 | 1025114790000 | 2023.03.14 | 1020210075014 | 2021.06.22 |  | 2023.03.17 | 등록결정(재심사후) |  |  | Y(2020.12.07) | 6 | 본 발명은 온도 및/또는 빛에 따라 변색되는 혼합 안료를 포함하는 타이어로서, 상기 타이어의 트레드(Tread)부, 사이드월(Sidewall)부 및 스포크(Spoke)부 중 하나 이상은 상기 혼합 안료를 구비하는 변색부를 포함하며, 상기 혼합 안료는 온도 감응 안료, 빛 감응 안료 및 축광 안료로 이루어진 군에서 선택된 2 이상을 포함하는 타이어에 관한 것이다. | [청구항1]온도 및 빛에 따라 변색되는 혼합 안료를 포함하는 타이어로서,상기 타이어의 트레드(Tread)부, 사이드월(Sidewall)부, 스포크(Spoke)부 중 하나 이상은 상기 혼합 안료를 구비하는 변색부를 포함하며,상기 혼합 안료는 온도 감응 안료, 빛 감응 안료 및 축광 안료로 이루어진 군에서 선택된 제1안료, 제2안료 및 제3안료를 포함하며,상기 제1안료 내지 상기 제3안료는 변색 색상이 서로 상이하고,상기 혼합 안료의 전체 중량을 기준으로, 상기 제1안료는 30 내지 40 중량%, 상기 제2안료는 30 내지 40 중량%, 상기 제3안료는 30 내지 40 중량%로 포함하는 것을 특징으로 하는 타이어. [청구항2]삭제 [청구항3]삭제 [청구항4]제1항에 있어서,상기 변색부는 타이어용 고무조성물을 더 포함하고,상기 변색부는 상기 트레드부, 상기 사이드월부 및 상기 스포크부 중 하나 이상의 본체 중 전체 또는 일부로 포함되는 것을 특징으로 하는 타이어. [청구항5]제4항에 있어서,상기 혼합 안료는 상기 변색부의 전체 중량을 기준으로, 1.0 내지 5.0 중량%로 포함되는 것을 특징으로 하는 타이어. [청구항6]제1항에 있어서,상기 변색부는 상기 트레드부, 상기 사이드월부 및 상기 스포크부 중하나 이상의 표면에 형성되어 있고,상기 변색부는 상기 혼합 안료를 포함하는 잉크 조성물이 도포된 것을 특징으로 하는 타이어. [청구항7]제1항에 있어서,상기 변색부는 상기 트레드부, 상기 사이드월부 및 상기 스포크부 중 하나 이상의 표면에 형성되어 있고,상기 변색부는 상기 혼합 안료를 포함하는 스티커, 필름, 시트 및 테이프로 이루어진 군에서 선택된 어느 하나가 부착된 것을 특징으로 하는 타이어. [청구항8]제1항에 있어서,상기 타이어는 공기입 타이어(Pneumatic tire) 및 비공기입 타이어(Non-pneumatic tire)로 이루어진 군에서 선택된 어느 하나인 것을 특징으로 하는 타이어.
21 | 배수성능을 향상시킨 타이어 | B60C 11/11(2006.01)¦B60C 11/03(2006.01)¦B60C 11/13(2006.01) | 1020110144865 | 2011.12.28 | 1013806850000 | 2014.03.27 | 1020130076318 | 2013.07.08 |  | 2014.04.10 | 등록결정(일반) |  |  | Y(2011.12.28) | 4 | 본 발명에 따른 배수성능을 향상시킨 타이어는, 소정 패턴의 트레드를 갖는 타이어로서, 상기 트레드는, 타이어 기준면으로부터 돌출되어 상기 타이어의 원주방향으로 배치되는 복수의 블록과, 상기 복수의 블록 사이에 형성되는 복수의 그루브를 포함하여 구성되되, 상기 복수의 블록 각각은, 상기 원주방향으로 인접한 블록들 사이에 형성되는 그루브가 상기 타이어의 폭방향에서 바깥쪽으로 입구가 출구보다 넓게 형성되도록 형성되고, 이와 같은 본 발명에 의하면 그루브를 통한 타이어의 배수성능이 향상되는 효과가 있다. | [청구항1]소정 패턴의 트레드(2)를 갖는 타이어로서, 상기 트레드(2)가, 타이어 기준면(S)으로부터 돌출되어 타이어의 원주방향으로 배치되는 복수의 블록(10);과 이 복수의 블록 사이에 형성되는 복수의 그루브(20); 를 포함하되,상기 타이어에서 노면에 접지되는 순서상 선행측면(11)보다 후행측면(12)이 타이어 폭방향에 대한 경사가 크게 형성되어, 상기 복수의 그루브(20) 각각이 타이어의 폭방향에서 바깥쪽으로 입구(22)가 출구(24)보다 넓게 형성되고,상기 복수의 블록(10)은 각각, 타이어 기준면(S)의 수직방향에 대해, 상기 선행측면(11)의 입구측 모서리(11a)가 예각으로 형성되고, 상기 후행측면(12)의 입구측 모서리(12a)가 둔각으로 형성되는 것을 특징으로 하는 배수성능을 향상시킨 타이어. [청구항2]삭제 [청구항3]삭제 [청구항4]삭제 [청구항5]제1항에 있어서,상기 복수의 블록(10) 각각에서, 상기 선행측면(11)의 입구측 모서리(11a)와 상기 타이어의 기준면(S)의 수평방향이 이루는 각도(θ1)가 4 ~ 6도인 것을 특징으로 하는 배수성능을 향상시킨 타이어. [청구항6]제1항에 있어서,상기 복수의 블록(10) 각각에서, 상기 후행측면(12)의 입구측 모서리(12a)와 상기 타이어의 기준면(S)의 수평방향이 이루는 각도(θ2)가 4 ~ 6도인 것을 특징으로 하는 배수성능을 향상시킨 타이어. [청구항7]제1항, 제5항 및 제6항 중 어느 한 항 에 있어서,상기 복수의 블록(10)은 각각, 상기 선행측면(11)의 입구측 모서리(11a)에서 상기 후행측면(12)의 입구측 모서리(12a)보다 상기 타이어의 폭 중심방향으로 돌출된 유입유도부(40)를 포함하는 것을 특징으로 하는 배수성능을 향상시킨 타이어.
22 | 나사 방식으로 고정되는 타이어용 센서 및 이를 적용한 타이어 | B60C 23/04(2006.01) | 1020180094637 | 2018.08.13 | 1020919310000 | 2020.03.16 | 1020200019048 | 2020.02.21 |  | 2020.03.20 | 등록결정(일반) |  |  | Y(2018.08.13) | 13 | 본 발명은 나사 방식으로 고정되는 타이어용 센서 및 이를 적용한 타이어에 관한 것이다. 보다 상세하게는 공기압 타이어의 트레드부 내면에 부착되어 타이어의 상태를 감지하는 센서 모듈부; 상기 센서 모듈부를 감싸도록 형성된 센서 케이스부; 및 상기 센서 케이스부를 상기 타이어 트레드부 내며에 나사방식으로 회전하여 고정 부착시키도록 형성된 고정용 나사를 포함하는 센서 고정부를 포함하는 것을 특징으로 하는 나사 방식으로 고정되는 타이어용 센서 및 이를 적용한 타이어에 관한 것이다. | [청구항1]타이어의 트레드부 내면에 부착되어 타이어의 상태를 감지하는 센서 모듈부;상기 센서 모듈부를 감싸도록 형성된 센서 케이스부; 및상기 센서 케이스부를 상기 타이어의 트레드부 내면에 부착시키도록 고정용 나사를 구비한 센서 고정부를 포함하며,상기 고정용 나사는 나사 방식으로 회전함으로써 상기 센서 케이스부를 상기 타이어 트레드부 내면에 고정 부착시키며,상기 고정용 나사의 나사 본체가 상기 타이어 트레드부 부위를 완전하게 관통하도록 형성되는 것을 특징으로 하는 나사 방식으로 고정되는 타이어용 센서. [청구항2]제1항에 있어서,상기 고정용 나사의 나사머리가 상기 센서 케이스부의 하부면에 부착되는 것을 특징으로 하는 나사 방식으로 고정되는 타이어용 센서. [청구항3]제1항에 있어서,상기 고정용 나사의 나사머리가 상기 센서 케이스부에 삽입되어, 상기 센서 케이스부와 상기 고정용 나사가 일체형으로 제조되는 것을 특징으로 하는 나사 방식으로 고정되는 타이어용 센서. [청구항4]제1항에 있어서,상기 센서 케이스부의 하부면 및 상기 센서 고정부의 표면에 점착제, 접착제 및 실란트 물질 중 어느 하나가 추가로 코팅되는 것을 특징으로 하는 나사 방식으로 고정되는 타이어용 센서. [청구항5]삭제 [청구항6]제1항에 있어서,상기 센서 고정부는 상기 타이어 트레드부 외면에 나사고정용 암나사를 더 포함하며,상기 나사고정용 암나사는 상기 트레드부를 관통하고 돌출된 상기 고정용 나사의 나사본체 부분과 체결되도록 형성되는 것을 특징으로 하는 나사 방식으로 고정되는 타이어용 센서. [청구항7]제1항에 있어서,상기 고정용 나사를 상기 타이어 트레드부에 삽입 혹은 제거하는 경우에상기 센서 케이스부와 상기 고정용 나사가 겉돌지 않도록 상기 고정용 나사의 나사머리 모양을 원형, 타원형, 다각형, 별 모양, 및 톱니 모양 중 어느 하나로 하는 것을 특징으로 하는 나사 방식으로 고정되는 타이어용 센서. [청구항8]제1항에 있어서,상기 센서 고정부의 재질이 금속 또는 고경도의 플라스틱인 것을 특징으로 하는 나사 방식으로 고정되는 타이어용 센서. [청구항9]제1항에 있어서,상기 고정용 나사의 두께가 1mm 이상 5mm 이하의 치수인 것을 특징으로 하는 나사 방식으로 고정되는 타이어용 센서. [청구항10]제1항에 있어서,타이어 트레드부 내면에 고정나사 지지부를 더 포함하며,상기 고정나사 지지부가 타이어 트레드 내면에 선부착된 후에, 상기 센서 케이스부가 상기 센서 고정부의 상기 고정나사를 통하여 상기 고정나사 지지부에 고정 부착되며,상기 고정나사의 나사 본체가 상기 고정나사 지지부를 완전하게 관통하도록 형성되는 것을 특징으로 하는 나사 방식으로 고정되는 타이어용 센서. [청구항11]제10항에 있어서,상기 고정나사 지지부가 상기 센서 케이스부의 측면에 두 개 이상으로 형성되는 것을 특징으로 하는 나사 방식으로 고정되는 타이어용 센서. [청구항12]제10항에 있어서,상기 고정나사 지지부는 점착제, 접착제 및 실란트 물질 중 어느 하나를 이용하여 상기 타이어 트레드부 내면에 부착되는 것을 특징으로 하는 나사 방식으로 고정되는 타이어용 센서. [청구항13]제10항에 있어서,상기 고정나사 지지부는 고무 가온 경화 공정을 사용하여 상기 타이어 트레드부 내면에 부착되는 것을 특징으로 하는 나사 방식으로 고정되는 타이어용 센서. [청구항14]타이어의 상태를 감지하기 위하여 타이어용 센서가 내부에 부착된 타이어로서,상기 타이어용 센서는 제1항 또는 제10항 중 어느 하나의 타이어용 센서인 것을 특징으로 하는 나사 방식으로 고정되는 타이어용 센서가 적용된 타이어.
23 | 비대칭 트레드 패턴의 공기입 타이어 | B60C 9/30(2006.01)¦B60C 9/18(2006.01)¦B60C 9/20(2006.01)¦B60C 11/03(2006.01)¦B60C 9/00(2021.01) | 1020120084872 | 2012.08.02 | 1013795230000 | 2014.03.24 | 1020140018582 | 2014.02.13 |  | 2014.03.28 | 등록결정(일반) |  |  | Y(2012.08.02) | 4 | 본 발명은 비대칭 트레드 패턴의 공기입 타이어에 관한 것으로, 보다 상세하게는 트레드부와 벨트부 사이에 보강벨트를 비대칭적으로 구비하며, 상기 보강벨트는 타이어 외측부의 종 그루브 하측에 구비되며 각각의 종 그루브 센터라인을 기점으로 하여 타이어의 바깥쪽으로 연장 설치되는 비대칭 트레드 패턴의 공기입 타이어에 관한 것으로, 본 발명의 공기입 타이어는 그루브의 특정 위치에 보강벨트를 비대칭적으로 적용함으로써, 타이어가 선회 시 외측부(Outside)의 강한 강성으로 인한 그루브의 크랙 발생을 억제하고 편마모 현상을 방지하며, 코너링시 타이어 외측부 그루브의 변형이 보강벨트에 의해 방지됨으로써 조종 안정성을 유지하면서 급격한 핸들링시 차량 안정성을 확보할 수 있는 효과가 있다. | [청구항1] 비대칭 트레드 패턴을 구비한 공기입 타이어에 있어서, 상기 타이어는 트레드부와 벨트부 사이에 타이어 외측부의 각 그루부 하단에 강성과 중량의 좌우 밸런스를 맞춰주기 위해 비대칭적으로 배치된 비대칭 보강벨트부를 구비하고,상기 비대칭 보강벨트부는 타이어 외측부의 종 그루브 하단에 구비되며 각각의 종 그루브 센터라인을 기점으로 하여 타이어의 바깥쪽으로 연장 설치되는 것을 특징으로 하는 비대칭 트레드 패턴의 공기입 타이어. [청구항2]삭제 [청구항3] 제1항에 있어서, 상기 비대칭 보강벨트부는 종 그루브의 센터라인 부분이 중첩되고 아래쪽으로 갈수록 길이가 길어지도록 길이가 상이한 복수 개의 보강벨트가 계단식으로 적층되는 것을 특징으로 하는 비대칭 트레드 패턴의 공기입 타이어. [청구항4] 제3항에 있어서, 상기 비대칭 보강벨트부는 종 그루브의 센터라인을 기점으로 하여 타이어의 바깥쪽으로 0.3~1.5 cm 범위에서 연장 설치되는 것을 특징으로 하는 비대칭 트레드 패턴의 공기입 타이어. [청구항5] 제1항, 제3항 내지 제5항 중 어느 한 항에 있어서, 상기 보강벨트용 코드는 하이 모듈러스 /로우 모듈러스 하이브리드 코드인 것을 특징으로 하는 비대칭 트레드 패턴 공기입 타이어.
24 | 유효회전반경 및 물림률을 활용한 타이어의 마모 추정 방법 | B60C 11/24(2006.01)¦G01C 21/10(2006.01)¦B60C 23/04(2006.01)¦B60C 23/06(2021.01)¦G06F 17/11(2006.01) | 1020240037093 | 2024.03.18 | 1029297920000 | 2026.02.19 | 1020250001872 | 2025.01.07 |  | 2026.02.23 | 등록결정(일반) | 1020230084566 | 2023.06.29 | Y(2024.03.18) | 10 | 본 발명의 실시 예에 따른 연산을 수행하는 연산부에서, 데이터수집부에 의해 수집된 데이터를 필터링하고 ERR(Effective Rolling Radius)을 트래킹하는 제1단계; 연산부에서, Contact Ratio를 기반으로 ERR을 보정하는 제2단계; 연산부에서, ERR이 증가하는지 확인하는 제3단계; 연산부에서, ERR이 증가하는 동안의 마모율을 차트로 생성하는 제4단계; 연산부에서, ERR이 증가하는 경우의 마모를 출력하는 제5단계; 연산부에서, ERR이 감소할 시, Contact Ratio를 기반으로 ERR을 보정하는 제6단계; 연산부에서, ERR이 감소하는 부분에서는 ERR과 타이어의 마모량의 선형 관계를 활용하여 타이어의 마모를 추정하는 제7단계; 및 연산부에서, ERR이 감소하는 경우의 마모를 출력하는 제8단계;를 포함한다. | [청구항1]타이어의 마모 추정 방법에 있어서,연산을 수행하는 연산부에서, 데이터수집부에 의해 수집된 데이터를 필터링하고 ERR(Effective Rolling Radius)을 트래킹하는 단계;상기 연산부에서, Contact Ratio를 기반으로 ERR을 보정하는 단계;상기 연산부에서, 상기 ERR이 감소하는지 확인하는 단계;상기 연산부에서, 상기 ERR이 감소하는 부분에서 상기 ERR과 타이어의 마모량의 선형 관계를 활용하여 상기 타이어의 마모를 추정하는 단계; 를 포함하며,상기 연산부에서, 상기 ERR이 감소하는지 확인하는 단계 이후에,상기 연산부에서, 상기 ERR이 감소할 시, 상기 ERR을 Reference Contact Ratio 조건으로 하여 Reference ERR로 변환시키는 것을 특징으로 하는 유효회전반경 및 물림률을 활용한 타이어의 마모 추정 방법. [청구항2]삭제 [청구항3]제 1 항에 있어서,상기 ERR이 감소하는 부분에서 상기 ERR과 타이어의 마모량의 선형 관계를 활용하여 상기 타이어의 마모를 추정하는 단계 이후,상기 연산부에서, 상기 ERR이 감소하는 경우의 마모를 출력하는 단계; 를 더 포함하는 것을 특징으로 하는 유효회전반경 및 물림률을 활용한 타이어의 마모 추정 방법. [청구항4]제 1 항에 있어서,상기 데이터수집부에 의해 수집된 데이터를 필터링하고 ERR(Effective Rolling Radius)을 트래킹하는 단계에서, 상기 데이터수집부는, Standalone GPS 및 휠스피드를 계측 가능한 센서 중 선택되는 어느 하나 이상의 센서와 TMS(Tire Mounted Sensor)로 구성되는 것을 특징으로 하는 유효회전반경 및 물림률을 활용한 타이어의 마모 추정 방법. [청구항5]제 1 항에 있어서,상기 ERR이 감소하는지 확인하는 단계에서, 상기 ERR의 현재의 값이 상기 ERR의 처음 값보다 큰 값이면 상기 ERR이 증가하는 것으로 판단하고, 상기 ERR의 현재의 값이 상기 ERR의 처음 값보다 작은 값이면 상기 ERR이 감소하는 것으로 판단하는 것을 특징으로 하는 유효회전반경 및 물림률을 활용한 타이어의 마모 추정 방법. [청구항6]제 1 항에 있어서,상기 Contact Ratio는 TMS로부터 획득이 가능하고,상기 Contact Ratio는 하기의 식으로 도출되는 것을 특징으로 하는 유효회전반경 및 물림률을 활용한 타이어의 마모 추정 방법. Contact Ratio = f(Inflation Pressure, Load)(여기서, Contact Ratio는 물림률, Inflation Pressure은 타이어의 공기압, Load는 타이어의 하중에 대한 값이다.) [청구항7]삭제 [청구항8]제 1 항에 있어서,상기 Reference ERR 및 상기 Reference Contact Ratio는 하기의 식에 의해 도출되는 것을 특징으로 하는 유효회전반경 및 물림률을 활용한 타이어의 마모 추정 방법.(여기서, 는 Reference ERR의 값, 는 Reference Contact Ratio의 값, 은 현재의 ERR의 값, 은 현재의 Contact Ratio의 값이다.) [청구항9]제 1 항에 있어서,상기 ERR과 상기 타이어의 마모량의 선형 관계는,인위적으로 마모시킨 타이어인 버핑 타이어에서 발생하는 마모별에 따른 ERR 선형 관계식의 데이터베이스로부터 도출되는 것을 특징으로 하는 유효회전반경 및 물림률을 활용한 타이어의 마모 추정 방법. [청구항10]제 9 항에 있어서,상기 ERR을 피팅(Fitting)하여 피팅된 선의 ERR값을 상기 선형 관계식에 대입하여 상기 타이어의 현재 마모량을 추정하는 것을 특징으로 하는 유효회전반경 및 물림률을 활용한 타이어의 마모 추정 방법. [청구항11]제 1 항에 기재된 유효회전반경 및 물림률을 활용한 타이어의 마모 추정 방법을 수행하여 타이어의 마모량을 연산하는 연산부; 및상기 연산부로부터 타이어의 마모량에 대한 정보를 전달받아 상기 타이어의 마모 상태를 표시하는 디스플레이; 를 포함하는 것을 특징으로 하는 타이어 마모 상태 표시 장치. [청구항12]제 11 항에 의한 타이어 마모 상태 표시 장치; 및상기 연산부로부터 타이어의 마모량에 대한 정보를 전달받아, 상기 타이어의 마모량이 기 설정된 기준 값을 초과하는 경우 경고 신호를 표시하는 경고장치; 를 포함하는 것을 특징으로 하는 타이어 마모 상태 관리 시스템.
25 | 트럭-버스용 타이어 트레드의 고무 조성물 및 이의 제조방법 | C08L 7/00(2006.01)¦C08L 19/00(2006.01)¦C08L 9/00(2006.01)¦C08K 3/04(2006.01)¦C08K 5/01(2006.01)¦C08F 36/06(2006.01)¦C08F 4/14(2006.01)¦B60C 1/00(2006.01) | 1020210062626 | 2021.05.14 | 1025114800000 | 2023.03.14 | 1020220154974 | 2022.11.22 |  | 2023.03.16 | 등록결정(일반) |  |  | Y(2021.05.14) | 6 | 본 발명은 천연고무 50 내지 90 중량부, functionalized 부타디엔 고무 10 내지 50 중량부로 이루어진 원료고무 100 중량부에 대하여, 카본블랙 40 내지 70 중량부, 탄화수소 수지 2 내지 7 중량부를 포함하는 트럭-버스용 타이어 트레드 고무 조성물에 관한 것이다. 또한, 고무 조성물 혼합 시 dump 온도를 170 내지 200 ℃로 설정한 것을 특징으로 한다. 본 발명의 트럭-버스용 타이어 트레드 고무 조성물에 따르면, 저발열 및 마모 성능을 동시에 향상시킬 수 있는 장점을 제공한다. | [청구항1]천연고무 50 내지 90 중량부, functionalized 부타디엔 고무 10 내지 50 중량부로 이루어진 원료고무 100 중량부에 대하여;카본블랙 40 내지 70 중량부, 탄화수소 수지 2 내지 7 중량부;를 포함하는 것이며,상기 functionalized 부타디엔 고무는 분자량이 810,000 내지 1,000,000 및 Functionalization이 40 % 이상이고,상기 functionalized 부타디엔 고무는 아민기의 작용기가 형성된 것을 특징으로 하는 트럭-버스용 타이어 트레드 고무 조성물. [청구항2]제1항에 있어서,상기 functionalized 부타디엔 고무는 유리 전이 온도(Tg)가 -120 내지 -80 ℃이고, Cis 함량이 97% 이상인 네오디뮴 촉매 부타디엔 고무인 것을 특징으로 하는 트럭-버스용 타이어 트레드 고무 조성물. [청구항3]제1항에 있어서,상기 카본블랙은 요오드 흡착가가 130 내지 160 mg/g, 오일 흡착가가 110 내지 150 cc/100g 및 질소 흡착가가 120 내지 165 cc/100g인 것을 특징으로 하는 트럭-버스용 타이어 트레드 고무 조성물. [청구항4]제1항에 있어서,상기 탄화수소 수지는 디사이클로펜타디엔인 것을 특징으로 하는 트럭-버스용 타이어 트레드 고무 조성물. [청구항5]천연고무와 functionalized 부타디엔 고무를 혼합하는 원료고무 제조 단계;카본블랙 및 첨가제를 상기 혼합된 원료고무에 첨가하여 혼합하는 고무 조성물 혼합 단계로 이루어지고;상기 고무 조성물 혼합 단계에서의 dump 온도는 170 내지 200 ℃인 것이며,상기 functionalized 부타디엔 고무는 분자량이 810,000 내지 1,000,000 및 Functionalization이 40 % 이상이고,상기 functionalized 부타디엔 고무는 아민기의 작용기가 형성된 것을 특징으로 하는 트럭-버스용 타이어 트레드 고무 조성물의 제조방법. [청구항6]제1항 내지 제4항 중 어느 한 항에 따른 고무 조성물에 의해 제조된 트럭-버스용 타이어.
26 | 래디얼 타이어용 캡 플라이 및 그의 제조방법 | B60C 9/18(2006.01)¦D02G 3/48(2006.01)¦C08L 77/02(2006.01) | 1020120095637 | 2012.08.30 | 1013749240000 | 2014.03.10 | 1020140028711 | 2014.03.10 |  | 2014.03.14 | 등록결정(일반) |  |  | Y(2012.08.30) | 4 | 본 발명은 기존의 나일론 66 텍스타일 코드를 나일론 66 필름으로 대체한 래디얼 타이어용 캡 플라이 및 그의 제조방법에 관한 것으로, 본 발명에 의하면 타이어의 경량화 및 자동차 연비의 향상을 가능하게 하고, 주행 중 타이어의 형태안정성을 유지할 수 있는 래디얼 타이어용 캡 플라이가 제공될 수 있다. | [청구항1]래디얼 타이어용 캡플라이에 있어서, 나일론을 원료로 하는 두께 0.1 내지 1.0mm의 2축 연신 나일론 필름으로 구성되고, 다수의 그리드 형상의 타공부를 포함하며, 접착 수지 및 레조시놀 포름알데히드 라텍스 디핑액에 의해 디핑처리된 것으로서, 상기 나일론 필름은 90 내지 99.9wt%의 나일론 66과 0.1 내지 10wt%의 나일론 6으로 이루어진 공중합체를 황산 상대점도가 3.0 내지 3.5 수준(황산 96% 용액)으로 되도록 고상 중합한 칩을 이용하여, 두께 0.1 내지 1.0mm, 폭 5 내지 20mm의 필름으로 압출하여 제조된 것임을 특징으로 래디얼 타이어용 캡플라이. [청구항2]삭제 [청구항3]삭제 [청구항4]2축 연신을 통해서 두께 0.1 내지 1.0mm의 나일론 필름을 압출하는 단계;상기 압출된 나이론 필름을 타공 설비를 이용하여 소정의 형상으로 타공하는 단계;타공된 나일론 필름을 접착제 수지 및 레조시놀 포름알데히드 라텍스 딥핑액에 디핑하는 단계;디핑된 나일론 필름을 180℃ 내지 250℃의 온도에서 열처리하는 단계를 포함하고,상기 나일론 필름 압출 단계는 90 내지 99.9wt%의 나일론 66과 0.1 내지 10wt%의 나일론 6으로 이루어진 공중합체를 황산 상대점도가 3.0 내지 3.5 수준(황산 96% 용액)으로 되도록 고상 중합한 칩을 이용하여, 두께 0.1 내지 1.0mm, 폭 5 내지 20mm의 필름으로 압출하는 단계임을 특징으로 하는 캡 플라이용 코드의 제조방법. [청구항5]삭제 [청구항6]제4항에 있어서, 상기 압출된 필름은 축방향(machine direction) 강도가 5.0 내지 10.0g/d 수준이 되도록 2축연신되는 것을 특징으로 하는 캡 플라이용 코드의 제조방법. [청구항7]제4항에 있어서, 상기 타공 단계는 필름을 그리드 형태로 타공하는 단계임을 특징으로 하는 캡 플라이용 코드의 제조방법.
27 | 능동적 공기압 제어형 타이어 | B60C 23/10(2006.01)¦B60C 23/00(2021.01)¦B60C 5/04(2006.01)¦B60C 29/02(2006.01)¦B60C 17/02(2006.01)¦B60S 5/04(2006.01) | 1020120106489 | 2012.09.25 | 1013797340000 | 2014.03.25 |  |  |  | 2014.03.31 | 등록결정(일반) |  |  | Y(2012.09.25) | 3 | 본 발명은 능동적 공기압 제어형 타이어에 관한 것으로서, 타이어가 주행시 겪게 되는 다양한 조건에서 타이어에 주입된 공기를 능동적으로 제어할 수 있도록 함을 목적으로 한다. 본 발명에 따른 능동적 공기압 제어형 타이어는 트레드와 숄더부와 사이드 월과 비드부 및 림을 포함하고, 상기 림의 내면에 설치되고 내부에 공기가 충진되어 있으며 고압 밸브를 포함하는 고압 용기, 일측이 상기 고압용기에 설치되며, 타측이 트레드의 내면과 마주보면서 일정간격 이격되어, 상기 트레드의 변형에 의해 눌려질 경우 상기 고압 밸브를 오픈시켜 고압 용기의 내부에 충진된 공기가 타이어의 내부에 공급될 수 있도록 하는 스위치를 포함한다. | [청구항1]트레드와 숄더부와 사이드 월과 비드부 및 림을 포함하는 공기입 타이어에서,상기 림의 내면에 설치되고 내부에 공기가 충진되어 있으며 고압 밸브를 포함하는 고압 용기,일측이 상기 고압용기에 설치되며 타측이 트레드의 내면과 마주보면서 일정간격 이격되어, 상기 트레드의 변형에 의해 눌려질 경우 상기 고압 밸브를 오픈시켜 고압 용기의 내부에 충진된 공기가 타이어의 내부에 공급될 수 있도록 하는 스위치,일측이 상기 고압 용기에 고정되어 상기 타이어의 회전에 따라 발생되는 원심력에 의해 회동되면서 타이어의 내부 체적을 감소시키는 웨이트 튜브를 포함하는 능동적 공기압 제어형 타이어. [청구항2]제1항에서,상기 고압용기와 스위치에 연결설치되며, 상기 트레드에 의해 눌려진 스위치를 원래의 위치로 복귀시키는 스프링을 포함하고,상기 스위치는 스프링에 의해 원래의 위치로 복귀될 경우 고압 밸브를 클로즈 시키는능동적 공기압 제어형 타이어. [청구항3]제2항에서,상기 스위치는 다수개가 간격을 두고 배열되고,상기 스위치의 배열 각도(θ)는 10 ~ 30° 범위 이내로 설정되는능동적 공기압 제어형 타이어. [청구항4]삭제
28 | 타이어 제조공정에서 반제품 재고 차감방법 | G05B 19/418(2024.01)¦G06Q 50/04(2012.01)¦G05B 19/05(2006.01) | 1020120104619 | 2012.09.20 | 1013771010000 | 2014.03.17 |  |  |  | 2014.03.26 | 등록결정(일반) |  |  | Y(2012.09.20) | 3 | 본 발명은 성형 PLC제어기를 이용하여 반제품 자동길이측정 및 컷팅 정보를 카운팅(Counting)하는 단계를 거쳐서, 카운팅(Counting)된 정보 및 성형기 서비서(Servicer)상에 남은 잔여 길이를 측정 합하여 기본적으로 재료설비에서 대차를 만들 때 생성된 길이(원래길이)와 비교하여 길이가 길 경우에는 재고를 감하고, 길이가 짧은 경우에는 재고를 늘이는 반제품 재고 차감 단계를 거치고, 성형기를 제어하는 성형 PLC에서 컷팅횟수 카운팅 값을 리세트(Reset)하는 단계를 포함하는 타이어 공정에서 반제품 재고 차감방법에 관한 것이다. | [청구항1]타이어 제조공정에서 반제품 재고 차감방법에 있어서, (a) 성형 PLC를 이용하여 컷팅 횟수를 카운팅하여 누적 저장하는 단계;(b) 상기 단계(a)에서 측정된 누적 카운팅된 컷팅횟수에 해당 반제품의 본당 소요길이를 곱하여 반제품 사용길이를 연산하는 단계;c) 연산된 반제품 사용길이에 성형기 서비서 상에 남은 잔여길이를 합한 반제품 전체 사용길이를 연산하는 단계; d) 재료설비에서 대차를 만들 때 생성 저장된 기준길이에 단계 (c)에서 연산된 값을 차감하여 잔여 재고길이를 산출하는 단계; 및e) 상기 c) 단계에서 성형기 서비서 상에 남은 잔여길이는 성형기 서비서 상에 설치된 길이측정센서에 의하여 자동으로 측정되어 대차정보 MES에 기록 저장하는 단계를 포함하는 타이어 제조공정에서 반제품 재고 차감방법. [청구항2]청구항 1에 있어서, 상기 타이어 제조공정에서 반제품 재고 차감방법은 상기 단계 d) 다음에 누적 카운팅된 컷팅 횟수를 HMI로 전송하고, 컷팅 횟수 값을 리세트하는 단계를 더 포함함을 특징으로 하는 타이어 제조공정에서 반제품 재고 차감방법. [청구항3]청구항 1에 있어서, 상기 타이어 제조공정에서 반제품 재고 차감방법은 반제품 대차정보를 성형기 렛오프 장착 시 해당 대차에 부착 설치된 RFID정보를 활용하는 MES와 성형 PLC제어부의 각 반제품에 대한 자동 컷팅정보를 가지고 재고차감을 수행함을 특징으로 하는 타이어 제조공정에서 반제품 재고 차감 방법. [청구항4]삭제
29 | 타이어 가류 몰드용 블레이드 및 이를 이용하여 제조되는 공기입 타이어 | B29D 30/06(2006.01) | 1020120087194 | 2012.08.09 | 1013795480000 | 2014.03.24 | 1020140021201 | 2014.02.20 |  | 2014.03.28 | 등록결정(일반) |  |  | Y(2012.08.09) | 7 | 본 발명은 블레이드가 분리형으로 이루어짐으로써 몰드 바닥면이 타이어 접촉부 대비 접지 면적이 좁게 설정된 역 블레이드 형상에서 블레이드를 타이어로부터 인출시 발생할 수 있는 타이어의 찢어짐이나 뜯겨짐을 방지할 수 있는 타이어 가류 몰드용 블레이드에 관한 것으로, 본 발명에 따른 타이어 가류 몰드용 블레이드를 이용하여 제조된 공기입 타이어는 타이어의 마모시에도 배수 성능을 유지하면서, 승차감을 상승시키고 소음 및 진동 발생을 억제할 수 있는 효과가 있다. | [청구항1] 타이어 가류용 몰드에 이용되며 타이어의 트레드부에 미세 홈을 형성하기 위한 타이어 가류 몰드용 블레이드에 있어서,상기 타이어 가류 몰드용 블레이드는 몰드에 고정되는 본체부와, 상기 본체부의 측면에서 위치가 가변적으로 변화되는 하나 이상의 날개부와, 상기 본체부와 날개부를 접합하는 판 스프링를 포함하며,상기 날개부는 블레이드를 타이어로부터 인출시에는 상기 본체부에서 점진적으로 이격되어 아래 방향으로 이동하고, 블레이드의 인출이 완료된 후에는 본래 위치로 복원되는 것을 특징으로 하는 타이어 가류 몰드용 블레이드. [청구항2]삭제 [청구항3] 제1항에 있어서, 상기 날개부는 판 스프링의 스프링 힘에 의하여 상하 방향으로 이동하는 것을 특징으로 하는 타이어 가류 몰드용 블레이드. [청구항4] 제1항에 있어서, 상기 블레이드는 몰드 바닥면의 접지 면적이 타이어 접촉부의 접지 면적보다 좁은 것을 특징으로 하는 타이어 가류 몰드용 블레이드. [청구항5] 제1항에 있어서, 상기 블레이드는 금속 재질로 이루어지는 것을 특징으로 하는 타이어 가류 몰드용 블레이드. [청구항6] 제1항에 있어서, 상기 판 스프링의 폭은 상기 날개부의 폭과 동일한 것을 특징으로 하는 타이어 가류 몰드용 블레이드. [청구항7] 제1항, 제3항 내지 제6항 중 어느 한 항에 따른 타이어 가류 몰드용 브레이드를 이용하여 제조되는 공기입 타이어. [청구항8] 제7항에 있어서, 타이어 트레드부에 형성된 미세 홈은 타이어 노면측의 길이보다 타이어 내부측의 길이가 긴 것을 특징으로 하는 공기입 타이어.
30 | 타이어 내부 냉각 장치 | B60C 23/18(2006.01)¦B60C 23/00(2021.01)¦B60C 23/04(2006.01)¦B60C 23/16(2006.01) | 1020220054649 | 2022.05.03 | 1027867590000 | 2025.03.21 | 1020230155628 | 2023.11.13 |  | 2025.03.27 | 등록결정(일반) |  |  | Y(2022.05.03) | 5 | 본 발명의 일 실시 예는 공조 시스템을 압력탱크에 연결하여 탱크 내부의 공기 온도를 조절하고, 탱크 내부의 공기 온도를 조절하여 타이어의 수명을 향상하고 고장을 방지하는 장치를 제공한다. 본 발명의 실시 예에 따른 타이어 내부 냉각 장치는 공기입 타이어; 상기 타이어와 연결되며, 상기 타이어 내부 공기의 압력 및 온도를 모니터링하는 모니터링부; 상기 타이어와 결합하며, 상기 타이어에 공기를 주입하거나 배기하는 공기흡배기부; 상기 공기흡배기부와 연결되며, 상기 공기흡배기부로부터 배출되는 공기의 온도를 조절하는 온도조절부; 및 상기 모니터링부와 무선 통신하며, 상기 공기흡배기부 및 상기 온도조절부를 제어하는 제어부;를 포함한다. | [청구항1]공기입 타이어;상기 타이어와 연결되며, 상기 타이어의 내부 공기의 압력 및 온도를 모니터링하는 모니터링부;상기 타이어와 결합하며, 상기 타이어에 공기를 주입하거나 배기하는 공기흡배기부;상기 타이어의 내부에 위치하여 상기 타이어의 내부 온도를 측정하는 온도감지센서 및 상기 타이어의 내부에 위치하여 상기 타이어의 내부 압력을 측정하는 압력측정센서를 포함하는 센서부;상기 공기흡배기부와 연결되며, 상기 공기흡배기부로부터 배출되는 공기의 온도를 조절하는 온도조절부; 및상기 모니터링부와 무선 통신하며, 상기 공기흡배기부 및 상기 온도조절부를 제어하는 제어부;를 포함하고,상기 공기흡배기부는,일측이 상기 타이어의 내부에 삽입되는 타이어흡기관;일측이 상기 타이어흡기관과 인접하도록 상기 타이어의 내부에 삽입되는 타이어배기관;상기 타이어흡기관의 타측 및 상기 타이어배기관의 타측이 연결되는 압력 탱크;상기 압력 탱크와 상기 온도조절부를 연통시키는 연결관; 및상기 압력 탱크에서 상기 타이어로 이동하는 공기의 흡입 압력 및 상기 타이어에서 상기 압력 탱크로 이동하는 공기의 배기 압력을 조절하는 압력 조절부;를 포함하며,상기 압력 탱크의 내부에 있는 공기를 상기 온도조절부로 이동시키거나 상기 온도조절부에 있는 공기를 상기 압력 탱크로 이동시키는 연결펌프;를 더 포함하고,상기 압력 조절부는,상기 타이어와 상기 압력 탱크 사이에 위치하면서 상기 타이어흡기관 상에 연결되어 상기 압력 탱크의 내부에 있던 공기를 상기 타이어흡기관으로 통과시켜 상기 타이어의 내부로 이동시키는 흡기펌프; 및상기 타이어와 상기 압력 탱크 사이에 위치하면서 상기 타이어배기관 상에 연결되어 상기 타이어의 내부에 있던 공기를 상기 타이어배기관으로 통과시켜 상기 압력 탱크의 내부로 이동시키는 배기펌프;를 포함하며,상기 온도조절부는 압축기, 응축기, 팽창밸브 및 증발기를 구비하여 냉각제를 액체로 응축한 후 기화함에 따라 상기 타이어의 내부 온도가 설정 온도보다 높을 시 상기 압력 탱크에서 이동하는 공기의 온도를 낮추고,상기 제어부는 상기 압력측정센서에 의해 측정된 타이어의 내부 압력이 설정압력보다 낮을 시 상기 흡기펌프가 동작하도록 상기 흡기펌프를 제어하여 상기 타이어의 내부 압력을 상승시키고, 상기 압력측정센서에 의해 측정된 타이어의 내부 압력이 설정압력보다 높을 시 상기 배기펌프가 동작하도록 상기 배기펌프를 제어하여 상기 타이어의 내부 압력을 하강시키며, 상기 온도감지센서에 의해 측정된 타이어의 내부 온도가 상기 설정 온도보다 높을 시 상기 온도조절부가 동작하도록 상기 온도조절부를 제어하여 상기 온도조절부의 내부 온도를 하강시킨 후 상기 연결펌프를 동작시켜 상기 설정 온도보다 낮아진 공기를 상기 타이어로 이동시키며,주행 시 상기 타이어 공기압을 실시간으로 조절하는 상기 공기흡배기부와 타이어 내부 온도를 조절하는 상기 온도조절부를 연결하고, 상기 온도조절부가 상기 타이어 내부의 온도를 조절하여 상기 타이어의 내구 수명을 향상하는 것을 특징으로 하는 타이어 내부 냉각 장치. [청구항2]삭제 [청구항3]삭제 [청구항4]삭제 [청구항5]청구항 1에 있어서,상기 온도감지센서는, 측정한 상기 타이어 내부 온도를 상기 제어부로 전달하는 것을 특징으로 하는 타이어 내부 냉각 장치. [청구항6]청구항 1에 있어서,상기 압력측정센서는, 측정한 상기 타이어 내부 압력을 상기 제어부로 전달하는 것을 특징으로 하는 타이어 내부 냉각 장치. [청구항7]청구항 1에 있어서,상기 모니터링부는,상기 모니터링부와 연결되고 스피커를 구비하며, 스피커 및 모니터링부에 알람을 발생하는 알람부;를 더 포함하는 것을 특징으로 하는 타이어 내부 냉각 장치. [청구항8]청구항 1에 따른 타이어 내부 냉각 장치의 타이어 내부 냉각 방법에 있어서,상기 타이어의 내부 온도를 모니터링 하는 단계;상기 타이어의 내부 온도가 설정 온도 초과일 시 알람부가 알람을 발생하는 단계;상기 제어부가 상기 온도조절부를 제어하여 상기 타이어의 내부 온도를 냉각하는 단계;상기 타이어의 내부 압력을 모니터링 하는 단계;상기 타이어의 내부 압력이 설정 압력의 범위를 벗어날 시 상기 알람부가 알람을 발생하는 단계; 및상기 제어부가 상기 공기흡배기부를 제어하여 상기 타이어의 내부 압력을 제어하는 단계;를 포함하는 것을 특징으로 하는 타이어 내부 냉각 방법.
31 | 이력관리를 위해 QR코드가 각인된 타이어 및 이를 이용한 타이어 이력 관리 방법 | B60C 13/00(2006.01)¦B23K 26/359(2014.01)¦G06K 19/06(2006.01)¦G06Q 50/04(2012.01) | 1020180014555 | 2018.02.06 | 1020585010000 | 2019.12.17 | 1020190094889 | 2019.08.14 |  | 2019.12.23 | 등록결정(일반) |  |  | Y(2018.02.06) | 9 | 본 발명은 이력관리를 위해 QR코드가 각인된 타이어 및 이를 이용한 타이어 이력 관리 방법에 관한 것으로, 더욱 상세하게는 타이어의 표면 일부분에는 레이저 마킹기에 의하여 QR코드가 양각부 및 음각부를 가지도록 각인되고, QR코드 중 양각부는 미리 설정된 색상으로 채색되고, QR코드 중 음각부는 채색되지 않은 상태로 타이어의 외부 표면 색상과 동일한 색상을 가지며, QR코드의 양각부와 음각부의 색상은 전자기기의 카메라에 비추었을 때 구분될 수 있도록 이루어져, 데이터베이스 전산망에 타이어의 생산 시에 거치는 각 공정의 이력이 저장이 되고, 소비자가QR코드를 통해서 상기 데이터베이스 전산망에 저장된 내용을 조회해 볼 수 있는 기술에 관한 것이다. | [청구항1]타이어에 있어서,상기 타이어의 표면 일부분에는 레이저 마킹기에 의하여 QR코드가 양각부 및 음각부를 가지도록 각인되고,상기 QR코드 중 양각부는 미리 설정된 색상으로 채색되고,상기 QR코드 중 음각부는 채색되지 않은 상태로 상기 타이어의 외부 표면 색상과 동일한 색상을 가지며,상기 QR코드의 양각부와 음각부의 색상은 전자기기의 카메라에 비추었을 때 구분될 수 있고,상기 QR코드는, 상기 전자기기를 통해 인식될 경우, 데이터베이스 전산망에 저장되어 있는 상기 타이어의 제조 공정 이력에 대한 정보가 상기 전자기기 화면에 표시될 수 있으며,상기 전자기기는, 소비자가 상기 타이어의 품질에 대한 신고를 접수하기 위해 누르는 신고접수 버튼을 구비하고, 접수된 신고 내역 및 상기 타이어 정보가 상기 데이터베이스 전산망으로 전송되는 것을 특징으로 하는 이력관리를 위해 QR코드가 각인된 타이어. [청구항2]제 1 항에 있어서,상기 타이어의 표면 일부분은,타이어의 사이드월부인 것을 특징으로 하는 이력관리를 위해 QR코드가 각인된 타이어. [청구항3]제 1 항에 있어서, 상기 레이저 마킹기는,각인 속도가 80mm/s 이상 1000mm/s미만,각인 파워가 15Watt 이상 100Watt 미만,각인 진동수가 100kHz 이상 500kHz 미만으로 상기 QR코드를 상기 타이어의 표면 일부분에 각인하는 것을 특징으로 하는 이력관리를 위해 QR코드가 각인된 타이어. [청구항4]삭제 [청구항5]타이어에 있어서,상기 타이어의 표면 층인 표면부; 및상기 표면부의 내측에 결합되며, 채색이 되어 있는 층인 채색부; 를 포함하며,상기 타이어의 표면 일부분에는 레이저 마킹기에 의하여 QR코드가 양각부 및 음각부를 가지도록 각인되고,상기 QR코드 중 양각부는 각인 세기가 약하여 표면부 상에 존재하며,상기 QR코드 중 음각부는 각인 세기가 강하여 채색부 상에 존재하며,상기 QR코드의 양각부와 음각부의 색상은 전자기기의 카메라에 비추었을 때 구분될 수 있고,상기 QR코드는, 상기 전자기기를 통해 인식될 경우, 데이터베이스 전산망에 저장되어 있는 상기 타이어의 제조 공정 이력에 대한 정보가 상기 전자기기 화면에 표시될 수 있으며,상기 전자기기는, 소비자가 상기 타이어의 품질에 대한 신고를 접수하기 위해 누르는 신고접수 버튼을 구비하고,접수된 신고 내역 및 상기 타이어 정보가 상기 데이터베이스 전산망으로 전송되는 것을 특징으로 하는 이력관리를 위해 QR코드가 각인된 타이어. [청구항6]제 5 항에 있어서,상기 타이어의 표면 일부분은,타이어의 사이드월부인 것을 특징으로 하는 이력관리를 위해 QR코드가 각인된 타이어. [청구항7]제 5 항에 있어서, 상기 레이저 마킹기는,각인 속도가 80mm/s 이상 1000mm/s미만,각인 파워가 15Watt 이상 100Watt 미만,각인 진동수가 100kHz 이상 500kHz 미만으로 상기 QR코드를 상기 타이어의 표면 일부분에 각인하는 것을 특징으로 하는 이력관리를 위해 QR코드가 각인된 타이어. [청구항8]삭제 [청구항9]a) 제 1 항의 이력관리를 위해 QR코드가 각인된 타이어의 제조 공정 이력에 대한 정보를 상기 데이터베이스 전산망에 저장하는 단계;b) 상기 타이어에 레이저 마킹기로 상기QR코드가 양각부 및 음각부를 가지도록 각인하는 단계;c) 상기 레이저 마킹기에 의한 각인 단계 종료 후 남은 분진을 제거하는 단계;d) 분진이 제거된 상기 타이어의 양각부에 유색 페인트를 도포하는 단계;e) 상기 데이터베이스 전산망에 저장된 상기 타이어의 제조 공정 이력에 대한 정보와 상기 타이어에 각인된 QR코드를 연동시키는 단계;f) 소비자가 상기 전자기기를 통해 상기 QR코드를 인식하는 단계; 및g) 상기 전자기기에 의하여 인식된 상기 QR코드를 토대로 상기 데이터베이스 전산망으로부터 상기 타이어의 제조 공정 이력에 대한 정보를 수신하여 화면에 표시하는 단계; 를 포함하는 것을 특징으로 하는 QR코드가 각인된 타이어를 이용한 타이어 이력 관리 방법. [청구항10]제 9 항에 있어서,상기 g) 단계 이후에,h) 상기 타이어의 제조 공정 이력에 대한 정보가 표시된 상기 전자기기 화면 상에서 상기 소비자가 타이어의 품질에 대한 상기 신고접수 버튼을 누르는 단계; 및i) 접수된 신고 내역 및 상기 타이어 정보가 상기 데이터베이스 전산망으로 전송되는 단계; 를 더 포함하는 것을 특징으로 하는 QR코드가 각인된 타이어를 이용한 타이어 이력 관리 방법. [청구항11]제 10 항에 있어서,상기 i) 단계 이후에,j) 상기 데이터베이스 전산망에 전송된 신고 내역 및 타이어 정보에 따라 상기 데이터베이스 전산망에 접수 정보를 생성하는 단계; 및k) 생성된 접수 정보를 상기 소비자의 전자기기에 전송하여 표시하는 단계; 를 더 포함하는 것을 특징으로 하는 QR코드가 각인된 타이어를 이용한 타이어 이력 관리 방법.
32 | 3D 커프 성형용 블레이드 및 이의 제조 방법 | B29D 30/02(2006.01)¦B60C 11/12(2006.01)¦C23F 1/00(2006.01)¦B23K 26/36(2014.01)¦C25F 3/16(2006.01)¦B29C 33/42(2018.01) | 1020210035040 | 2021.03.18 | 1025037820000 | 2023.02.21 | 1020220131407 | 2022.09.28 |  | 2023.02.28 | 등록결정(일반) |  |  | Y(2021.03.18) | 9 | 본 발명의 일 실시 예는 복잡한 형상을 구비할 수 있는 3D 커프 성형용 블레이드를 형성시킴으로써, 해당 형상이 반영된 타이어를 제조하는 기술을 제공한다. 본 발명의 실시 예에 따른 3D 커프 성형용 블레이드는, 가류용 금형과 연결되는 프레임; 및 부식액으로 이용함으로써 프레임의 일 부위를 부식시켜 홈의 형상으로 프레임에 구비되는 부식형상부;를 포함한다. | [청구항1]가류용 금형과 연결되는 프레임;부식액을 이용함으로써 상기 프레임의 일 부위를 부식시켜 홈의 형상으로 상기 프레임에 구비되는 부식형상부; 및부식액에 의해 상기 프레임에 형성되는 홀로써 타이어의 3D 커프 형성 중 공기를 용이하게 배출시키는 에어벤트홀을 포함하고,상기 프레임에 상기 부식형상부가 적어도 하나 이상 형성되며,상기 부식형상부와 상기 에어벤트홀은 동시 형성되는 것을 특징으로 하는 3D 커프 성형용 블레이드. [청구항2]청구항 1에 있어서, 모재에 상기 부식형상부를 형성시킨 후 상기 프레임 형상을 따라 레이저 커팅을 수행하여 형성되는 것을 특징으로 하는 3D 커프 성형용 블레이드. [청구항3]청구항 1에 있어서,상기 프레임은, 상기 프레임의 길이 방향을 따라 연속적으로 굴곡진 지그재그부를 구비하는 것을 특징으로 하는 3D 커프 성형용 블레이드. [청구항4]청구항 3에 있어서,상기 지그재그부에 상기 부식형상부가 형성되는 것을 특징으로 하는 3D 커프 성형용 블레이드. [청구항5]청구항 1에 있어서,상기 프레임의 두께는, 0.1 mm(밀리미터) 이상인 것을 특징으로 하는 3D 커프 성형용 블레이드. [청구항6]청구항 5에 있어서,상기 부식형상부의 깊이는, 상기 프레임의 두께 대비 90% 이하인 것을 특징으로 하는 3D 커프 성형용 블레이드. [청구항7]가류용 금형과 연결되는 프레임이 커팅되기 전 상태인 모재를 마련하는 제1단계; 및부식액을 이용함으로써 상기 모재의 일 부위를 부식시켜 상기 모재에 홈의 형상인 부식형상부를 형성시키고, 타이어의 3D 커프 형성 중 공기를 용이하게 배출시키기 위하여 부식액으로 상기 모재에 홀의 형상인 에어벤트홀을 형성시키는 제2단계;를 포함하는 것을 특징으로 하는 3D 커프 성형용 블레이드의 제조 방법. [청구항8]청구항 7에 있어서,상기 부식형상부가 형성된 상기 모재의 일 부위를 상기 프레임의 형상대로 레이저 커팅을 수행하는 제3단계;를 더 포함하는 것을 특징으로 하는 3D 커프 성형용 블레이드의 제조 방법. [청구항9]청구항 8에 있어서,상기 프레임에 대해 전해연마를 수행하는 제4단계;를 포함하는 것을 특징으로 하는 3D 커프 성형용 블레이드의 제조 방법.
33 | 타이어 고무 조성물 및 이를 포함하는 타이어 | C08K 3/011(2018.01)¦C08K 3/22(2006.01)¦C08K 3/04(2006.01)¦C08K 3/36(2006.01)¦B60C 1/00(2006.01) | 1020210014690 | 2021.02.02 | 1024966140000 | 2023.02.01 | 1020220111438 | 2022.08.09 |  | 2023.02.06 | 등록결정(일반) |  |  | Y(2021.02.02) | 11 | 가황 효율 및 기계적 물성이 개선된 타이어 고무 조성물 및 이를 포함하는 타이어가 제공된다. 본 발명에 따른 타이어 고무 조성물은 원료고무 100 중량부, 상기 원료고무 100 중량부에 대하여 보강성 충진제 30 내지 100 중량부 및 가황촉진제 1 내지 8중량부를 포함하되, 상기 가황촉진제는, BET(Surface area, Brunauer Emmett Teller)가 10 내지 30 m 2 /g인 제1 무기계 가황촉진제를 포함한다. | [청구항1]원료고무 100 중량부;상기 원료고무 100 중량부에 대하여 보강성 충진제 30 내지 100 중량부; 및 가황촉진제 1 내지 8중량부를 포함하되,상기 가황촉진제는, BET(Surface area, Brunauer Emmett Teller)가 10 내지 30 m2/g인 제1 무기계 가황촉진제를 포함하고,상기 제1 무기계 가황촉진제는 아연 분진을 습식 산화하여 제조된 것인 타이어 고무 조성물. [청구항2]삭제 [청구항3]제1항에 있어서,상기 아연 분진의 평균 입도는 20 내지 50 nm인 타이어 고무 조성물. [청구항4]제1항에 있어서,상기 아연 분진은, 상기 아연 분진의 전체 중량을 기준으로 아연 99 중량% 이상을 포함하는 타이어 고무 조성물. [청구항5]제1항에 있어서,상기 가황촉진제는,제2 무기계 가황촉진제를 더 포함하고,상기 제2 무기계 가황촉진제의 BET(Surface area, Brunauer Emmett Teller)는 3 내지 7m2/g인 타이어 고무 조성물. [청구항6]제5항에 있어서,상기 제2 무기계 가황촉진제는 산화아연(ZnO)이고,상기 산화아연의 전구체는 아연 잉곳(Zn Ingot)이고,상기 아연 잉곳은, 상기 아연 잉곳의 전체 중량을 기준으로, 아연 90 내지 99.9 중량%을 포함하는 타이어 고무 조성물. [청구항7]제1항에 있어서,상기 가황촉진제는,제3 무기계 가황촉진제를 더 포함하고,상기 제3 무기계 가황촉진제의 BET(Surface area, Brunauer Emmett Teller)는 60 내지 90m2/g인 타이어 고무 조성물. [청구항8]제7항에 있어서,상기 제3 무기계 가황촉진제는 활성 산화아연(Active ZnO)이고,상기 활성 산화아연의 전구체는 아연재이고,상기 아연재는, 상기 아연재 전체 중량을 기준으로 아연 80 내지 90중량%를 포함하는 타이어 고무 조성물. [청구항9]제1항에 있어서,상기 가황촉진제는,제2 무기계 가황촉진제 및 제3 무기계 가황촉진제를 더 포함하고,상기 제2 무기계 가황촉진제는, BET(Surface area, Brunauer Emmett Teller)가 3 내지 7m2/g인 산화아연(ZnO)이고,상기 제3 무기계 가황촉진제는, BET(Surface area, Brunauer Emmett Teller)가 60 내지 90m2/g인 활성 산화아연(Active ZnO)인 타이어 고무 조성물. [청구항10]제1항에 있어서,상기 보강성 충진제는 카본블랙, 실리카 및 이들의 조합으로 이루어진 군에서 선택된 하나인 타이어 고무 조성물. [청구항11]제1항에 있어서,상기 원료고무는,천연고무, 합성고무 및 이들의 조합으로 이루어진 군에서 선택된 하나인, 타이어 고무 조성물. [청구항12]제1항, 제3항 내지 제11항 중 어느 한 항에 따른 타이어 고무 조성물을 포함하는 타이어.
34 | 타이어 트레드용 고무 조성물 및 이를 이용하여 제조한 타이어 | C08L 21/00(2006.01)¦C08L 9/06(2006.01)¦C08F 236/10(2006.01)¦C08L 15/00(2006.01)¦C08L 25/10(2006.01)¦C08K 3/04(2006.01)¦C08K 3/36(2006.01)¦C08L 9/08(2006.01)¦C08L 45/02(2006.01)¦B60C 1/00(2006.01) | 1020140188390 | 2014.12.24 | 1017056790000 | 2017.02.06 | 1020160077898 | 2016.07.04 |  | 2017.02.10 | 등록결정(재심사후) |  |  | Y(2014.12.24) | 6 | 본 발명은 분산성, 저회전저항성 및 내마모성이 향상된 타이어 트레드 고무 조성물 및 이를 이용한 타이어 트레드에 관한 것으로서, 상기 타이어 트레드 고무 조성물은 원료고무, 보강성 충진제, 및 하기 화학식 1로 표시되는 액상 고분자를 포함한다. 003c#화학식 1003e# 상기 화학식 1에서, 상기 A 1 내지 A 4 는 각각 독립적으로 하기 화학식 2로 표시되며, 상기 n 및 m은 각각 독립적으로 0 내지 8의 정수이고, 상기 x 및 y는 각각 독립적으로 0 내지 2000의 정수이고, 상기 z는 0 내지 1000의 정수이고, x+y는 10 이상이고, 상기 R 4 는 하이드록시기, 카르복실기, 페닐기 및 에폭시기로 이루어진 군에서 선택되는 어느 하나이고, 003c#화학식 2003e# 상기 화학식 2에서, 상기 B는 C, O, N, Sn, Ge, Si, S, CO, COO, SO 2 N, SO 2 및 CN으로 이루어진 군에서 선택되는 어느 하나이고, 상기 R 1 은 H, NH 2 , CH 3 , CN 및 O(CO)R'로 이루어진 군에서 선택되는 어느 하나이고, 상기 R'는 H 또는 CH 3 이고, 상기 l은 1 내지 8의 정수이고, 상기 p는 0 내지 3의 정수이고, B의 치환 가능한 치환기 개수와 동일하다. | [청구항1]원료고무, 보강성 충진제, 및 하기 화학식 1로 표시되는 액상 고분자를 포함하는 타이어 트레드용 고무 조성물:003c#화학식 1003e#상기 화학식 1에서, 상기 n 및 m은 0이고, 상기 x는 8 내지 2000의 정수이고, y는 9 내지 2000의 정수이고, 상기 z는 5 내지 1000의 정수이고, 상기 R4는 하이드록시기이고, 상기 A4는 하기 화학식 d 로 표시된다.003c#화학식 d003e#상기 화학식 d에서,상기 l=1, q=1 이며,상기 R1, R2 및 R3은 H이다. [청구항2]삭제 [청구항3]제1항에 있어서,상기 화학식 1로 표시되는 액상 고분자의 중량평균분자량(Mw)은 5,000 내지 100,000 g/mol인 것인 타이어 트레드용 고무 조성물. [청구항4]제1항에 있어서,상기 화학식 1로 표시되는 액상 고분자는 원료고무 100 중량부에 대하여 1 내지 20 중량부로 포함되는 것인 타이어 트레드용 고무 조성물. [청구항5]제1항에 있어서,상기 보강성 충진제는 카본블랙, 실리카 및 이들의 혼합물로 이루어진 군에서 선택되는 어느 하나이고, 상기 보강성 충진제는 원료고무 100 중량부에 대하여 10 내지 100 중량부로 포함되는 것인 타이어 트레드용 고무 조성물. [청구항6]제1항에 있어서, 상기 타이어 트레드용 고무 조성물은 가류제, 가류촉진제, 연화제, 노화방지제, 점착제 및 이들의 혼합물로 이루어진 군에서 선택되는 어느 하나의 배합제를 더 포함하는 것인 타이어 트레드용 고무 조성물. [청구항7]제1항, 제3항 내지 제6항 중 어느 한 항에 따른 타이어 트레드용 고무 조성물을 이용하여 제조된 타이어 트레드.
35 | 전자장치가 부착된 타이어 및 이의 전자장치 부착방법 및 이의 클라우드 연동방법 | B60C 23/04(2006.01)¦B60C 13/00(2006.01)¦B60C 19/00(2006.01)¦G06K 19/077(2006.01)¦B29D 30/00(2006.01) | 1020210016228 | 2021.02.04 | 1025038100000 | 2023.02.21 | 1020220112546 | 2022.08.11 |  | 2023.02.24 | 등록결정(일반) |  |  | Y(2021.02.04) | 16 | 본 발명은 전자장치가 부착된 타이어 및 이의 전자장치 부착방법 및 이의 클라우드 연동방법에 관한 것으로, 보다 상세하게는 타이어 내구도에 영향을 주지 않으면서 타이어의 정보를 전산화하기 위한 전자장치가 부착된 타이어 및 이의 전자장치 부착방법 및 이의 클라우드 연동방법에 관한 것이다. 상기와 같은 목적을 달성하기 위한 본 발명의 구성은 가류된 타이어; 및 상기 가류된 타이어의 이너라이너에 부착되는 전자장치를 포함하며, 상기 전자장치는, 상기 가류된 타이어의 비드필러의 높이가 30mm 이상인 경우 비드와이어와 비드필러 끝단의 사이에 전자장치가 부착되고, 상기 비드필러의 높이가 30mm 미만인 경우, 상기 비드필러 끝단과 트레드 사이에 전자장치가 부착되며, 상기 전자장치는 가류된 타이어의 접촉 전단 강도가 가장 적은 위치에 부착되도록 형성된 것을 특징으로 하는 전자장치가 부착된 타이어를 제공한다. | [청구항1]가류된 타이어; 및상기 가류된 타이어의 이너라이너에 부착되는 전자장치를 포함하며,상기 전자장치는,상기 가류된 타이어의 비드필러의 높이가 30mm 이상인 경우 비드와이어와 비드필러 끝단의 사이에 전자장치가 부착되고,상기 비드필러의 높이가 30mm 미만인 경우, 상기 비드필러 끝단과 트레드 사이에 전자장치가 부착되며,보호를 위한 패스워드가 설정된 상기 전자장치의 메모리에는 타이어 정보가 저장되고,상기 타이어 정보는 상기 전자장치의 메모리에 2진수 또는 16진수로 변환되고 암호화되어 저장되며,암호화된 상기 타이어 정보가 외부 클라우드에 연동되는 것을 특징으로 하는 전자장치가 부착된 타이어. [청구항2]제 1 항에 있어서,상기 전자장치는,상기 비드필러의 높이가 30mm 이상인 경우, 상기 비드와이어의 안쪽 끝단으로부터 상기 비드필러의 끝단 방향으로 상기 비드필러의 길이의 40% 내지 90%만큼 이격되어 부착되도록 마련된 것을 특징으로 하는 전자장치가 부착된 타이어. [청구항3]제 2 항에 있어서,상기 전자장치는,상기 비드필러의 높이가 30mm 이상인 경우, 상기 비드와이어 안쪽 끝단으로부터 상기 비드필러의 끝단 방향으로 15mm 내지 26mm만큼 이격되어 부착된 것을 특징으로 하는 전자장치가 부착된 타이어. [청구항4]제 1 항에 있어서,상기 전자장치는,상기 비드필러의 높이가 30mm 미만인 경우, 상기 비드와이어의 안쪽 끝단으로부터 상기 비드필러의 길이의 120 내지 300%의 길이만큼 이격되어 부착된 것을 특징으로 하는 전자장치가 부착된 타이어. [청구항5]제 1 항 내지 제 4 항 중 어느 한 항에 있어서,상기 전자장치는,가류된 타이어의 접촉 전단 강도가 가장 적은 위치에 부착되는 것을 특징으로 하는 전자장치가 부착된 타이어. [청구항6]제 1 항에 따른 전자장치가 부착된 타이어의 전자장치 부착방법에 있어서,a) 상기 전자장치의 부착위치를 선정하는 단계;b) 상기 이너라이너의 상기 부착위치의 표면을 클리닝하는 단계; 및c) 상기 전자장치를 상기 부착위치에 부착하는 단계를 포함하는 것을 특징으로 하는 전자장치가 부착된 타이어의 전자장치 부착방법. [청구항7]제 6 항에 있어서,상기 a) 단계에서,상기 부착위치는,상기 비드필러의 높이가 30mm 이상인 경우 상기 비드와이어와 비드필러 끝단의 사이로 선정되고,상기 비드필러의 높이가 30mm 미만인 경우, 상기 비드필러 끝단과 트레드 사이로 선정되는 것을 특징으로 하는 전자장치가 부착된 타이어의 전자장치 부착방법. [청구항8]제 6 항에 있어서,상기 b) 단계는,상기 이너라이너의 부착위치의 표면을 세척한 후, 건조시키도록 마련된 것을 특징으로 하는 전자장치가 부착된 타이어의 전자장치 부착방법. [청구항9]제 6 항에 있어서,상기 c) 단계는,c1) 상기 전자장치의 표면을 클리닝하는 단계;c2) 상기 전자장치의 표면에 접착제를 바르는 단계;c3) 상기 전자장치를 상기 부착위치에 부착하는 단계; 및c4) 상기 접착제를 경화시키는 단계를 포함하는 것을 특징으로 하는 전자장치가 부착된 타이어의 전자장치 부착방법. [청구항10]제 9 항에 있어서,상기 c4) 단계에서,상기 접착제는 상온에서 5분 내지 24시간 동안 경화시키도록 마련된 것을 특징으로 하는 전자장치가 부착된 타이어의 전자장치 부착방법. [청구항11]제 1 항에 따른 전자장치가 부착된 타이어의 클라우드 연동방법에 있어서,i) 상기 전자장치 보호를 위한 패스워드가 설정되는 단계;ii) 패스워드가 설정된 상기 전자장치의 메모리에 타이어 정보가 입력되는 단계;iii) 입력된 상기 타이어 정보가 2진수 또는 16진수로 변환되고 암호화되는 단계;iv) 암호화되어 저장된 상기 타이어 정보가 클라우드에 연동되는 단계;v) 상기 클라우드가 제조사 서버와 연동되는 단계;vi) 상기 전자장치가 부착된 타이어의 판매 정보가 상기 제조사 서버에 전송되는 단계;vii) 상기 전자장치가 부착된 타이어의 사용 정보가 상기 제조사 서버에 전송되는 단계; 및viii) 상기 제조사 서버에서 상기 판매 정보 및 상기 사용 정보를 통해 소비자의 사용 패턴을 분석하여 소비자에게 활용 정보를 제공하는 단계를 포함하는 것을 특징으로 하는 전자장치가 부착된 타이어의 클라우드 연동방법. [청구항12]제 11 항에 있어서,상기 ii) 단계는,상기 메모리에 타이어의 필수 정보 및 부가 정보가 입력되도록 마련된 것을 특징으로 하는 전자장치가 부착된 타이어의 클라우드 연동방법. [청구항13]제 12 항에 있어서,상기 필수 정보는,회사 정보, 타이어 바코드, 국가 정보, 글로벌 스탠다드 규약을 따라는 규격 정보를 포함하는 것을 특징으로 하는 전자장치가 부착된 타이어의 클라우드 연동방법. [청구항14]제 12 항에 있어서,상기 부가 정보는, DOT 정보, 공장지, Speed index, Load index, Ply수, 타이어 구조 정보, 타이어 사이즈(트래드 폭, 편평비, 인치 등), 패턴 약어, 패턴명, customer 정보, 시장 정보를 포함하는 것을 특징으로 하는 전자장치가 부착된 타이어의 클라우드 연동방법. [청구항15]제 11 항에 있어서,상기 vi) 단계에서,상기 판매 정보는 차량 모델, 타이어 장착 위치 최초 공기압 정보를 포함하는 것을 특징으로 하는 전자장치가 부착된 타이어의 클라우드 연동방법. [청구항16]제 11 항에 있어서,상기 vii) 단계에서,상기 사용 정보는,타이어 마모 수준, 공기압, 차량 모델을 포함하는 것을 특징으로 하는 전자장치가 부착된 타이어의 클라우드 연동방법.
36 | 실란트 및 흡음재를 포함하는 타이어 | B60C 19/00(2006.01)¦C09K 3/10(2006.01) | 1020190164922 | 2019.12.11 | 1020841280000 | 2020.02.26 | 1020190139822 | 2019.12.18 |  | 2020.03.03 | 등록결정(일반) | 1020180038543 | 2018.04.03 | Y(2019.12.11) | 4 | 본 발명은 실란트 및 흡음재를 포함하는 타이어에 관한 것으로서, 상기 타이어는 타이어 내측면에 부착된 흡음재, 그리고 상기 타이어 내측면과 상기 흡음재 사이에 배치되며, 파우치 및 상기 파우치 내부에 봉입된 실란트를 포함하는 실란트 파우치를 포함한다. 상기 타이어는 타이어의 소음 중 타이어 내부의 공기 진동으로 발생되는 공명음을 저감시키고 동시에 타이어 펑크시 급격한 변화를 통한 사고를 방지할 수 있다. | [청구항1]타이어 내측면에 부착된 흡음재, 그리고상기 타이어 내측면과 상기 흡음재 사이에 배치되며, 파우치 및 상기 파우치 내부에 봉입된 실란트를 포함하는 실란트 파우치를 포함하며,상기 실란트 파우치의 아랫면은 상기 타이어 내측면에 고정되고, 상기 실란트 파우치의 측면과 윗면은 상기 타이어 내측면에 고정되지 않고,상기 파우치는 밀도가 0.60 g/cm3 내지 1.00 g/cm3(ASTM D792)이고, 항복응력이 250 kgf/cm2 내지 400 kgf/cm2(ASTM D638)이고, 파단신율이 100 % 초과(ASTM D638)이고, 굴곡탄성율이 11,000 kgf/cm2 내지 15,000 kgf/cm2(ASTM D790)이고,상기 실란트는 부틸고무 100 중량부, 폴리이소부틸렌 100 중량부 내지 400 중량부, 무기첨가제 10 중량부 내지 100 중량부, 및 가류제 1 중량부 내지 15 중량부를 포함하는 실란트 조성물을 140 ℃ 내지 180 ℃의 온도에서 가교 반응시켜 제조된 것이고,상기 실란트의 점도는 25 ℃에서 3,000 mPas 내지 10,000 mPas인 것인 타이어. [청구항2]제 1 항에 있어서,상기 흡음재는 다공성 부직포, 다공성 폼 및 이들의 적층체로 이루어진 군에서 선택되는 어느 하나인 것인 타이어. [청구항3]제 1 항에 있어서,상기 파우치는 폴리프로필렌(PP) 또는 에틸렌비닐아세테이트 공중합체(EVA)재질인 것인 타이어. [청구항4]제 1 항에 있어서,상기 실란트 파우치의 두께는 2 mm 내지 5 mm이고,상기 흡음재의 두께는 5 mm 내지 20 mm인 것인 타이어.
37 | 웨트 그립 강화 타이어 | B60C 11/12(2006.01) | 1020180048517 | 2018.04.26 | 1020803900000 | 2020.02.17 | 1020190124492 | 2019.11.05 |  | 2020.02.21 | 등록결정(일반) |  |  | Y(2018.04.26) | 8 | 본 발명의 일 실시 예는 복수 개의 유로관을 통해 추가로 흡수된 물이 유로관 및 배수관을 통해 효율적으로 배출됨으로써, 웨트 그립(Wet Grip) 성능을 향상시킬 수 있는 타이어를 제공한다. 본 발명의 실시 예에 따른 웨트 그립 강화 타이어는, 블록에 형성되고, 내부로 유입된 물을 그루브로 배출하는 커프; 커프에 구비되고, 커프의 길이 방향으로 형성되는 관의 형상이며, 그루브로 연결되어 물을 그루브로 배출하는 배수관; 및 커프에 구비되며, 물이 유입되는 커프의 입구로부터 배수관 방향으로 형성되고, 관의 형상이며, 그루브 또는 배수관으로 연결되는 유로관;을 포함한다. | [청구항1]트레드에 블록과 그루브가 형성된 타이어에 있어서,상기 블록에 형성되고, 내부로 유입된 물을 상기 그루브로 배출하는 커프;상기 커프에 구비되고, 상기 커프의 길이 방향으로 형성되는 관의 형상이며, 상기 그루브로 연결되어 상기 물을 상기 그루브로 배출하는 배수관; 및상기 커프에 구비되며, 상기 물이 유입되는 상기 커프의 입구로부터 상기 배수관 방향으로 형성되고, 관의 형상이며, 상기 그루브 또는 상기 배수관으로 연결되는 유로관;을 포함하고,상기 커프의 형상 변화에 의해 웨트 그립 성능을 향상시키며,상기 유로관으로써, 상기 커프의 입구로부터 상기 배수관으로 형성되는 제1유로관, 상기 커프의 입구로부터 상기 그루브로 형성되는 제2유로관, 상기 그루브로부터 상기 배수관으로 형성되는 제3유로관이 형성되는 것을 특징으로 하는 웨트 그립 강화 타이어. [청구항2]청구항 1에 있어서,상기 배수관은, 상기 커프의 하단과 상기 커프의 깊이의 1/2 지점 사이에 형성되는 것을 특징으로 하는 웨트 그립 강화 타이어. [청구항3]청구항 1에 있어서,상기 배수관에 대한 상기 유로관의 기울기는 0도 초과이며 90도 미만인 것을 특징으로 하는 웨트 그립 강화 타이어. [청구항4]청구항 1에 있어서,상기 유로관의 단면적은, 상기 커프의 입구로부터 상기 배수관 방향으로 점차적으로 감소하는 것을 특징으로 하는 웨트 그립 강화 타이어. [청구항5]청구항 1에 있어서,상기 유로관의 단면적은, 상기 커프의 입구로부터 상기 배수관 방향으로 점차적으로 증가한 후 다시 점차적으로 감소하는 것을 특징으로 하는 웨트 그립 강화 타이어. [청구항6]청구항 1에 있어서,상기 유로관의 단면 직경이 1 내지 4 밀리미터(mm)인 것을 특징으로 하는 웨트 그립 강화 타이어. [청구항7]청구항 1에 있어서, 상기 배수관의 단면적은, 상기 배수관의 중심부로부터 상기 배수관의 배출구 방향으로 증가하는 것을 특징으로 하는 웨트 그립 강화 타이어. [청구항8]청구항 1에 있어서,상기 배수관의 단면 직경이 0.5 내지 3 밀리미터(mm)인 것을 특징으로 하는 웨트 그립 강화 타이어.
38 | 타이어 트레드용 고무 조성물 및 이를 이용하여 제조된 타이어 | C08L 7/00(2006.01)¦C08L 19/00(2006.01)¦C08L 9/00(2006.01)¦C08K 3/04(2006.01)¦C08K 3/36(2006.01)¦B60C 1/00(2006.01) | 1020210057779 | 2021.05.04 | 1025042830000 | 2023.02.22 | 1020220150599 | 2022.11.11 |  | 2023.02.24 | 등록결정(일반) |  |  | Y(2021.05.04) | 6 | 본 발명은 원료고무 및 보강성 충진제를 포함하는 타이어 트레드용 고무 조성물로서, 상기 원료고무는 천연고무 및 음이온 중합 부타디엔 고무를 포함하는 타이어 트레드용 고무 조성물 및 이를 이용하여 제조된 타이어에 관한 것이다. | [청구항1]원료고무 및 보강성 충진제를 포함하는 타이어 트레드용 고무 조성물로서,상기 원료고무는 천연고무 및 음이온 중합 부타디엔 고무를 포함하고,상기 음이온 중합 부타디엔 고무는 비닐 함량이 10 내지 40%이고, 하기 화학식 1로 표시되며,상기 음이온 중합 부타디엔 고무는 알킬 리튬 중합개시제를 사용하여 활성화된 음이온을 통해 용액 상태에서 1,3-부타디엔 중합체를 얻은 후 실리카 친화 작용기와 반응시켜 제조된 실리카 친화 작용기를 구비한 음이온 중합 부타디엔 고무인 것을 특징으로 하는 타이어 트레드용 고무 조성물.[화학식 1]상기 화학식 1에서,상기 R은 알콕시실란계, 아민계, 카르복시계, 히드록시계 및 에스테르계 작용기로 이루어진 군에서 선택된 어느 하나이다. [청구항2]삭제 [청구항3]삭제 [청구항4]제1항에 있어서,상기 원료고무는 상기 천연고무 60 내지 90 중량부와 상기 실리카 친화 작용기를 구비한 음이온 중합 부타디엔 고무 10 내지 40 중량부를 포함하는 것을 특징으로 하는 타이어 트레드용 고무 조성물. [청구항5]제1항에 있어서,상기 보강성 충진제는 카본블랙 및 실리카로 이루어진 군에서 선택된 하나 이상을 포함하고,상기 보강성 충진제는 상기 원료고무 100 중량부에 대하여, 10 내지 70 중량부로 포함되는 것을 특징으로 하는 타이어 트레드용 고무 조성물. [청구항6]제1항에 있어서,상기 보강성 충진제는 카본블랙 및 실리카를 포함하고,상기 카본블랙은 상기 원료고무 100 중량부를 기준으로 1 내지 9 중량부로 포함되고, 상기 실리카는 상기 원료고무 100 중량부를 기준으로 1 내지 69 중량부로 포함되는 것을 특징으로 하는 타이어 트레드용 고무 조성물. [청구항7]제1항 또는 제4항 내지 제6항 중 어느 하나에 따른 타이어 트레드용 고무 조성물을 포함하는 타이어. [청구항8]제7항에 있어서,상기 타이어는 트럭용 타이어 또는 버스용 타이어인 것을 특징으로 하는 타이어.
39 | 인쇄전자 기술이 적용된 공기입 타이어의 제조방법 | B29D 30/06(2006.01)¦B60C 13/00(2006.01)¦B29D 30/08(2006.01) | 1020210003239 | 2021.01.11 | 1024978260000 | 2023.02.03 | 1020220102167 | 2022.07.20 |  | 2023.02.09 | 등록결정(재심사후) |  |  | Y(2021.01.11) | 6 | 본 발명은 인쇄전자 기술이 적용된 공기입 타이어의 제조방법에 관한 것으로, 보다 상세하게는 타이어의 내구성 및 주행 성능의 저하 없이 타이어의 상태를 감지하기 위한 인쇄전자 기술이 적용된 공기입 타이어의 제조방법에 관한 것이다. 상기와 같은 목적을 달성하기 위한 본 발명의 구성은 a) 인쇄용 금속물질이 제조되는 단계; b) 제조된 상기 금속물질이 타이어 상에 인쇄되는 단계; c) 인쇄된 상기 금속물질이 건조되는 단계; 및 d) 건조된 상기 금속물질이 소결되어 센서부가 형성되는 단계를 포함하는 것을 특징으로 하는 인쇄전자 기술이 적용된 공기입 타이어의 제조방법을 제공한다. | [청구항1]i) 인쇄용 금속물질이 제조되는 단계;가류된 타이어가 준비되는 단계;ii) 요철부가 상기 가류된 타이어의 표면에 레이저에 의해 기설정된 균일한 깊이로 형성되는 단계;iii) 형성된 상기 요철부에 상기 금속물질이 인쇄되는 단계;iv) 인쇄된 상기 금속물질이 건조되는 단계; 및v) 건조된 상기 금속물질이 열 소결(thermal sintering), 레이저 소결(laser sintering) 및 광 소결(light sintering) 중 어느 하나의 소결 방법에 의해 소결되어 센서부가 형성되는 단계를 포함하며,상기 요철부는 가류가 완료된 상기 가류된 타이어에 기설정된 전자 회로의 형태로 형성되고,상기 센서부는 대기압에서도 소결이 가능한 것을 특징으로 하는 인쇄전자 기술이 적용된 공기입 타이어의 제조방법. [청구항2]제 1 항에 있어서,상기 i) 단계에서,상기 금속물질은 페이스트(paste) 또는 잉크(ink)인 것을 특징으로 하는 인쇄전자 기술이 적용된 공기입 타이어의 제조방법. [청구항3]제 1 항에 있어서,상기 금속물질은 실버 페이스트인 것을 특징으로 하는 인쇄전자 기술이 적용된 공기입 타이어의 제조방법. [청구항4]제 1 항에 있어서,상기 ii) 단계에서,상기 금속물질은 상기 요철부가 사이드월부에 형성됨으로써 사이드월에 위치하는 것을 특징으로 하는 인쇄전자 기술이 적용된 공기입 타이어의 제조방법. [청구항5]제 1 항에 있어서,상기 i) 단계에서,상기 금속물질의 입자 크기는 1μm 미만인 것을 특징으로 하는 인쇄전자 기술이 적용된 공기입 타이어의 제조방법. [청구항6]삭제 [청구항7]제 1 항에 따른 인쇄전자 기술이 적용된 공기입 타이어의 제조방법에 의해 제조된 공기입 타이어. [청구항8]삭제 [청구항9]삭제 [청구항10]삭제 [청구항11]삭제
40 | 공기입타이어 | B60C 11/13(2006.01) | 1020180063338 | 2018.06.01 | 1020803950000 | 2020.02.17 | 1020190137306 | 2019.12.11 |  | 2020.02.21 | 등록결정(일반) |  |  | Y(2018.06.01) | 7 | 본 발명은 공기입타이어에 관한 것으로, 더욱 상세하게는 그루브의 구조를 개량하여 그루브 및 블록에 집중되는 응력을 분산시키는 공기입타이어에 관한 것이다. 본 발명은 트레드부(100)와 사이드월부(200) 및 비드부(300)를 포함하여 구성되고, 상기 트레드부(100)에 그루브(400)가 형성되는 공기입타이어에 있어서, 상기 그루브(400)의 적어도 일 측벽(410)에 1개 이상의 계단면(420)이 형성되고, 상기 계단면(420)에 인접하여 계단벽(430)이 형성되는 것을 특징으로 하는 공기입타이어를 제공한다. | [청구항1]트레드부(100)와 사이드월부(200) 및 비드부(300)를 포함하여 구성되고, 상기 트레드부(100)에 그루브(400)가 형성되는 공기입타이어에 있어서, 상기 그루브(400)의 적어도 일 측벽(410)에 1개 이상의 제1계단면(420)이 형성되고, 상기 제1계단면(420)에 인접하여 제1계단벽(430)이 형성되고, 상기 그루브(400)의 저면에 스톤이젝터(450)가 형성되며, 상기 스톤이젝터(450)의 적어도 일 측벽에 1개 이상의 제2계단면(451)이 형성되고, 상기 제2계단면(451)에 인접하여 제2계단벽(452)이 형성되고,상기 제2계단벽(452)에 커프가 형성되는 것을 특징으로 하는 공기입타이어. [청구항2]제1항에 있어서, 상기 제1계단면(420)의 폭(w)은 2~30mm인 것을 특징으로 하는 공기입타이어. [청구항3]제1항에 있어서, 상기 제1계단면(420)의 말단부는 모따기 가공이 된 것을 특징으로 하는 공기입타이어. [청구항4]제3항에 있어서, 상기 모따기 가공에서의 곡면의 반지름은 1~2mm인 것을 특징으로 하는 공기입타이어. [청구항5]제1항에 있어서, 상기 제1계단벽(430)에 커프(440)가 형성되는 것을 특징으로 하는 공기입타이어. [청구항6]제5항에 있어서, 상기 커프(440)의 폭은 0.3~0.7mm로 형성되는 것을 특징으로 하는 공기입타이어. [청구항7]제5항에 있어서, 상단의 제1계단벽(430)의 커프(440)와 하단의 제1계단벽(430)의 커프(440)가 연결되도록 형성되는 것을 특징으로하는 공기입타이어. [청구항8]삭제 [청구항9]삭제
41 | 성형드럼의 구동장치 | B29D 30/26(2006.01)¦B29D 30/06(2006.01) | 1020180029328 | 2018.03.13 | 1020803850000 | 2020.02.17 | 1020190107956 | 2019.09.23 |  | 2020.02.21 | 등록결정(일반) |  |  | Y(2018.03.13) | 5 | 본 발명은 성형드럼의 구동장치에 관한 것으로, 더욱 상세하게는 턴업핑거를 서보모터부 및 볼스크류부로 구동시켜 독립제어함으로써 타이어의 품질편차를 개선하고, 서보모터부에 구비된 각각의 모터의 구동축을 드럼축과 평행하도록 일렬로 배치하여 드럼축 내부의 공간이 허용되는만큼 볼스크류부에 구비된 보조스크류를 추가로 구성할 수 있는 성형드럼의 구동장치에 관한 것이다. | [청구항1]그린타이어를 제조하도록 중공의 원통형상으로 형성된 드럼축;상기 드럼축의 축방향으로 이동가능하고, 타이어 반제품의 비드부를 고정하도록 상기 드럼축의 일측 및 타측에 대칭으로 배치된 비드록;타이어 반제품을 그린타이어 형상에 맞추어 압착시키도록 축방향이동되고, 상기 드럼축의 외주에 결합되어 배치된 턴업핑거;상기 드럼축의 내부를 관통하여 배치되고, 회전에 따라 상기 비드록 및 상기 턴업핑거를 축방향으로 이동시키도록 기둥형상으로 형성된 볼스크류부; 및상기 드럼축 및 상기 볼스크류부를 회전시키도록 상기 드럼축 및 상기 볼스크류부의 중심축과 구동축이 평행으로 배치되어 동력을 전달하는 서보모터부;를 포함하며,상기 볼스크류부는,상기 턴업핑거를 중심축 방향으로 이동시키도록 상기 턴업핑거와 결합되어 상기 서보모터부에 의해 회전되는 핑거스크류; 및상기 비드록을 중심축 방향으로 이동시키도록 상기 비드록과 결합되어 상기 서보모터부에 의해 회전되는 비드록스크류를 포함하며,상기 서보모터부는,상기 드럼축이 회전되도록 상기 드럼축의 일측 끝단에 결합되어 동력을 전달하는 드럼모터;상기 핑거스크류의 중심축과 평행하게 배치되고, 상기 핑거스크류의 끝단에 결합되어 동력을 전달하는 핑거모터; 및상기 비드록스크류의 중심축과 평행하게 배치되고, 상기 비드록스크류의 끝단에 결합되어 동력을 전달하는 비드록모터를 포함하고,상기 핑거모터가 상기 드럼모터와 나란히 결합되도록 상기 핑거스크류의 일측 끝단은 드럼축의 일측 끝단보다 더 길게 연장되며,상기 비드록모터가 상기 핑거모터와 나란히 결합되도록 상기 비드록스크류의 일측 끝단은 핑거스크류의 일측 끝단보다 더 길게 연장되도록 마련됨으로써,상기 드럼모터, 상기 핑거모터 및 상기 비드록모터는 상기 드럼축, 상기 핑거스크류 및 상기 비드록스크류의 일측 끝단의 길이만큼 순차적으로 일렬로 배치되도록 구비되는 것을 특징으로 하는 성형드럼의 구동장치. [청구항2]삭제 [청구항3]삭제 [청구항4]삭제 [청구항5]제 1 항에 있어서, 상기 볼스크류부는 상기 드럼축의 내부공간에 따라 보조스크류가 추가로 배치되고, 상기 보조스크류의 끝단에는 상기 핑거모터, 상기 비드록모터 및 상기 드럼모터와 함께 추가로 일렬로 배열된 보조모터가 결합되어 동력을 전달받는 것을 특징으로 하는 성형드럼의 구동장치. [청구항6]제 5 항에 있어서, 상기 보조스크류는 타이어의 성형 시 타이어의 내면을 지지하여 형상을 고정시키도록 상기 드럼축의 내부에서 외측으로 돌출되어 형성된 고정부가 결합되고, 상기 고정부는 상기 보조모터의 구동력을 전달받은 상기 보조스크류의 회전에 따라 축방향으로 이동되는 것을 특징으로 하는 성형드럼의 구동장치. [청구항7]제 6 항에 있어서, 상기 서보모터부는 상기 볼스크류부와 공간활용의 효율성을 높이도록 내치기어 또는 타이밍벨트로 연결되어 동력을 전달하는 것을 특징으로 하는 성형드럼의 구동장치. [청구항8]제 7 항에 있어서, 상기 성형드럼은 상기 비드록스크류의 회전에 따라 동일한 간격으로 축방향이동되고, 상기 턴업핑거는 상기 핑거스크류의 회전에 따라 동일한 간격으로 축방향이동되는 것을 특징으로 하는 성형드럼의 구동장치.
42 | 공기입타이어 | B60C 9/16(2006.01)¦B60C 9/00(2021.01) | 1020180029362 | 2018.03.13 | 1020803860000 | 2020.02.17 | 1020190107977 | 2019.09.23 |  | 2020.02.21 | 등록결정(재심사후) |  |  | Y(2018.03.13) | 2 | 본 발명은 공기입타이어에 관한 것으로, 더욱 상세하게는 사이드월부를 개량한 공기입타이어에 관한 것이다. 본 발명은 트레드부(100)와 사이드월부(200) 및 비드부(300)를 포함하는 공기입타이어에 있어서, 공기입타이어의 내부에 공기입타이어의 골격을 이루는 카카스(400)가 설치되고, 상기 카카스(400)의 내측에 공기입타이어의 내면을 형성하는 이너라이너(500)가 설치되며, 상기 사이드월(200)에 보강코드층(600)이 설치되는 것을 특징으로 하는 공기입타이어를 제공한다. 본 발명에 따르면, 몰드(Mold)상 최대단면폭(SW)을 기존대비 최대 2.5%이상 크게 설계하여 내체적을 키우고 이를 통해 안전역(Safety Margin) 향상 및 복륜에서 사용할 때 발생할 수 있는 복륜타이어접촉 (Dual Touching)현상을 개선하는 효과를 기대할 수 있다. | [청구항1]트레드부(100)와 사이드월부(200) 및 비드부(300)를 포함하는 공기입타이어에 있어서, 공기입타이어의 내부에 공기입타이어의 골격을 이루는 카카스(400)가 설치되고, 상기 카카스(400)의 내측에 공기입타이어의 내면을 형성하는 이너라이너(500)가 설치되며, 상기 사이드월부(200)에 길이가 90mm 인 보강코드층(600)이 설치되어 타이어 하중 증가에 따른 주행성능 저하를 방지하는 동시에 상기 사이드월부(200)의 횡방향 팽창억제력을 확보하도록 이루어지고,상기 보강코드층(600)은 상기 타이어의 형상을 변형시키지 않도록 상기 카카스(400)와 이너라이너(500) 사이에 설치되어 상기 카카스(400)에 의해 지지되도록 마련되며,상기 보강코드층(600)은 코드(610) 및 상기 코드(610)들을 감싸서 고정시키도록 마련된 고무시트(620)를 포함하고,상기 고무시트(620)는 상기 이너라이너(500)와 동일 소재로 마련되어 상기 보강코드층(600)이 상기 이너라이너(500)를 손상시키지 않도록 마련되며,상기 보강코드층(600)은 타이어의 최대단면폭(SW) 라인을 기준으로 상기 트레드부(100)에 인접하는 상측이 하측보다 길게 형성되어 횡방향팽창이 상대적으로 적은 상측에서 상기 보강코드층(600)의 횡방향 팽창억제력을 확보하되, 상측은 50~55mm 하측은 35~40mm의 길이를 갖도록 연장 형성되고,상기 보강코드층(600)의 코드(610)는 카카스(400)의 코드(410)와 직교하는 것을 특징으로 하는 공기입타이어. [청구항2]삭제 [청구항3]삭제 [청구항4]제1항에 있어서, 상기 보강코드층(600)은 카카스(400)에 대하여 이너라이너(500)의 반대측에 더 설치되는 것을 특징으로 하는 공기입타이어. [청구항5]삭제 [청구항6]삭제 [청구항7]삭제
43 | 타이어 트레드용 고무 조성물 및 이를 이용하여 제조한 타이어 | C08L 9/06(2006.01)¦C08L 9/00(2006.01)¦C08K 3/36(2006.01)¦C08K 3/04(2006.01)¦C08K 3/22(2006.01)¦C08K 5/5419(2006.01)¦C08K 5/09(2006.01)¦B60C 1/00(2006.01) | 1020210069894 | 2021.05.31 | 1024966130000 | 2023.02.01 | 1020220161763 | 2022.12.07 |  | 2023.02.06 | 등록결정(일반) |  |  | Y(2021.05.31) | 9 | 본 발명은 원료고무 100 중량부, 보강성 충진제 30 내지 150 중량부, 및 변성 카다놀 화합물 5 내지 40 중량부를 포함하는 타이어 트레드용 고무 조성물 에 관한 것이다. | [청구항1]원료고무 100 중량부;보강성 충진제 30 내지 150 중량부, 및변성 카다놀 화합물 5 내지 40 중량부를 포함하고,상기 변성 카다놀 화합물은 하기 화학식 1로 표시되는 모이어티를 포함하는,타이어 트레드용 고무 조성물.[화학식 1]상기 화학식 1에서, R1은 C1 내지 C10의 알킬기 또는 C1 내지 C10의 알케닐기이고, *은 연결지점이다. [청구항2]삭제 [청구항3]제1항에서,상기 변성 카다놀 화합물은 하기 화학식 2로 표시되는 화합물을 포함하는 것인, 타이어 트레드용 고무 조성물:[화학식 2] 상기 화학식 1에서, R1은 C1 내지 C10의 알킬기 또는 C1 내지 C10의 알케닐기이고, R2는 알콕시실란기, 아미노기 또는 카르복시기 중 어느 하나이며, L1은 단일결합 또는 C1 내지 C5의 알킬렌기이고, L2는 단일결합, C1 내지 C5의 알킬렌기 또는 -O- 중 어느 하나이며, A는 C2 내지 C5의 알킬렌기이고, n은 1 또는 2의 정수이다. [청구항4]제3항에서,상기 R2는 하기 화학식 3으로 표시되는 것인, 타이어 트레드용 고무 조성물:[화학식 3]상기 화학식 3에서, R11 내지 R13은 각각 독립적으로 C1 내지 C5의 알킬기이고,*은 상기 화학식 2의 L1에 연결되는 지점이다. [청구항5]제1항에서,상기 원료고무는 원료고무 전체 중량에 대하여 용액중합 스티렌 부타디엔 고무 50 내지 100 중량부 및 네오디뮴 부타디엔 고무 0 내지 50 중량부를 포함하는 것인, 타이어 트레드용 고무 조성물. [청구항6]제1항에서,상기 보강성 충진제는 실리카 단독 또는 실리카 및 카본 블랙의 혼합물 중 어느 하나를 포함하는 것인, 타이어 트레드용 고무 조성물. [청구항7]제6항에서,상기 실리카는 질소 흡착가가 160 내지 200 m2/g이고, 세틸트리메틸암모늄브로마이드(cetyl trimethyl ammonium bromide, CTAB) 흡착가가 145 내지 170 m2/g인 것인, 타이어 트레드용 고무 조성물. [청구항8]제1항에서,상기 타이어 트레드용 고무 조성물은, 다환방향족탄화수소(PAHs) 성분의 총 함량이 3 중량% 이하이고, 동점도가 15 내지 25 mm2/s 이며, 오일 내의 방향족 성분의 함량이 15 내지 30 중량%, 나프텐계 성분이 25 내지 40 중량%, 및 파라핀계 성분이 40 내지 60 중량%인 가공오일을 더 포함하는 것인, 타이어 트레드용 고무 조성물. [청구항9]제1항에서,상기 타이어 트레드용 고무 조성물은, 상기 원료고무 100 중량부에 대하여, 실란커플링제 5 내지 10 중량부, 가황제 0.5 내지 2 중량부, 가황촉진제 0.5 내지 5중량부, 산화아연 1 내지 5 중량부, 노화방지제 1 내지 5 중량부, 및 스테아린산 0.5 내지 3 중량부를 더 포함하는 것인, 타이어 트레드용 고무 조성물. [청구항10]제1항, 제3항 내지 제9항 중 어느 한 항에 따른 타이어 트레드용 고무 조성물을 이용하여 제조한 타이어.
44 | 타이어 가류금형의 벤트장치 | B29D 30/06(2006.01)¦C08L 101/04(2006.01)¦C08L 101/12(2006.01) | 1020180029369 | 2018.03.13 | 1020803870000 | 2020.02.17 | 1020190107980 | 2019.09.23 |  | 2020.02.21 | 등록결정(일반) |  |  | Y(2018.03.13) | 5 | 본 발명은 타이어 가황 금형의 벤트장치 에 관한 것으로, 더욱 상세하게는 타이어 가류금형에 설치되는 벤트장치를 개선하여 공기의 배출능력을 향상시키고, 벤트장치내로 고무가 유입되어 완성타이어에 벤트러버가 형성되는 것을 억제시키며, 가류시 작동불량을 방지하고, 벤트장치의 내구수명을 연장시켜며, 제조비용을 낮추고, 유지보수를 용이하게 할 수 있게 한 타이어 가류금형의 벤트장치에 관한 것이다. 본 발명은 타이어 가류금형의 벤트장치에 있어서, 가류금형의 벤트홀에 삽입 설치되는 하우징(100)과, 상기 하우징(100)의 중심통공 내에 삽입되는 벨브체(200)로 구성되며, 상기 벨브체(200)는 상기 하우징(100)의 상단개구부(110)를 개폐하는 벨브헤드(210)와, 상기 벨브체(200)의 하단에 형성되며, 하우징(100)의 하단지지면(120)에 접하는 탄성부(220)를 포함하는 타이어 가류금형의 벤트장치를 제공한다. | [청구항1]타이어 가류금형의 벤트장치에 있어서, 가류금형의 벤트홀에 삽입 설치되는 하우징(100)과, 상기 하우징(100)의 중심통공 내에 삽입되는 벨브체(200)로 구성되며, 상기 벨브체(200)는 상기 하우징(100)의 상단개구부(110)를 개폐하는 벨브헤드(210)와,상기 벨브체(200)의 하단에 형성되며, 하우징(100)의 하단지지면(120)에 접하는 다수개의 탄성다리를 갖는 탄성부(220)를 포함하며,상기 탄성다리의 말단(221)은 하단지지면(120)을 향해 볼록한 곡률을 갖는 곡면으로 형성되고, 상기 하단지지면(120)은 상기 탄성다리의 말단(221)의 곡률과 대응되는 오목한 곡면으로 형성되어 상기 탄성다리의 말단(221)이 상기 하단지지면(120)을 따라 원활하게 미끄러질 수 있도록 마련되고,상기 하우징(100)의 중심통공 내부에 벨브체(200)의 이탈을 방지하기 위한 요철(130)이 형성되고, 상기 벨브체(200)는 상기 요철(130)에 대응되는 요홈(230)이 형성되며,상기 요홈(230)의 상부 끝단부터 하부 끝단까지의 길이는 상기 밸브체(200)가 상하 방향으로 최대로 움직일 수 있는 크기를 제한할 수 있도록 마련된 것을 특징으로 하는 타이어 가류금형의 벤트장치. [청구항2]제1항에 있어서, 상기 벨브체(200)는 일체로 성형되어 제조되며,상기 벨브체(200)의 재질은 내열엔지니어링 플라스틱인 것을 특징으로 하는 타이어 가류금형의 벤트장치. [청구항3]제2항에 있어서, 상기 내열엔지니어링 플라스틱은 폴리술폰(PSF), 폴리에테르술폰(PES), 폴리에테르이미드(PEI), 폴리페닐렌술포이드(PPS), 폴리에테르에테르케튼(PEEK), 폴리아릴레이트(액정 폴리머), 폴리이미드(PI) 중 선택되는 하나 또는 이들의 공중합체인 것을 특징으로 하는 타이어 가류금형의 벤트장치. [청구항4]제1항에 있어서, 상기 벨브체(200)는 일체로 성형되어 제조되며,상기 벨브체(200)의 재질은 불소수지인 것을 특징으로 하는 타이어 가류금형의 벤트장치. [청구항5]삭제 [청구항6]삭제 [청구항7]제1항에 있어서, 상기 탄성다리는 2~10개인 것을 특징으로 하는 타이어 가류금형의 벤트장치 [청구항8]삭제 [청구항9]삭제
45 | 공기입타이어 | B60C 9/02(2006.01)¦B60C 9/04(2006.01)¦B60C 9/10(2006.01)¦B60C 15/00(2006.01) | 1020180076591 | 2018.07.02 | 1020803970000 | 2020.02.17 | 1020200003612 | 2020.01.10 |  | 2020.04.07 | 등록결정(일반) |  |  | Y(2018.07.02) | 6 | 본 발명은 공기입타이어에 관한 것으로, 더욱 상세하게는 카카스를 개량하여 내구성을 향상시킨 공기입타이어에 관한 것이다. 본 발명은 트레드부(100)와 사이드월부(200) 및 비드부(300)를 포함하는 공기입타이어에 있어서, 공기입타이어의 내측에 골격을 형성하는 카카스(400)가 설치되고, 상기 카카스(400)는 카카스코드를 포함하며, 상기 트레드부(100)에 대응되는 카카스의 카카스코드(430)는 교차되지 아니하도록 배치되고, 상기 사이드월부(200)에 대응되는 카카스의 카카스코드(440)는 각 코드들이 교차되도록 배치되는 것을 특징으로 하는 공기입타이어를 제공한다. | [청구항1]트레드부(100)와 사이드월부(200) 및 비드부(300)를 포함하는 공기입타이어에 있어서, 공기입타이어의 내측에 골격을 형성하는 카카스(400)가 설치되고, 상기 카카스(400)는 카카스코드를 포함하며,상기 트레드부(100)에 대응되는 카카스의 카카스코드(430)는 교차되지 아니하도록 배치되고, 상기 사이드월부(200)에 대응되는 카카스의 카카스코드(440)는 각 코드들이 교차되도록 배치되되,상기 사이드월부(200)에 대응되는 카카스의 카카스코드(440)는 트레드부(100)의 중심방향(L)에 대하여 25~40도인 사선의 카카스코드(441)들과 중심방향(L)에 대하여 -25~-40도인 사선의 카카스코드(442)들로 구성되고,상기 트레드부(100)에 대응되는 카카스의 카카스코드(430)와 상기 사이드월부(200)에 대응되는 카카스의 카카스코드(440)는 이어져 형성되며,상기 사이드월부(200)에 대응되는 카카스의 카카스코드(440)는, 트레드부(100)의 중심방향(L)에 대하여 25~40도인 코드(441)와 중심방향(L)에 대하여 -25~-40도인 코드(442)가 교차하면서 교호로 배열되는 것을 특징으로 하는 공기입타이어. [청구항2]제1항에 있어서, 상기 트레드부(100)에 대응되는 카카스의 카카스코드(430)는 트레드부(100)의 중심방향(L)에 대하여 80~100도의 각을 이루며 배치되는 것을 특징으로 하는 공기입타이어. [청구항3]삭제 [청구항4]삭제 [청구항5]삭제 [청구항6]제1항에 있어서, 상기 트레드부(100)에 대응되는 카카스의 카카스코드(430)와 상기 사이드월부(200)에 대응되는 카카스의 카카스코드(440)가 이어지는 부분에서 각도가 꺾이는 노드(450)가 형성되며, 상기 노드(450)는 트레드부(100)와 사이드월부(200)의 경계인 숄더부에 위치하는 것을 특징으로 하는 공기입타이어. [청구항7]제6항에 있어서, 상기 카카스(400)의 턴업높이(h1)는 타이어높이(h2)의 10~30%인 것을 특징으로 하는 공기입타이어. [청구항8]제1항에 있어서, 상기 트레드부(100)에 대응되는 카카스의 카카스코드(430)와 상기 사이드월부(200)에 대응되는 카카스의 카카스코드(440)가 이어지는 부분에서 각도가 꺾이는 노드(450)가 형성되며, 상기 노드(450)는 카카스(400)가 턴업되는 비드부(300)의 저부에 위치하는 것을 특징으로 하는 공기입타이어. [청구항9]제6항에 있어서, 상기 카카스(400)의 턴업높이(h1)는 타이어높이(h2)의 50~75%인 것을 특징으로 하는 공기입타이어.
46 | 스틸벨트가 적용된 공기입 타이어 | B60C 9/20(2006.01)¦B60C 9/00(2021.01) | 1020210018733 | 2021.02.10 | 1024978230000 | 2023.02.03 | 1020220115143 | 2022.08.17 |  | 2023.02.08 | 등록결정(일반) |  |  | Y(2021.02.10) | 7 | 본 발명은 타이어휠에 장착되는 트레드부 및 트레드부의 내부에 삽입되는 스틸벨트를 포함하고, 스틸벨트는, 트레드부의 내부에 삽입되고 타이어휠의 중심축과 평행하면서 서로 이격되도록 배열되는 적어도 하나의 주 벨트, 적어도 하나의 주 벨트의 상부에 위치하도록 트레드부의 내부에 삽입되고 적어도 하나의 주 벨트와 예각을 이루며 서로 이격되도록 배열되는 적어도 하나의 제1 서브벨트 및 적어도 하나의 주 벨트의 하부에 위치하도록 트레드부의 내부에 삽입되고 적어도 하나의 제1 서브벨트와 교차되면서 적어도 하나의 주 벨트와 예각을 이루며 서로 이격되도록 배열되는 적어도 하나의 스플릿벨트를 포함하는 것을 특징으로 하는 스틸벨트가 적용된 공기입 타이어를 제공한다. | [청구항1]타이어휠에 장착되는 트레드부; 및상기 트레드부의 내부에 삽입되는 스틸벨트;를 포함하고,상기 스틸벨트는,상기 트레드부의 내부에 삽입되고 상기 타이어휠의 중심축과 예각을 이루며 서로 평행하면서 이격되도록 배열되는 적어도 하나의 주 벨트;상기 적어도 하나의 주 벨트의 상부에 위치하도록 상기 트레드부의 내부에 삽입되고 상기 적어도 하나의 주 벨트와 예각을 이루며 서로 평행하면서 이격되도록 배열되는 적어도 하나의 제1 서브벨트; 및상기 적어도 하나의 주 벨트와 상기 적어도 하나의 제1 서브벨트의 사이에 위치하도록 상기 트레드부의 내부에 삽입되고 상기 적어도 하나의 제1 서브벨트와 교차되면서 상기 적어도 하나의 주 벨트와 예각을 이루며 서로 평행하면서 이격되도록 배열되는 적어도 하나의 스플릿벨트;를 포함하며,상기 적어도 하나의 스플릿벨트는,상기 타이어휠의 중심축과 수직하면서 상기 적어도 하나의 주벨트의 일측부 및 상기 적어도 하나의 제1 서브벨트의 일측부에 형성되는 제1 스플릿벨트; 및상기 타이어휠의 중심축과 수직하면서 상기 적어도 하나의 주벨트의 타측부 및 상기 적어도 하나의 제1 서브벨트의 타측부에 형성되는 제2 스플릿벨트인 것을 특징으로 하는 스틸벨트가 적용된 공기입 타이어. [청구항2]제1 항에 있어서,상기 적어도 하나의 제1 서브벨트의 상부에 위치하도록 상기 트레드부의 내부에 삽입되는 적어도 하나의 제2 서브벨트;를 더 포함하는 것을 특징으로 하는 스틸벨트가 적용된 공기입 타이어. [청구항3]제1 항에 있어서,상기 적어도 하나의 주 벨트의 하부에 위치하도록 상기 트레드부의 내부에 삽입되는 적어도 하나의 제2 서브벨트;를 더 포함하는 것을 특징으로 하는 스틸벨트가 적용된 공기입 타이어. [청구항4]제1 항에 있어서,상기 적어도 하나의 주 벨트의 하부에 위치하도록 상기 트레드부의 내부에 삽입되는 적어도 하나의 제2 서브벨트; 및상기 적어도 하나의 제1 서브벨트의 상부에 위치하도록 상기 트레드부의 내부에 삽입되는 적어도 하나의 제3 서브벨트;를 포함하는 것을 특징으로 하는 스틸벨트가 적용된 공기입 타이어. [청구항5]제1 항 내지 제4 항 중 어느 한 항에 있어서,상기 적어도 하나의 제1 서브벨트와 상기 적어도 하나의 스필릿벨트는 예각을 이루도록 배열되는 것을 특징으로 하는 스틸벨트가 적용된 공기입 타이어. [청구항6]제1 항 내지 제4 항 중 어느 한 항에 있어서,상기 스플릿벨트는 스틸, 나일론, 아라미드, 폴리에스테르, 케블라, 레이온 중 어느 하나의 재질로 구성되는 것을 특징으로 하는 스틸벨트가 적용된 공기입 타이어. [청구항7]제1 항 내지 제4 항 중 어느 한 항에 있어서,상기 스플릿벨트의 길이는 5mm 내지 40mm인 것을 특징으로 하는 스틸벨트가 적용된 공기입 타이어.
47 | 전자장치가 일체화된 타이어 및 이의 제조방법 | B60C 19/00(2006.01)¦B60C 23/04(2006.01)¦G06K 19/00(2006.01) | 1020190078104 | 2019.06.28 | 1020804420000 | 2020.02.17 |  |  |  | 2020.02.21 | 등록결정(일반) |  |  | Y(2019.06.28) | 12 | 본 발명은 전자장치가 일체화된 타이어 및 이의 제조방법에 관한 것으로, 보다 상세하게는 타이어의 내구성을 저하시키지 않기 위한 전자장치가 일체화된 타이어 및 이의 제조방법에 관한 것이다. 본 발명은 타이어의 이너라이너 또는 사이드월에 가류되어 부착되는 전자장치를 포함하며, 상기 전자장치는 비드필러의 길이에 따라 상기 비드필러 끝단의 내측 또는 외측에 부착되는 것을 특징으로 하는 전자장치가 일체화된 타이어를 제공한다. | [청구항1]타이어의 이너라이너 또는 사이드월에 가류되어 부착되는 전자장치를 포함하며,상기 전자장치는 비드필러의 길이에 따라 상기 비드필러 끝단의 내측 또는 외측에 부착되며,상기 전자장치는, 상기 비드필러의 길이가 30mm이상일 때 비드와이어 끝단으로부터 45 내지 85%의 비드필러 높이에 부착되고, 상기 비드필러의 길이가 30mm미만일 때, 비드와이어 끝 단으로부터 200 내지 500%의 비드필러 높이에 부착되는 것을 특징으로 하는 전자장치가 일체화된 타이어. [청구항2]제 1 항에 있어서,상기 전자장치는,토핑부재에 의해 완전히 감싸여진 RFID로 이루어지며,상기 토핑부재는 상기 RFID가 부착되는 위치와 동일 소재 또는 폴리머 소재로 이루어진 것을 특징으로 하는 전자장치가 일체화된 타이어. [청구항3]제 1 항에 있어서,상기 전자장치는,상기 이너라이너 또는 상기 사이드월 중 접촉 전단 응력(Contact shear strength)이 가장 낮은 위치에 부착되는 것을 특징으로 하는 전자장치가 일체화된 타이어. [청구항4]제 3 항에 있어서,상기 전자장치는,상기 비드필러의 길이가 30mm이상일 때, 상기 비드필러 끝단의 내측에 부착되는 것을 특징으로 하는 전자장치가 일체화된 타이어. [청구항5]삭제 [청구항6]제 3 항에 있어서,상기 전자장치는,상기 비드필러의 길이가 30mm미만일 때, 상기 비드필러 끝단의 외측에 부착되는 것을 특징으로 하는 전자장치가 일체화된 타이어. [청구항7]삭제 [청구항8]제 1 항에 따른 전자장치가 일체화된 타이어의 제조방법에 있어서,a) 상기 전자장치를 준비하는 단계;b) 상기 전자장치를 상기 이너라이너 또는 상기 사이드월에 부착하는 단계;c) 상기 타이어를 가류하여 상기 전자장치를 상기 이너라이너 또는 상기 사이드월에 일체화시키는 단계를 포함하며,상기 전자장치는 비드필러의 길이에 따라 상기 비드필러 끝단의 내측 또는 외측에 부착되는 것을 특징으로 하는 전자장치가 일체화된 타이어의 제조방법. [청구항9]제 8 항에 있어서,상기 a) 단계는,a1) 토핑부재를 준비하는 단계; 및a2) RFID의 일단에서부터 타단까지 상기 토핑부재를 순차적으로 덮어 토핑하는 단계를 포함하며,상기 토핑부재는 상기 RFID가 부착되는 위치와 동일 소재 또는 폴리머 소재로 이루어진 것을 특징으로 하는 전자장치가 일체화된 타이어의 제조방법. [청구항10]제 8 항에 있어서,상기 b) 단계에서,상기 전자장치는,상기 이너라이너 또는 상기 사이드월 중 접촉 전단 응력(Contact shear strength)이 가장 낮은 위치에 부착되는 것을 특징으로 하는 전자장치가 일체화된 타이어의 제조방법. [청구항11]제 10 항에 있어서,상기 b) 단계는,b1) 상기 비드필러의 길이가 30mm이상일 때, 상기 전자장치를 상기 비드필러 끝단의 내측에 부착하는 단계; 및b2) 상기 비드필러의 길이가 30mm미만일 때, 상기 전자장치를 상기 비드필러 끝단의 외측에 부착하는 단계를 포함하는 것을 특징으로 하는 전자장치가 일체화된 타이어의 제조방법. [청구항12]제 11 항에 있어서,상기 b1) 단계에서,상기 전자장치는,상기 타이어의 비드와이어 끝단으로부터 45 내지 85%의 비드필러 높이에 부착되는 것을 특징으로 하는 전자장치가 일체화된 타이어의 제조방법. [청구항13]제 11 항에 있어서,상기 b2) 단계에서,상기 전자장치는,상기 타이어의 비드와이어 끝단으로부터 200 내지 500%의 비드필러 높이에 부착되는 것을 특징으로 하는 전자장치가 일체화된 타이어의 제조방법. [청구항14]성형 단계에서 타이어 내부에 가류되어 부착되는 전자장치를 포함하며,상기 전자장치는 비드필러의 길이에 따라 상기 비드필러 끝단의 내측 또는 외측에 부착되며,상기 전자장치는, 상기 비드필러의 길이가 30mm이상일 때 비드와이어 끝단으로부터 45 내지 85%의 비드필러 높이에 부착되고, 상기 비드필러의 길이가 30mm미만일 때, 비드와이어 끝 단으로부터 200 내지 500%의 비드필러 높이에 부착되는 것을 특징으로 하는 전자장치가 일체화된 타이어.
48 | 타이어 트레드용 고무 조성물 및 이를 포함하는 타이어 | C08L 9/00(2006.01)¦C08L 9/06(2006.01)¦C08K 3/04(2006.01)¦C08K 3/36(2006.01)¦C08L 101/00(2006.01)¦B60C 1/00(2006.01) | 1020180036506 | 2018.03.29 | 1020841290000 | 2020.02.26 | 1020190114188 | 2019.10.10 |  | 2020.03.03 | 등록결정(재심사후) |  |  | Y(2018.03.29) | 6 | 본 발명은 타이어 트레드용 고무 조성물 및 이를 포함하는 타이어에 관한 것으로서, 상기 타이어 트레드용 고무 조성물은 제 1 스티렌 부타디엔 고무 20 내지 50 중량부, 제 2 스티렌 부타디엔 고무 20 내지 50 중량부 및 부타디엔 고무(BR) 10 내지 40 중량부를 포함하는 원료고무, 그리고 상기 원료고무 100 중량부에 대하여, 보강성 충진제 80 내지 180 중량부, 천연 오일 2 내지 50 중량부, 및 탄화수소 수지 2 내지 30 중량부를 포함함으로써 젖은 노면 및 빙설 노면에서의 핸들링과 제동성능을 동시에 향상시킨 타이어를 제공할 수 있다. | [청구항1]제 1 스티렌 부타디엔 고무 20 내지 50 중량부, 제 2 스티렌 부타디엔 고무 20 내지 50 중량부 및 부타디엔 고무(BR) 10 내지 40 중량부를 포함하는 원료고무, 그리고상기 원료고무 100 중량부에 대하여,보강성 충진제 80 내지 180 중량부,천연 오일 10 내지 40 중량부, 및탄화수소 수지 10 내지 30 중량부를 포함하고,상기 제 1 스티렌 부타디엔 고무는 유리전이온도(Tg)가 -40 ℃ 이상이고, 스티렌 30 내지 50 중량% 및 비닐 10 내지 30 중량%를 포함하며,상기 제 2 스티렌 부타디엔 고무는 유리전이온도(Tg)가 -60 ℃ 이하이고, 스티렌 5 내지 20 중량% 및 비닐 20 내지 40 중량%를 포함하는 타이어 트레드용 고무 조성물. [청구항2]삭제 [청구항3]삭제 [청구항4]제 1항에 있어서,상기 보강성 충진제는 원료고무 100 중량부에 대하여, 카본블랙 10 내지 40 중량부 또는 실리카 40 내지 170 중량부를 포함하는 타이어 트레드용 고무 조성물. [청구항5]제 4항에 있어서,상기 실리카는 CTAB 흡착 비표면적이 150 내지 180 ㎡/g 이고 질소흡착 비표면적이 160 내지 190 ㎡/g 인 침강성 실리카인 타이어 트레드용 고무 조성물. [청구항6]제 1항에 있어서,상기 천연 오일은 대두유(Soybean Oil), 개질 대두유(Modified Soybean Oil), 해바라기유(Sunflower Oil), 개질 해바라기유(Modified Sunflower Oil), 카놀라유(Canola Oil), 개질 카놀라유(Modified Canola Oil), 채종유(Rapeseed Oil), 개질 채종류(Modified Reapeseed Oil) 및 이들 오일의 혼합물로 구성된 군에서 선택되는 어느 하나인 타이어 트레드용 고무 조성물. [청구항7]제 1항에 있어서,상기 탄화수소 수지는 쿠마론-인덴 수지, 테르펜 수지, 테르펜-페놀 수지, 방향족 변성 테르펜 수지, 페놀-포름알데하이드 수지, C5-C9의 지방족 탄화수소 수지, C7-C9의 방향족 탄화수소 수지, 공중합 수지 및 이들의 혼합물로 이루어진 군에서 선택된 어느 하나인 타이어 트레드용 고무 조성물. [청구항8]제 1항 및 제 4항 내지 제 7항 중 어느 한 항에 따른 타이어 트레드용 고무 조성물을 포함하는 타이어.
49 | 인서트 러버의 굽힘강도 최소치를 가정한 승차감이 개선된 런플렛 타이어 | B60C 17/00(2021.01)¦B60C 17/06(2006.01)¦B60C 13/04(2006.01) | 1020130044662 | 2013.04.23 | 1013709970000 | 2014.02.28 |  |  |  | 2014.03.10 | 등록결정(일반) |  |  | Y(2013.04.23) | 5 | 본 발명은 런플렛 타이어의 중량감소을 감소시키고, 굽힘강도(EI) 값을 감소시켜 인서트 러버의 강성을 떨어뜨려 승차감을 높이기 위하여, 트레드 부의 입력을 감쇠시키기 위해 강성이 낮은 상부 인서트 러버(UIR)와, 비드부의 발열을 차단시키는 하부 인서트 러버(LIR)와, 타이어가 펑크 시 차량을 지탱해주는 가장 강도가 높은 중간 인서트 러버(MIR)로 구성되며, 인서트 러버 중에서 강도가 가장 높은 중간 인서트 러버에 중공을 형성된 런플렛 타이어의 인서트 러버의 강성치를 떨어뜨려 승차감이 개선된 런플렛 타이어에 관한 것이다. | [청구항1]승차감이 개선된 런플렛 타이어에 있어서, 런플렛 타이어의 중량을 감소시키고, 굽힘강도(EI) 값을 감소시켜 인서트 러버의 강성을 떨어뜨려 승차감을 높이기 위하여, 트레드 부의 입력을 감쇠시키기 위해 강성이 낮은 상부 인서트 러버(UIR)와, 비드부의 발열을 차단시키는 하부 인서트 러버(LIR)와, 타이어 펑크 시 차량을 지탱해주는 가장 강도가 높은 중간 인서트 러버(MIR)로 구성되며, 인서트 러버 중에서 강도가 가장 높은 중간 인서트 러버에 중공을 형성시킴을 특징으로 하는 승차감이 개선된 런플렛 타이어. [청구항2]청구항 1에 있어서, 상기 중간 인서트 러버의 굽힘강도(식 9)는 타이어 파열이 일어나지 않은 범위에서의 중공 형성을 위하여 중간 인서트 러버의 기준 굽힘강도의 최소치와 같거나 크도록 형성함을 특징으로 하는 런플렛 타이어. ---- (9){식(9)에서, E : 재료의 탄성계수, 중간 인서트 러버의 가로 길이를 a, 중간 인서트 러버의 높이를 b, 중공의 가로길이를 c 라 한다} [청구항3]청구항 1에 있어서, 런플렛 타이어의 중량을 감소시키고, 굽힘강도(EI) 값을 감소시켜 인서트 러버의 강성을 떨어뜨려 승차감을 높이기 위하여, 상부 인서트 러버, 중간 인서트 러버 및 하부 인서트 러버 중에서 하나 이상을 선택하여 중공을 형성함을 특징으로 하는 형성함을 특징으로 하는 런플렛 타이어. [청구항4]청구항 1 내지 청구항 3 중 어느 한 항에 있어서,상기 인서트 러버에 형성되는 중공의 형상 및 갯수는 다양하게 변형 형성할 수 있음을 특징으로 하는 런플렛 타이어. [청구항5]청구항 4에 있어서,상기 인서트 러버에 형성되는 중공 내부에 오일을 포함하는 탄성을 갖고 있는 유체를 주입하여 제작함을 특징으로 하는 런플렛 타이어.
50 | 에어리스 타이어 | B60C 7/10(2021.01)¦B60C 7/08(2006.01)¦B60B 1/02(2006.01) | 1020110122555 | 2011.11.22 | 1013621200000 | 2014.02.06 | 1020130056788 | 2013.05.30 |  | 2014.02.13 | 등록결정(일반) |  |  | Y(2011.11.22) | 5 | 본 발명은 타이어 내부에 구비된 구조물을 구비하여 하중을 지탱하는 에어리스 타이어에 관한 것으로, 외측밴드, 상기 외측밴드의 내측면에 연결되는 복수의 스포크 및 상기 스포크와 상기 외측밴드의 접촉 면적을 증대시키는 접촉면 확장부가 형성되어 있는 에어리스 타이어를 제시한다. 이로써 스포크에 형성되는 응력에 따라 외측밴드가 국지적으로 굴곡지게 변형되는 것을 방지할 수 있다. 이로써 에어리스 타이어의 균등성을 개선하고, 반경 방향 런 아웃 성능을 향상시킬 수 있다. | [청구항1]외측밴드 상기 외측밴드의 내측면에 연결되는 복수의 스포크 및 상기 스포크와 상기 외측밴드의 접촉 면적을 증대시키는 접촉면 확장부가 형성되어 있는 에어리스 타이어:여기서, 상기 접촉면 확장부는 서로 강성을 달리하는 적어도 두 보강층을 포함하고, 상기 스포크와 상기 외측밴드의 접촉 중심에서 가까운 보강층의 강성보다, 상기 접촉 중심에서 더 멀리 떨어진 보강층의 강성이 큰 것을 특징으로 한다. [청구항2]제1항에서, 상기 외측밴드와 만나는 상기 접촉면 확장부의 끝단부는, 이웃하는 스포크에 형성되어 마주보는 다른 접촉면 확장부의 끝단부와 만나는 에어리스 타이어. [청구항3]제1항에서, 상기 접촉면 확장부는 반경 방향에 따라 연속되는 면을 이루는 에어리스 타이어. [청구항4]삭제 [청구항5]외측밴드 상기 외측밴드의 내측면에 연결되는 복수의 스포크 및 상기 스포크와 상기 외측밴드의 접촉 면적을 증대시키는 접촉면 확장부가 형성되어 있는 에어리스 타이어:여기서, 상기 스포크는 내측부와, 상기 내측부보다 강성이 크며 상기 내측부의 외측에 결합되는 외측부를 포함하고, 상기 외측부는 상기 접촉면 확장부를 지나 상기 외측밴드의 내측면에까지 연장되어 있는 것을 특징으로 한다. [청구항6]제1항에서, 상기 스포크는 반경 방향에서 경사각을 형성하며 상기 외측밴드에 연결되어 있고, 상기 접촉면 확장부가 상기 외측밴드에 접하는 면적은, 상기 스포크와 상기 외측밴드가 둔각을 형성하는 둔각부에서 상기 스포크와 상기 외측밴드가 예각을 형성하는 예각부보다 크게 형성되는 에어리스 타이어. [청구항7]삭제
51 | 웨트 성능향상을 위한 타이어 트레드의 리브 | B60C 11/11(2006.01)¦B60C 11/03(2006.01) | 1020110113315 | 2011.11.02 | 1013629450000 | 2014.02.07 | 1020130048459 | 2013.05.10 |  | 2014.02.18 | 등록결정(재심사후) |  |  | Y(2011.11.02) | 1 | 본 발명은 빗길 운행시 타이어의 안정적인 접지장을 얻을 수 있는 웨트(Wet) 성능향상을 위한 타이어 트레드의 리브(Rib)에 관한 것으로, 이를 위해 타이어의 회전방향을 따라 여러 개로 형성된 홈(1)들과 이 홈(1)들 사이에 배치되어 노면에 접지하는 리브형 블록(2)들을 가진 타이어 트레드의 리브에 있어서, 상기 각각의 리브형 블록(2)의 노면 접지면은 타이어의 주행방향의 직각방향을 따라 파형 접지면(3)으로 형성되되, 상기 파형 접지면(3)은 사인파형 또는 코사인 파형을 갖도록 형성되어 있다. | [청구항1]타이어의 회전방향을 따라 여러 개로 형성된 홈(1)들과 이 홈(1)들 사이에 배치되어 노면에 접지하는 리브형 블록(2)들을 가진 빗 길 운행 시 안정적인 타이어 트레드의 리브에 있어서,상기 각각의 리브형 블록(2)의 노면 접지면은 타이어의 주행방향의 직각방향을 따라 따라 파형 접지면(3)을 사인파형 또는 코사인 파형을 갖도록 형성하되,상기 파형 접지면(3)은 사인 파형 또는 코사인 파형을 따라가면서 형성되는데, 그 주기는 리브형 블록(2)의 폭(K)으로 정의하고, 또한 진폭(a)은 0.15(±0.05)로 정의하면서 다음 식 ①, ②로 정의되고습윤(Wet) 조건하에서의 주행시 리브형 블록(2)의 양쪽 끝단(32)의 높아진 압력으로 유체를 끊어주기 위하여 상기 파형 접지면(3)의 센터부(31)와 양쪽 끝단(32)은 사인 및 코사인 파형의 최대값을 갖도록 형성된 것을 특징으로 하는 웨트 성능향상을 위한 타이어 트레드의 리브.{a × sin X[(1/2) × K 003c# X 003c# 2K], -0.15 003c# a 003c# 0.15] … ①a × cosin X[0 003c# X 003c# (3/2) × K], -0.15 003c# a 003c# 0.15] … ②} [청구항2]삭제 [청구항3]삭제
52 | 비공기압 타이어 | B60C 7/10(2021.01)¦B60B 9/10(2006.01)¦B60C 7/14(2006.01) | 1020110141282 | 2011.12.23 | 1013629710000 | 2014.02.07 | 1020130073439 | 2013.07.03 |  | 2014.02.18 | 등록결정(일반) |  |  | Y(2011.12.23) | 4 | 본 발명에 따른 비공기압 타이어는, 타이어 트레드부가 구비되는 외측 원통부와, 차량의 바퀴축과 연결되는 내측 원통부와, 상기 외측 원통부와 상기 내측 원통부 사이를 연결토록 제공되는 복수의 스포크를 포함하여 구성되되, 상기 외측 원통부는, 내주면에 소정 패턴으로 굴곡진 소음진동방지형 굴곡부가 형성되어, 상기 차량의 주행시 상기 외측 원통부와 상기 복수의 스포크의 변형을 최소화하여 소음 및 진동을 감소시키는 것을 특징으로 하고, 이와 같은 본 발명에 의하면 외측 원통부의 내측면에 소정 패턴의 소음진동방지형 굴곡부가 형성됨으로써, 차량의 주행에 따른 하중에 의한 외측 원통부와 스포크의 변형량을 감소시키고, 이에 따라 차량의 주행시 비공기압 타이어의 변형에 의해 발생하는 소음 및 진동을 감소시킬 수 있고, 따라서 비공기압 타이어의 성능 및 차량의 승차감을 개선하는 효과가 있다. | [청구항1]타이어 트레드부가 구비되는 외측 원통부(100)와, 차량의 바퀴축과 연결되는 내측 원통부(200)와, 상기 외측 원통부와 상기 내측 원통부 사이를 연결토록 제공되는 복수의 스포크(300);를 포함하여 구성되되,상기 외측 원통부(100)는, 내주면에 소정 패턴으로 굴곡진 소음진동방지형 굴곡부(110)가 형성되어, 상기 차량의 주행시 상기 외측 원통부(100)와 상기 복수의 스포크(300)의 변형량을 최소화하여 소음 및 진동을 감소시키는 것을 특징으로 하는 비공기압 타이어. [청구항2]제1항에 있어서,상기 소음진동방지형 굴곡부(110)는, 소정 패턴으로 돌출 형성된 소음진동방지형 돌출부(112) 및 소정 패턴으로 파여 형성된 소음진동방지형 홈부(114) 중 적어도 하나를 포함하여 구성된 것을 특징으로 하는 비공기압 타이어. [청구항3]제2항에 있어서,상기 소음진동방지형 돌출부(112)는, 인접하는 상기 스포크들 사이에서, 상기 외측 원통부 내주면에 형성되는 것을 특징으로 하는 비공기압 타이어. [청구항4]제2항 또는 제3항에 있어서,상기 소음진동방지형 홈부(114)는, 상기 복수의 스포크 각각의 내측에서, 상기 외측 원통부 내주면에 형성되는 것을 특징으로 하는 비공기압 타이어.
53 | 타이어 케이스 컴파운드용 고무 조성물 및 이를 이용하여 제조한 타이어 | C08L 7/00(2006.01)¦C08L 61/06(2006.01)¦C08K 5/3492(2006.01)¦C08K 3/04(2006.01)¦C08K 3/22(2006.01)¦C08K 5/09(2006.01)¦C08K 3/06(2006.01)¦B60C 1/00(2006.01)¦C08K 3/22(2006.01) | 1020150124686 | 2015.09.03 | 1017095580000 | 2017.02.17 |  |  |  | 2017.02.23 | 등록결정(일반) |  |  | Y(2015.09.03) | 7 | 본 발명은 타이어 케이스 컴파운드용 고무 조성물 및 이를 이용하여 제조한 타이어에 관한 것으로서, 상기 타이어 케이스 컴파운드용 고무 조성물은 원료고무 100 중량부, 중량평균분자량이 5,000 내지 15,000 g/mol인 페놀계 탄화수소 수지 5 내지 40 중량부, 메틸렌 공여체 1 내지 10 중량부를 포함함으로써, 타이어의 구름저항 성능 및 경도 특성을 향상시킬 수 있다. | [청구항1]원료고무 100 중량부,중량평균분자량이 10,000 내지 15,000 g/mol인 페놀계 탄화수소 수지(Phenolic Hydrocarbon Resin) 5 내지 40 중량부, 그리고메틸렌 공여체 1 내지 10 중량부를 포함하고상기 페놀계 탄화수소 수지는 페놀 포름알데히드 수지를 중량평균분자량이 5,000 g/mol 이상인 고분자량 탄화수소 수지로 변성(modified)시킨 것이고,상기 페놀계 탄화수소 수지는 녹는점이 80 내지 150 ℃, 탄화수소 함량이 1 내지 70 중량%, 페놀기 함량이 30 내지 99 중량%인 것인타이어 케이스 컴파운드용 고무 조성물. [청구항2]제1항에 있어서,상기 원료고무는 천연고무인 것인 타이어 케이스 컴파운드용 고무 조성물. [청구항3]삭제 [청구항4]제1항에 있어서,상기 중량평균분자량이 5,000 g/mol 이상인 고분자량 탄화수소 수지는 나프타에서 추출한 것인 타이어 케이스 컴파운드용 고무 조성물. [청구항5]삭제 [청구항6]제1항에 있어서,상기 메틸렌 공여체는 헥사메틸렌테트라아민, 헥사메톡시메틸멜라민, 펜타메톡시메틸멜라민 및 이들의 조합으로 이루어진 군에서 선택되는 어느 하나인 것인 타이어 케이스 컴파운드용 고무 조성물. [청구항7]제1항에 있어서,상기 타이어 케이스 컴파운드용 고무 조성물은 상기 원료고무 100 중량부에 대하여, 카본블랙 80 내지 90 중량부, 산화아연 1 내지 5 중량부, 스테아린산 0.5 내지 3 중량부, 노화방지제 0.5 내지 3 중량부, 촉진제 0.5 내지 3 중량부 및 유황 5 내지 10 중량부를 더 포함하는 것인 타이어 케이스 컴파운드용 고무 조성물. [청구항8]원료고무 100 중량부, 중량평균 분자량이 10,000 내지 15,000 g/mol인 페놀계 탄화수소 수지 5 내지 40 중량부, 메틸렌 공여체 1 내지 10 중량부를 혼합하여 마스터배치를 제조하는 단계, 그리고상기 마스터배치에 카본블랙 50 내지 100 중량부, 산화아연 1 내지 5 중량부, 스테아린산 0.5 내지 3 중량부, 노화방지제 0.5 내지 3 중량부, 촉진제 0.5 내지 3 중량부 및 유황 5 내지 10 중량부를 재배합하는 단계를 포함하고,상기 페놀계 탄화수소 수지는 페놀 포름알데히드 수지를 중량평균분자량이 5,000 g/mol 이상인 고분자량 탄화수소 수지로 변성(modified)시킨 것이고,상기 페놀계 탄화수소 수지는 녹는점이 80 내지 150 ℃, 탄화수소 함량이 1 내지 70 중량%, 페놀기 함량이 30 내지 99 중량%인 것인 타이어 케이스 컴파운드용 고무 조성물 제조방법. [청구항9]제1항, 제2항, 제4항, 제6항 및 제7항 중 어느 한 항에 따른 타이어 케이스 컴파운드용 고무 조성물을 이용하여 제조된 타이어.
54 | 크랙방지 타이어 | B60C 11/00(2006.01) | 1020180076593 | 2018.07.02 | 1020803980000 | 2020.02.17 | 1020200003614 | 2020.01.10 |  | 2020.02.21 | 등록결정(일반) |  |  | Y(2018.07.02) | 7 | 본 발명은 크랙방지 타이어에 관한 것으로, 더욱 상세하게는 트레드의 크랙 발생비율에 따라 부분적으로 크랙발생을 방지하는 구조를 적용하여 트레드의 내크랙성을 향상시켜 타이어의 수명을 증대시킬 수 있고, 부분적으로 내크랙성을 갖도록 제조하므로 제조비용이 절감될 수 있는 크랙방지 타이어에 관한 것이다. | [청구항1]타이어에서 노면과 접하도록 중공의 원통형상으로 형성되고, 크랙발생을 부분적으로 방지하도록 이종의 소재로 구성되어, 상면이 노면과 접하도록 구비된 제 1 본체, 상기 제 1 본체를 사이에 두고 양측면에 결합되는 제 2 본체, 및 상기 제 1 본체 및 상기 제 2 본체의 결합력을 향상시키도록 상기 제 1 본체 및 상기 제 2 본체의 하단에 결합된 하단본체,를 포함하는 본체부;상기 타이어의 측면을 이루도록 형성된 사이드월;상기 본체부와 상기 사이드월을 연결하도록 구비된 숄더;상기 본체부에 타이어의 주행성능 및 배수성능을 향상시키도록 외경을 따라 형성된 홈형상의 그루브로써, 상기 본체부의 노면과 접하는 외측면의 중심의 양측에 평행하도록 홈이 대칭적으로 형성된 제 1 메인그루브, 상기 제 1 메인그루브의 양측에 평행하도록 홈이 대칭적으로 형성된 제 2 메인그루브, 및 상기 제 2 메인그루브를 사이에 두고 양측에 배치되고, 상기 본체부의 가장자리에 상기 제 2 메인그루브와 소정의 각도로 홈이 대칭적으로 형성된 래트럴그루브,를 포함하는 그루브부; 및하나의 그루브와 다른 그루브 사이에 돌출되어 형성된 트레드 블록;을 포함하고,상기 제1본체는 링 형상으로 형성되어 상기 제 1 메인그루브를 포함하며, 상기 제2본체는 링 형상으로 형성되어 상기 제 2 메인그루브를 포함하여, 상기 제1본체보다 상대적으로 노화방지제의 함량을 증가시켜 제조된 상기 제 2 본체에 의해 상기 본체부 전체의 크랙 발생이 방지되는 것을 특징으로 하는 크랙방지 타이어. [청구항2]제 1 항에 있어서, 상기 본체부에는 표면에 부분적으로 결합되어 트레드의 크랙발생을 부분적으로 방지하도록 내크랙시트부가 구비된 것을 특징으로 하는 크랙방지 타이어. [청구항3]삭제 [청구항4]제 2 항에 있어서, 상기 트레드 블록은,상기 제 1 메인그루브와 또 다른 제 1 메인그루브 사이에 돌출되어 형성된 메인 블록; 및상기 제 1 메인그루브와 상기 제 2 메인그루브 사이에 돌출되어 대칭적으로 형성된 래트럴 블록;을 구비하는 것을 특징으로 하는 크랙방지 타이어. [청구항5]제 4 항에 있어서, 상기 내크랙시트부는 상기 숄더로부터 상기 래트럴그루브를 따라 상기 래트럴 블록의 일부와 결합되어 하단에 결합된 트레드의 크랙발생을 부분적으로 방지하는 것을 특징으로 하는 크랙방지 타이어. [청구항6]제 4 항에 있어서, 상기 내크랙시트부는 링형상으로 형성되어 상기 제 2 메인그루브의 홈을 따라 결합되어 하단에 결합된 트레드의 크랙발생을 부분적으로 방지하는 것을 특징으로 하는 크랙방지 타이어. [청구항7]제 6 항에 있어서, 상기 내크랙시트부는 상기 링형상의 측면을 따라 돌기부가 연장형성되고, 상기 제 1 메인그루브의 홈으로부터 상기 래트럴그루브의 홈으로 연결되도록 결합된 것을 특징으로 하는 크랙방지 타이어. [청구항8]삭제 [청구항9]삭제 [청구항10]제 1 항에 있어서, 상기 제 2 본체는 타이어의 크랙 발생비율에 따라 크랙발생을 방지하도록 상기 제 1 본체와의 비율이 조절되는 것을 특징으로 하는 크랙방지 타이어.
55 | 배수 성능 및 발열 성능이 향상된 공기입 타이어 | B60C 11/13(2006.01)¦B60C 11/14(2006.01)¦B60C 11/03(2006.01)¦B60C 11/04(2006.01)¦B60C 23/19(2006.01) | 1020120149813 | 2012.12.20 | 1013664900000 | 2014.02.17 |  |  |  | 2014.02.24 | 등록결정(일반) |  |  | Y(2012.12.20) | 6 | 본 발명은 종그루브 내부 측면에 타이어 원주 방향에 대하여 타이어 중심 방향으로 경사지는 다수개의 돌기부들 및 대향 돌기부들을 포함하는 공기입 타이어에 관한 것으로, 본 발명에 의한 타이어는 종 그루브 내에 유입된 물이 와류 현상을 일으켜 인위적으로 물의 유속을 빠르게 조절하고 물길의 방향을 조절할 수 있다. 따라서, 타이어의 배수 성능이 향상되어 웨트 성능이 우수할 뿐 아니라 그루브 내에 형성된 패턴으로 인하여 공기와 접촉하는 면이 증가하여 발열에도 유리하기 때문에 주행시 안정성을 증가시킬 수 있다. | [청구항1]트레드 표면에 횡그루브와 종그루브가 형성된 타이어에 있어서,상기 종그루브 내부 일 측면에 타이어 원주 방향(A)에 대하여 타이어 중심 방향(B)으로 경사진 사선형의 돌기부들을 포함하고 상기 일 측면에 대향하는 대향 측면에 타이어 원주 방향(A)에 대하여 타이어 중심 방향(B)으로 경사진 사선형의 대향 돌기부들을 포함하되, 상기 돌기부들 및 대향 돌기부들은 엇갈리게 위치되고 서로 반대 방향으로 경사지는 것을 특징으로 하는 공기입 타이어. [청구항2]제1항에 있어서, 상기 돌기부들 및 대향 돌기부들이 타이어 원주 방향(A)에 대하여 타이어 중심 방향(B)으로 경사지는 경사각(θ)은 30° 내지 60 °인 것을 특징으로 하는 공기입 타이어. [청구항3]제 1항에 있어서, 상기 돌기부들 및 대향 돌기부들의 폭은 1 내지 3mm인 것을 특징으로 하는 공기입 타이어. [청구항4]제 1항에 있어서, 상기 돌기부들 및 대향 돌기부들의 깊이는 상기 종그루브 전체 깊이의 30%~80%인 것을 특징으로 하는 공기입 타이어. [청구항5]제 1항에 있어서, 상기 돌기부들 및 대향 돌기부들이 이격되는 간격은 20 내지 40mm인 것을 특징으로 하는 공기입 타이어. [청구항6]제 1항에 있어서, 상기 돌기부들 및 대향 돌기부들의 형상은 직사각기둥, 반원기둥, 반원뿔기둥 및 반타원기둥으로 이루어진 군으로부터 선택되는 1종 이상인 것을 특징으로 하는 공기입 타이어.
56 | 수전해 스택 | C25B 9/75(2021.01)¦C25B 9/77(2021.01)¦C25B 11/03(2021.01)¦C25B 13/08(2006.01)¦C25B 1/04(2022.01)¦B33Y 80/00(2015.01)¦B33Y 10/00(2015.01)¦B29C 45/00(2006.01)¦B29C 43/02(2006.01) | 1020230138707 | 2023.10.17 | 1029068390000 | 2025.12.29 | 1020250055650 | 2025.04.25 |  | 2026.01.02 | 등록결정(일반) |  |  | Y(2023.10.17) | 7 | 본 발명은 수전해 스택에 관한 것으로서, 더욱 상세하게는, 제조가 용이한 수전해 스택에 관한 것이다. 본 발명의 일 실시예는, 양극과 음극을 제공하는 바이폴라플레이트(100)와; 상기 바이폴라플레이트(100)의 양측에 설치되며 유체의 흐름을 유도하는 한 쌍의 유체흐름층(200, 300)과; 상기 한 쌍의 유체흐름층(200, 300)의 외측에 설치되는 한 쌍의 막전극접합체(MEA)(400, 500)을 포함하는 수전해 스택에 있어서, 상기 바이폴라플레이트(100)는, 상하부에 유체흐름을 위한 매니폴더(111)가 형성되며 양면이 전극으로 작용되기 위한 평판(110)과; 상기 평판(110)의 양측에 설치되며 내측에 공간이 형성되도록 간격을 확보하기 위한 한 쌍의 스페이서(120, 130)를 포함하여 구성되는 수전해 스택을 제공한다. | [청구항1]양극과 음극을 제공하는 바이폴라플레이트(100)와;상기 바이폴라플레이트(100)의 양측에 설치되며 유체의 흐름을 유도하는 한 쌍의 유체흐름층(200, 300)과;상기 한 쌍의 유체흐름층(200, 300)의 외측에 설치되는 한 쌍의 막전극접합체(MEA)(400, 500)을 포함하는 수전해 스택에 있어서,상기 바이폴라플레이트(100)는,상하부에 유체흐름을 위한 매니폴더(111)가 형성되며 양면이 전극으로 작용되기 위한 평판(110)과;상기 평판(110)의 양측에 설치되며 내측에 공간이 형성되도록 간격을 확보하기 위한 한 쌍의 스페이서(120, 130)를 포함하여 구성되고,상기 스페이서(120, 130)의 상하부에 수평방향의 유체흐름을 위한 매니폴더(121, 131)가 형성되며, 상기 매니폴더(121, 131)에 인접하여 수직방향의 유체흐름이 이루어질 수 있도록 하는 유체 흐름 미세홈(122, 132)들이 형성되며,상기 유체 흐름 미세홈(122, 132)들은, 상기 매니폴더(121, 131)와 상기 스페이서(120, 130)의 내측 공간을 연통시키도록 상기 스페이서(120, 130)의 몸체 일부위를 관통하는 형상으로 형성되는 것을 특징으로 하는 수전해 스택. [청구항2]삭제 [청구항3]제1항에 있어서, 상기 평판(110)은 티타늄(Ti)으로 형성되며, 상기 스페이서(120, 130)는 아크로나이트릴부타디엔스타이렌(ABS), 폴리락틱애시드(PLA), 폴리에틸렌테레프탈레이트글리콜(PETG), 나일론, 열가소성폴리우레탄(TPU), 폴리비닐알코올(PVA), 내충격폴리스티렌(HIPS), 탄소섬유, 케블라, 유리섬유, 폴리에틸렌(PE) 및 폴리프로필렌(PP)으로 이루어진 군 중에서 선택되는 하나 이상의 재질로 제조되는 것을 특징으로 하는 수전해 스택. [청구항4]제3항에 있어서, 상기 스페이서(120, 130)는 3D프린팅, 압축성형 공정 및 사출성형공정으로 이루어진 군 중에서 선택되는 하나의 방법으로 제조되는 것을 특징으로 하는 수전해 스택. [청구항5]제4항에 있어서, 상기 3D프린팅은 FDM(Fused Deposition Modeling), SLA(Stereo Lithography Apparatus), SLS(Slective Laser Sintering), DLP(Digital Light Processing) 및 Polyjet로 이루어진 군 중에서 선택되는 하나의 방식으로 이루어지는 것을 특징으로 하는 수전해 스택. [청구항6]제1항에 있어서, 상기 스페이서(120, 130)는 0.2~10mm의 두께(t)와, 30~3000mm의 너비(w)와, 20~5000mm의 높이(h)로 형성되는 것을 특징으로 하는 수전해 스택. [청구항7]제1항에 있어서, 상기 평판(110)과 상기 한 쌍의 스페이서(120, 130) 사이에 한 쌍의 개스킷(112, 113)이 삽입설치되는 것을 특징으로 하는 수전해 스택. [청구항8]제7항에 있어서,하나의 스페이서(120)와 하나의 막전극접합체(400) 사이에 다른 개스킷(401)이 설치되고, 다른 스페이서(130)와 다른 막전극접합체(500) 사이에 또 다른 개스킷(501)이 삽입설치되는 것을 특징으로 하는 수전해 스택.
57 | 비공기입 타이어 | B60C 7/20(2006.01)¦B60C 7/14(2006.01) | 1020220087240 | 2022.07.14 | 1026745660000 | 2024.06.07 | 1020240009831 | 2024.01.23 |  | 2024.06.12 | 등록결정(일반) |  |  | Y(2022.07.14) | 7 | 본 발명의 일 실시 예는 스포크 디스크의 개수를 조절하여 타이어의 축 방향 강성을 조절하는 비공기입 타이어를 제공한다. 본 발명의 실시 예에 따른 비공기입 타이어는 노면에 접촉하며, 원통형상으로 형성되는 트레드부; 상기 트레드의 내측과 결합하며, 복수개의 스포크 디스크를 구비하는 스포크부; 상기 스포크부 내측과 결합하며, 상기 스포크부를 고정하는 림;을 포함한다. | [청구항1]노면에 접촉하며, 원통형상으로 형성되는 트레드부;상기 트레드의 내측과 결합하며, 복수개의 스포크 디스크를 구비하는 스포크부;상기 스포크부 내측과 결합하며, 상기 스포크부를 고정하는 림;을 포함하고,상기 스포크부에 구비되는 상기 스포크 디스크의 개수를 조절하여 타이어의 강성을 조절하며,하나의 스포크 디스크의 타이어 축방향 단면에 있어서, 타이어의 축방향과 교차되는 양 측 모서리 중 일측 모서리는 상기 하나의 스포크 디스크의 외측 방향으로 만곡된 곡부를 구비하고 타측 모서리는 상기 하나의 스포크 디스크의 내측 방향으로 만곡된 곡부를 구비하며,다른 스포크 디스크의 타이어 축방향 단면에 있어서, 타이어의 축방향과 교차되는 양 측 모서리 중 일측 모서리는 상기 다른 스포크 디스크의 외측 방향으로 만곡된 곡부를 구비하고 타측 모서리도 상기 다른 스포크 디스크의 외측 방향으로 만곡된 곡부를 구비하며,상기 하나의 스포크 디스크의 타측 모서리를 포함하는 상기 하나의 스포크 디스크의 타측면과 상기 다른 스포크 디스크의 일측 모서리를 포함하는 상기 다른 스포크 디스크의 일측면이 서로 접촉됨으로써,상기 하나의 스포크 디스크와 상기 다른 스포크 디스크 간 접촉 면적이 증가하여 복수개의 스포크 디스크 간 결합력이 증대되는 것을 특징으로 하는 비공기입 타이어. [청구항2]청구항 1에 있어서, 복수개의 스포크 디스크는 축방향으로 각각 분리되어 구비되며, 상기 스포크 디스크의 개수를 조절하여 비공기입 타이어의 축 방향 강성을 조절하는 것을 특징으로 하는 비공기입 타이어. [청구항3]청구항 1에 있어서, 상기 스포크부는,하나의 스포크 디스크 일부위와 접촉하고 다른 스포크 디스크 일부위와 접촉하여 복수개의 스포크 디스크 사이에 위치하며, 상기 스포크 디스크의 상호간섭을 억제하는 스페이서;를 구비하는 것을 특징으로 하는 비공기입 타이어. [청구항4]청구항 3에 있어서, 상기 스페이서는, 상기 스페이서의 개수를 조절하여 비공기입 타이어의 축 방향 강성 조절하는 것을 특징으로 하는 비공기입 타이어. [청구항5]청구항 1에 있어서,하나의 스포크 디스크의 소재와 다른 스포크 디스크의 소재의 각각의 물성값이 서로 다른 것을 특징으로 하는 비공기입 타이어. [청구항6]청구항 1에 있어서,타이어의 축방향으로 형성되는 상기 스포크 디스크의 폭에 있어서, 하나의 스포크 디스크의 폭과 다른 스포크 디스크 폭이 상이하게 구비되는 것을 특징으로 하는 비공기입 타이어. [청구항7]삭제 [청구항8]청구항 1에 있어서,상기 스포크 디스크는 축방향으로부터 수직한 면에 타공부를 구비하며, 타공부의 형상은 원형 또는 다각형으로 형성되는 것을 특징으로 하는 비공기입 타이어.
58 | 비공기입 타이어 | B60C 7/14(2006.01)¦B60C 7/10(2021.01) | 1020210104482 | 2021.08.09 | 1026566390000 | 2024.04.05 | 1020230023087 | 2023.02.17 |  | 2024.04.11 | 등록결정(재심사후) |  |  | Y(2021.08.09) | 6 | 본 발명은 비공기입 타이어 스포크부 구조에 관한 것으로, 보다 상세하게는 주행중 지면으로부터 타이어에 전달되는 진동을 감소시키고, 충격흡수 성능을 향상시키기 위한 비공기입 타이어 구조에 관한 것이다. 본 발명은 비공기입 타이어에 있어서, 차축과 연결되는 림; 상기 림의 외주면을 감싸도록 적층되는 스포크부; 상기 스포크부의 외주면에 형성되는 트레드부를 포함하며, 상기 스포크부는 림의 직경 방향으로 순차적으로 적층되는 복수의 스포크로 이루어지고, 복수의 상기 스포크는 구조가 서로 상이한 형태로 형성된 것을 특징으로 하는 비공기입 타이어를 제공한다. | [청구항1]비공기입 타이어에 있어서,차축과 연결되는 림;상기 림의 외주면을 감싸도록 적층되는 스포크부; 및상기 스포크부의 외주면에 형성되는 트레드부를 포함하며,상기 스포크부는 림의 직경 방향으로 순차적으로 적층되는 복수의 스포크로 이루어지고,복수의 상기 스포크는 순차적으로 적층되어 형성되며,복수의 상기 스포크 중 하나의 스포크에 형성된 홀의 형상과 다른 스포크에 형성된 홀의 형상이 상이하여, 복수의 상기 스포크 각각은 구조가 서로 상이한 형태로 형성되고,복수의 상기 스포크 각각의 높이는, 사이드월의 높이 대비 30~70%의 비중을 갖도록 형성되며,복수의 상기 스포크 각각은 서로 다른 강성을 구비하고,복수의 상기 스포크 중 하나의 스포크는, 타이어의 축 방향으로 연장 형성된 사각형의 홀을 복수로 구비하고,복수의 상기 스포크 중 다른 스포크는, 타이어의 축 방향으로 연장 형성된 원형의 홀을 복수로 구비하며,타이어의 측부 표면 형상에 있어서, 복수의 상기 사각형의 홀 중 하나의 사각형의 홀의 사각형 형상 장변 연장 방향은 타이어의 직경 방향이고 다른 사각형의 홀의 사각형 형상 장변 연장 방향은 타이어 원주의 접선 방향에 평행한 것을 특징으로 하는 비공기입 타이어. [청구항2]삭제 [청구항3]삭제 [청구항4]제 1 항에 있어서,복수의 상기 스포크는,서로 다른 소재로 형성되는 것을 특징으로 하는 비공기입 타이어. [청구항5]제 1 항에 있어서,복수의 상기 스포크는,상호 화학적 결합 또는 물리적 결합에 의해 고정되도록 마련된 것을 특징으로 하는 비공기입 타이어. [청구항6]비공기입 타이어에 있어서,차축과 연결되는 림;상기 림의 외주면을 감싸도록 적층되는 복수의 스포크를 갖는 스포크부; 및상기 스포크부의 외주면에 형성되는 트레드부를 포함하며;복수의 상기 스포크는 중첩되어 형성되되, 하나의 스포크의 홀과 다른 스포크의 홀이 서로 다른 방향으로 엇갈려 배열된 구조로 형성되고,상기 스포크부는, 상기 림의 외주면을 감싸도록 형성되며 기설정된 두께를 갖는 링 형의 스포크몸체; 상기 스포크몸체에 형성되며, 상기 스포크몸체의 폭 방향으로 관통 형성된 홀에 의해 형성된 구조의 제1 스포크; 및 상기 스포크몸체에 형성되며, 상기 스포크몸체의 원주 방향으로 관통 형성된 홀에 의해 형성된 구조의 제2 스포크를 포함하며,상기 제1 스포크의 홀과 상기 제2 스포크의 홀 각각은 원형의 홀로 형성되고,복수의 상기 제1 스포크의 홀 각각은 타이어의 직경 방향 및 원주 방향을 따라 배치되고, 타이어의 직경 방향에 있어서, 복수의 상기 제1 스포크의 홀 각각은 상기 트레드부에서 상기 림 방향으로 갈수록 원형 단면의 직경이 감소하는 순서로 배치되는 것을 특징으로 하는 비공기입 타이어. [청구항7]삭제 [청구항8]제 6 항에 있어서,상기 제1 스포크 및 상기 제2 스포크는 상호 연통되도록 중첩되어 형성된 것을 특징으로 하는 비공기입 타이어. [청구항9]제 6 항에 있어서,상기 제2 스포크는,배열의 방향성을 기준으로 상기 제1 스포크와 30도 내지 90도만큼 엇갈려 배치되도록 마련된 것을 특징으로 하는 비공기입 타이어. [청구항10]삭제
59 | 형상 가변형 타이어 | B60B 19/04(2006.01)¦B60C 7/10(2021.01)¦B60C 7/18(2006.01) | 1020180154394 | 2018.12.04 | 1021361580000 | 2020.07.15 | 1020200068145 | 2020.06.15 |  | 2020.07.22 | 등록결정(일반) |  |  | Y(2018.12.04) | 8 | 본 발명의 일 실시 예는 강성을 구비하는 외골격부와 내골격부가 형성하고, 타이어의 내부 공간을 형성하는 유연커버부가 형성되므로, 타이어의 내구성을 유지 또는 증대시키면서도 타이어의 형상을 가변시켜 타이어의 폭 길이를 제어할 수 있는 기술을 제공한다. 본 발명의 실시 예에 따른 형상 가변형 타이어는, 서로 대응되는 위치에 형성되는 제1플레이트와 제2플레이트; 제1플레이트의 중심과 제2플레이트의 중심을 연결하며, 길이가 가변하는 회전축; 제1플레이트와 제2플레이트에 결합하고, 제1플레이트와 제2플레이트 간 거리 변화에 따라 일 부위가 접히거나 펴져 형상이 가변하는 외골격부; 및 외골격부의 내측면과 결합하여 외골격부를 지지하고, 외골격부의 형상 가변에 따라 접히거나 펴져 형상이 가변하는 내골격부;를 포함한다. | [청구항1]서로 대응되는 위치에 형성되는 제1플레이트와 제2플레이트;상기 제1플레이트의 중심과 상기 제2플레이트의 중심을 연결하며, 길이가 가변하는 회전축;상기 제1플레이트와 상기 제2플레이트에 결합하고, 상기 제1플레이트와 상기 제2플레이트 간 거리 변화에 따라 일 부위가 접히거나 펴져 형상이 가변하는 외골격부;상기 외골격부의 내측면과 결합하고, 상기 외골격부의 형상 가변에 따라 접히거나 펴져 형상이 가변하는 내골격부; 및상기 외골격부에 구비된 외골격을 연결하고, 상기 외골격부의 형상 가변에 따라 접히거나 펴져 형상이 가변하는 연결탄성체;를 포함하고,상기 내골격부는, 서로 힌지 결합하는 제1내골격과 제2내골격을 포함하는 것을 특징으로 하는 형상 가변형 타이어. [청구항2]청구항 1에 있어서, 상기 외골격부는, 복수 개로 형성되어 상기 제1플레이트와 상기 제2플레이트의 원주 방향을 따라 배열되는 것을 특징으로 하는 형상 가변형 타이어. [청구항3]청구항 2에 있어서,하나의 외골격부와 다른 외골격부 사이에 형성되고, 상기 외골격부의 형상 가변에 따라 접히거나 펴져 형상이 가변하며, 상기 외골격부의 내측면 방향으로 공간을 형성하는 유연커버부를 더 포함하는 것을 특징으로 하는 형상 가변형 타이어. [청구항4]청구항 3에 있어서,상기 유연커버부는, 탄성을 구비하고, 복수 개 홈의 형성으로 접힘 가능한 접힘 구조로 형성되는 것을 특징으로 하는 형상 가변형 타이어. [청구항5]청구항 1에 있어서,상기 외골격부는,일단이 상기 제1플레이트와 결합하는 제1고정외골격,일단이 상기 제2플레이트와 결합하는 제2고정외골격, 및상기 제1고정외골격의 타단과 상기 제2고정외골격의 타단에 결합하고, 접히거나 펴져 형상이 가변하는 접힘외골격,을 포함하는 것을 특징으로 하는 형상 가변형 타이어. [청구항6]청구항 5에 있어서,상기 외골격부는,상기 제1고정외골격의 일 부위를 형성하고 탄성을 구비하는 제1탄성체, 및 상기 제2고정외골격의 일 부위를 형성하고 탄성을 구비하는 제2탄성체,를 더 포함하는 것을 특징으로 하는 형상 가변형 타이어. [청구항7]청구항 5에 있어서,상기 제1고정외골격의 일단과 결합하여 상기 제1플레이트와 함께 상기 외골격부를 지지하며 링의 형상인 제1이너허브, 및상기 제2고정외골격의 일단과 결합하여 상기 제2플레이트와 함께 상기 외골격부를 지지하며 링의 형상인 제2이너허브,를 더 포함하는 것을 특징으로 하는 형상 가변형 타이어. [청구항8]삭제 [청구항9]청구항 1에 있어서,상기 외골격부의 외면과 결합하고, 상기 외골격부를 보호하며 지면과 접촉하는 트래드패드를 더 포함하는 것을 특징으로 하는 형상 가변형 타이어.
60 | 비공기입 타이어의 스포크용 조성물과 그의 제조방법 및 상기 조성물로 제조되는 비공기입 타이어 | C08K 3/36(2006.01)¦C08K 5/54(2006.01)¦C08K 5/29(2006.01)¦C08L 9/06(2006.01)¦B60C 1/00(2006.01) | 1020220134645 | 2022.10.19 | 1029068300000 | 2025.12.29 | 1020240054546 | 2024.04.26 |  | 2025.12.31 | 등록결정(재심사후) |  |  | Y(2022.10.19) | 6 | 본 발명은 비공기입 타이어의 스포크용 조성물과 그의 제조방법 및 상기 조성물로 제조되는 비공기입 타이어에 관한 것으로, 더욱 상세하게는 기계물성 및 내열성을 향상시킨 비공기입 타이어의 스포크용 조성물과 그의 제조방법 및 상기 조성물로 제조되는 비공기입 타이어에 관한 것이다. 상술한 목적을 달성하기 위한 본 발명의 일 실시예는, 비공기입 타이어의 스포크용 조성물에 있어서, SBR(Styrene Butadiene Rubber)와, 실리카(silica) 보강재와, 실란 커플링제 및 이소시안산염(isocyanate) 첨가제를 포함하는 비공기입 타이어의 스포크용 조성물과 이의 제조방법 및 이를 적용한 비공기입 타이어를 제공함으로써 상기의 과제를 해결하고자 한다. | [청구항1]비공기입 타이어의 스포크용 조성물에 있어서,SBR(Styrene Butadiene Rubber)와, 실리카(silica) 보강재와, 실란 커플링제 및 이소시안산염 첨가제를 포함하되,상기 이소시안산염 첨가제에 포함된 이소시아네이트기(-NCO)는 상기 실리카 보강재와 상기 실란 커플링제 사이의 실라놀기(Si-OH)와 반응하여 우레탄 결합을 형성하고,이를 통해, 상기 실리카 보강재의 실라놀과 미반응 실란커플링제의 실라놀(Silanol, Si-OH)을 결합시킴으로써, 상기 실리카 보강재와 상기 실란 커플링제 간의 상호작용을 증가시키는 것을 특징으로 하는 비공기입 타이어의 스포크용 조성물. [청구항2]제1항에 있어서, 상기 SBR(Styrene Butadiene Rubber)은 100phr, 실리카보강재는 10~90phr, 실란 커플링제 2~5phr 및 상기 이소시안산염 첨가제는 2~5phr로 첨가되는 것을 특징으로 하는 비공기입 타이어의 스포크용 조성물. [청구항3]제1항에 있어서, 상기 이소시안산염 첨가제는, 4,4'-메틸렌 디페닐 디이소시아네이트(methylene diphenyl diisocyanate(MDI)) 및 헥사메틸렌 디이소시아네이트(hexamethylene diisocyanate(HDI))로 이루어진 군 중에서 선택되는 하나 이상인 것을 특징으로 하는 비공기입 타이어의 스포크용 조성물. [청구항4]비공기입 타이어의 스포크용 조성물의 제조방법에 있어서,실리카 보강재 용액을 준비하는 단계(s100);SBR, 실란커플링제, 이소시안산염 첨가제를 첨가하는 단계(s200); 및가열 및 성형하는 단계(s300);를 포함하되,상기 가열 및 성형하는 단계(s300)를 통해,상기 이소시안산염 첨가제에 포함된 이소시아네이트기(-NCO)는 상기 실리카 보강재와 상기 실란 커플링제 사이의 실라놀기(Si-OH)와 반응하여 우레탄 결합을 형성하고,이를 통해, 상기 실리카 보강재의 실라놀과 미반응 실란커플링제의 실라놀(Silanol, Si-OH)을 결합시킴으로써, 상기 실리카 보강재와 상기 실란 커플링제 간의 상호작용을 증가시키는 것을 특징으로 하는 비공기입 타이어의 스포크용 조성물의 제조방법. [청구항5]제4항에 있어서,상기 SBR, 실란커플링제, 이소시안산염 첨가제를 첨가하는 단계(s200)에서상기 이소시안산염 첨가제는 4,4'-메틸렌 디페닐 디이소시아네이트(methylene diphenyl diisocyanate(MDI)) 및 헥사메틸렌 디이소시아네이트(hexamethylene diisocyanate(HDI))로 이루어진 군 중에서 선택되는 하나 이상인 것을 특징으로 하는 비공기입 타이어의 스포크용 조성물의 제조방법. [청구항6]트레드부(100)와, 휠에 결합되는 림(300)과, 상기 트레드부(100)와 상기 림(300) 사이를 지지하는 스포크부(200)를 포함하는 비공기입 타이어에 있어서,상기 스포크부(200)는 제1항 내지 제3항 중 선택되는 하나의 항의 비공기입 타이어의 스포크용 조성물로 형성되는 것을 특징으로 하는 비공기입 타이어.
61 | 공기입 타이어 | B60C 19/00(2006.01)¦G10K 11/172(2006.01) | 1020230165920 | 2023.11.24 | 1029059220000 | 2025.12.24 | 1020250078133 | 2025.06.02 |  | 2025.12.29 | 등록결정(재심사후) |  |  | Y(2023.11.24) | 4 | 본 발명은 차량용 공기입 타이어에 관한 것으로서, 더욱 상세하게는, 효율적인 공명음 저감재를 구비하는 공기입 타이어에 관한 것이다. 이에, 본 발명은 트레드부(100)와 사이드월부(200) 및 비드부(300)를 포함하여 구성되는 공기입 타이어에 있어서, 타이어의 내부에 이너라이너층(400)이 설치되고, 상기 이너라이너층(400)에는 다수의 공명음 저감재(500)가 등간격으로 설치되는 공기입 타이어를 제공한다. | [청구항1]트레드부(100)와 사이드월부(200) 및 비드부(300)를 포함하여 구성되는 공기입 타이어에 있어서,타이어의 내부에 이너라이너층(400)이 설치되고,상기 이너라이너층(400)에는 다수의 공명음 저감재(500)가 등간격으로 이격되어 설치되며,상기 공명음 저감재(500)는 단일층으로 형성되고 그 상면은 동일한 높이의 단일 평면이고,상기 이너라이너층(400)과 접촉하는 상기 공명음 저감재(500)의 하면은 상기 공명음 저감재(500)의 하면과 대향하는 상기 공명음 저감재(500)의 상면보다 넓은 면적을 갖도록 형성되며,상기 다수의 공명음 저감재(500)는 상기 비드부(300)의 중심축을 기준으로 40° 내지 180°의 배치 각도(θ)를 갖도록 방사상으로 배치되고,상기 공명음 저감재(500)의 높이(h)는 사이드월높이(sh)의 50~90%인 것을 특징으로 하는 공기입 타이어. [청구항2]삭제 [청구항3]삭제 [청구항4]제1항에 있어서, 상기 공명음 저감재(500) 단면의 하측 길이(d)는 5~15cm이고, 상측길이(d')는 1~5cm인 것을 특징으로 하는 공기입 타이어. [청구항5]제1항에 있어서, 상기 공명음 저감재(500)의 밀도는 20~50kg/m3인 것을 특징으로 하는 공기입 타이어. [청구항6]제1항에 있어서, 상기 공명음 저감재(500)는 상기 이너라이너층(400)에 2개 내지 9개가 형성되는 것을 특징으로 하는 공기입 타이어. [청구항7]삭제
62 | 공기입 타이어 | B60C 19/00(2006.01)¦G10K 11/172(2006.01) | 1020230165921 | 2023.11.24 | 1029059170000 | 2025.12.24 | 1020250078134 | 2025.06.02 |  | 2025.12.29 | 등록결정(재심사후) |  |  | Y(2023.11.24) | 6 | 본 발명은 차량용 공기입 타이어에 관한 것으로서, 더욱 상세하게는, 효율적인 공명음 저감재를 구비하는 공기입 타이어에 관한 것이다. 이에, 본 발명은 트레드부(100)와 사이드월부(200) 및 비드부(300)를 포함하여 구성되는 공기입 타이어에 있어서, 타이어의 내부에 이너라이너층(400)이 설치되고, 상기 이너라이너층(400)에는 다수의 공명음 저감재(500)가 등간격으로 설치되는 공기입 타이어를 제공한다. | [청구항1]트레드부(100)와 사이드월부(200) 및 비드부(300)를 포함하여 구성되는 공기입 타이어에 있어서,타이어의 내부에 이너라이너층(400)이 설치되고,상기 이너라이너층(400)에는 다수의 공명음 저감재(500)가 등간격으로 이격되어 설치되며,상기 공명음 저감재(500)는 단일층으로 형성되고 그 상면은 동일한 높이의 단일 평면이고,상기 이너라이너층(400)과 접촉하는 상기 공명음 저감재(500)의 하면은 상기 공명음 저감재(500)의 하면과 대향하는 상기 공명음 저감재(500)의 상면보다 넓은 면적을 갖도록 형성되며,상기 다수의 공명음 저감재(500) 중 서로 이웃하는 공명음 저감재(500)의 하면 사이의 거리(Xn)는 상기 공명음 저감재(500)의 하면의 길이(d)보다 긴 것을 특징으로 하는 공기입 타이어. [청구항2]삭제 [청구항3]제1항에 있어서, 상기 공명음 저감재(500)의 폭(w)은 타이어 벨트(110)의 폭(bw)의 60~100%이고, 높이(h)는 사이드월높이(sh)의 30~90%인 것을 특징으로 하는 공기입 타이어. [청구항4]제1항에 있어서, 상기 공명음 저감재(500) 단면의 하측 길이(d)는 5~15cm이고, 상측길이(d')는 1~5cm인 것을 특징으로 하는 공기입 타이어. [청구항5]제1항에 있어서, 상기 공명음 저감재(500)의 밀도는 20~50kg/m3인 것을 특징으로 하는 공기입 타이어. [청구항6]제1항에 있어서, 상기 공명음 저감재(500)간의 최소거리 minXn은 ((L-n*d)/n) - minXn ≤ 20mm(여기서, L: 타이어 내부 원주길이, d: 공명음 저감재 단면의 하측길이, n: 블록개수, Xn: 공명음 저감재 간의 길이)로 정의되는 것을 특징으로 하는 공기입 타이어. [청구항7]제1항에 있어서, 상기 공명음 저감재(500)간의 최대거리 maxXn은 maxXn - ((L-n*d)/n) ≤ 20mm(L: 타이어 내부 원주길이, d: 공명음 저감재 단면의 하측길이, n: 블록개수, Xn: 공명음 저감재 간의 길이)로 정의되는 것을 특징으로 하는 공기입 타이어.
63 | 날개를 포함하는 비공기입 타이어 | B60C 7/10(2021.01)¦B60C 7/14(2006.01) | 1020210006569 | 2021.01.18 | 1024959660000 | 2023.01.31 | 1020220104379 | 2022.07.26 |  | 2023.02.06 | 등록결정(일반) |  |  | Y(2021.01.18) | 8 | 본 발명은 날개를 포함하는 비공기입 타이어에 관한 것이다. 보다 자세하게는, 스포크부를 통과하는 바람이 차량의 주행 및 핸들링(Handling)에 도움이 되는 방향으로 흐르도록 하는 날개를 포함하는 비공기입 타이어에 관한 것이다. 본 발명에 따른 날개를 포함하는 비공기입 타이어는 노면에 대응되는 부분을 포함하는 트레드부(Tread Part), 차축과 연결되는 부분을 포함하는 휠부(Wheel Part) 및 상기 휠부와 상기 트레드부의 사이에 배치되는 회전 스포크부(Rotatable Spoke Part)를 포함하는 스포크부(Spoke Part)를 포함하고, 상기 회전 스포크부는 상기 차축과 교차하는 수평방향(Horizontal Direction)으로 연장되는 부분을 포함하는 회전축부(Rotation Axis Part), 상기 회전축부의 측면으로부터 연장되는 부분을 포함하는 제 1 날개부(First Blade Part) 및 상기 회전축부의 측면으로부터 상기 제 1 날개부와 반대 방향으로 연장되는 부분을 포함하는 제 2 날개부(Second Blade Part)를 포함할 수 있다. | [청구항1]노면에 대응되는 부분을 포함하는 트레드부(Tread Part);차축과 연결되는 부분을 포함하는 휠부(Wheel Part); 및상기 휠부와 상기 트레드부의 사이에 배치되는 회전 스포크부(Rotatable Spoke Part)를 포함하는 스포크부(Spoke Part);를 포함하고,상기 회전 스포크부는상기 차축과 교차하는 수평방향(Horizontal Direction)으로 연장되는 부분을 포함하는 회전축부(Rotation Axis Part);상기 회전축부의 측면으로부터 연장되는 부분을 포함하는 제 1 날개부(First Blade Part); 상기 회전축부의 측면으로부터 상기 제 1 날개부와 반대 방향으로 연장되는 부분을 포함하는 제 2 날개부(Second Blade Part); 및상기 회전 스포크부의 회전을 조절하는 회전 조절부(Rotation Control Part);를 포함하고, 상기 회전 조절부는 상기 회전축부의 회전을 조절하며상기 회전 조절부는, 모터부(Motor Part); 상기 모터부의 구동축(Driving Axis)에 연결되며 상기 구동축의 회전에 대응하여 회전하는 제 1 차동기어부(First Differential Gear Part); 및 상기 제 1 차동기어부에 맞물리며 상기 제 1 차동기어부의 회전에 대응하여 회전하는 제 2 차동기어부(Second Differential Gear Part);를 포함하고,상기 회전축부는 상기 구동축과 교차하고, 상기 회전축부의 일측 끝단은 상기 제 2 차동기어부에 연결되며 상기 제 2차동기어부의 회전에 대응하여 회전하는 것을 특징으로 하는 날개를 포함하는 비공기입 타이어. [청구항2]삭제 [청구항3]삭제 [청구항4]제 1 항에 있어서,상기 회전 조절부는,상기 모터부의 회전을 제어하는 제어부(Controller)를 더 포함하고,상기 제어부는,차량의 좌회전 시의 상기 회전축부의 회전 패턴과 상기 차량의 우회전 시의 상기 회전축부의 회전 패턴을 서로 다르게 하는 것을 특징으로 하는 날개를 포함하는 비공기입 타이어. [청구항5]제 1 항에 있어서,상기 회전축부의 일측 끝단은 상기 휠부를 향하고,상기 회전축부의 타측 끝단은 상기 트레드부를 향하고,상기 제 1 날개부 및 상기 제 2 날개부의 일측 끝단 또는 타측 끝단 중 적어도 하나는 굴곡진 부분을 포함하는 것을 특징으로 하는 날개를 포함하는 비공기입 타이어. [청구항6]제 1 항에 있어서,상기 스포크부는,상기 휠부 측에 위치하며 상기 회전축부의 일측 끝단이 위치하는 부분을 포함하는 제 1 베이스부(First Base Part); 및상기 트레드부 측에 위치하며 상기 회전축부의 타측 끝단이 위치하는 부분을 포함하는 제 2 베이스부(Second Base Part);를 더 포함하는 것을 특징으로 하는 날개를 포함하는 비공기입 타이어. [청구항7]제 6 항에 있어서,상기 제 1 베이스부에는 상기 회전축부의 일측 끝단이 관통하는 제 1 홀(First Hole)이 형성되고,상기 제 2 베이스부에는 상기 회전축부의 타측 끝단이 삽입되는 제 2 홀(Second Hole)이 형성되고,상기 제 1 날개부 및 상기 제 2 날개부는 각각 상기 제 1 베이스부와 이격되고,상기 제 1 날개부 및 상기 제 2 날개부는 각각 상기 제 2 베이스부와 이격되는 것을 특징으로 하는 날개를 포함하는 비공기입 타이어. [청구항8]제 7 항에 있어서,상기 스포크부는,일측 끝단이 상기 제 1 베이스부에 고정되고, 타측 끝단이 상기 제 2 베이스부에 고정되는 고정 스포크부(Fixed Spoke Part)를 더 포함하는 것을 특징으로 하는 날개를 포함하는 비공기입 타이어. [청구항9]제 8 항에 있어서,각각의 상기 회전 스포크부는 두 개의 상기 고정 스포크부의 사이에 위치하는 것을 특징으로 하는 날개를 포함하는 비공기입 타이어. [청구항10]제 8 항에 있어서,상기 회전 스포크부의 상기 제 1 날개부의 폭과 상기 제 2 날개부의 폭의 합은, 상기 차축과 나란한 수직방향(Vertical Direction)으로 상기 고정 스포크부의 폭보다 큰 것을 특징으로 하는 날개를 포함하는 비공기입 타이어.
64 | 비공기입 타이어의 스포크 구조체 | B60B 23/12(2006.01)¦B60B 25/00(2006.01)¦B62D 37/02(2006.01)¦B60C 11/02(2006.01) | 1020210009227 | 2021.01.22 | 1024958670000 | 2023.01.31 | 1020220060968 | 2022.05.12 |  | 2023.02.06 | 등록결정(일반) |  |  | Y(2021.01.22) | 6 | 본 발명의 일실시예는 지면과 접촉하는 트레드부와 차축과 연결되는 림부 사이의 구조적 지지 역할을 하는 비공기입 타이어의 스포크 구조체에 있어서, 상기 림부와 인접한 위치에 배치되는 제1 래디얼 리브와, 상기 트레드부와 인접한 위치에 배치되어 상기 비공기입 타이어의 래디얼 방향을 따라 형성되는 제2 래디얼 리브와, 상기 제1 래디얼 리브 및 제2 래디얼 리브 사이에 형성되는 복수의 육각 구조의 단위 구조들 각각의 모서리에 형성되는 힌지부들과, 상기 육각 구조의 단위 구조들을 형성하는 복수개의 단위 리브들을 포함하는 것을 특징으로 하는 비공기입 타이어의 스포크 구조체를 제공한다. | [청구항1]지면과 접촉하는 트레드부와 차축과 연결되는 림부 사이의 구조적 지지 역할을 하는 비공기입 타이어의 스포크 구조체에 있어서,상기 림부와 인접한 위치에 배치되는 제1 래디얼 리브와,상기 트레드부와 인접한 위치에 배치되어 상기 비공기입 타이어의 래디얼 방향을 따라 형성되는 제2 래디얼 리브와,상기 제1 래디얼 리브 및 제2 래디얼 리브 사이에 형성되는 복수의 육각 구조의 단위 구조들 각각의 모서리에 형성되는 힌지부들과,상기 육각 구조의 단위 구조들을 형성하는 복수개의 단위 리브들을 포함하고,상기 육각 구조의 단위 구조들 각각은 제1 방향과, 상기 제1 방향과 상이한 제2 방향으로 돌출되도록 형성되는 것을 특징으로 하는 비공기입 타이어의 스포크 구조체. [청구항2]삭제 [청구항3]제1항에 있어서,상기 육각 구조의 단위 구조들을 이루는 힌지부들 중 중간 라인 상에 위치하는 중간 힌지부의 돌출 방향과, 상기 단위 구조의 상부측과 하부측의 모서리를 형성하는 엣지 힌지부의 돌출 방향은 서로 상이하게 형성되는 것을 특징으로 하는 비공기입 타이어의 스포크 구조체. [청구항4]제1항에 있어서,상기 육각 구조의 단위 구조들을 이루는 힌지부들은, 중간 라인 상에 위치하는 중간 힌지부들과, 상기 단위 구조의 상부측과 하부측의 모서리를 형성하는 엣지 힌지부들을 포함하고,상기 육각 구조의 단위 구조들을 이루는 단위 리브들 중 상기 중간 힌지부의 일측에 배치되는 제1 그룹 단위 리브들과, 타측에 배치되는 제2 그룹 단위 리브들은 서로 상이한 방향으로 경사지도록 형성되는 것을 특징으로 하는 비공기입 타이어의 스포크 구조체. [청구항5]제4항에 있어서,상부 또는 하부에 서로 인접한 단위 구조들의 각 중간 힌지부의 돌출 방향은 서로 상이하게 형성되는 것을 특징으로 하는 비공기입 타이어의 스포크 구조체. [청구항6]제1항에 있어서,복수의 상기 제1 래디얼 리브들의 형상에 의한 상기 스포크 구조체의 외측 표면과, 복수의 상기 제2 래디얼 리브들의 형상에 의한 상기 스포크 구조체의 내측 표면은 요철 구조를 갖는 것을 특징으로 하는 비공기입 타이어의 스포크 구조체. [청구항7]제1항에 있어서,상기 트레드부와 상기 스포크 구조체는 일체형으로 형성되는 것을 특징으로 하는 비공기입 타이어의 스포크 구조체.
65 | 과도특성 인자 추출방법 및 그 장치 | G01M 17/06(2019.01)¦G01R 31/00(2006.01)¦G07C 5/08(2006.01)¦B60C 23/02(2006.01)¦B60C 25/00(2021.01) | 1020120111870 | 2012.10.09 | 1013569980000 | 2014.01.23 |  |  |  | 2014.01.29 | 등록결정(일반) |  |  | Y(2012.10.09) | 6 | 개시된 내용은 과도특성 인자 추출방법 및 그 장치에 관한 것으로서, 과도특성 인자 추출을 수행하는 제어부는 자동차에 구비된 복수의 센서로부터 입력되는 데이터를 토대로 복수로 나누어진 각 조타 입력각별 횡력 및 과도특성 인자의 측정값을 추출하고, 각 조타 입력각별 횡력 및 과도특성 인자의 측정값을 토대로 로그 스케일 수식을 이용한 피팅을 수행한 후 그 결과를 토대로 과도특성 인자와 횡력의 관계를 나타내는 그래프를 생성하며, 각 조타 입력각별 횡력에 대한 과도특성 인자의 측정값을 나타낸 그래프를 토대로 횡력이 0.4G일 때의 과도특성 인자의 측정값을 추출한다. 그리고 0.4G일 때의 과도특성 인자의 측정값을 사전에 설정된 횡방향 성능 예측을 위한 프로세스에 적용시키고, 그 결과를 토대로 자동차 및 타이어의 횡방향 성능 예측에 대한 결과를 산출하도록 할 수 있다. 따라서, 본 발명은 종래의 방식에서 발생할 수 있는 자동차 및 타이어의 횡력 성능에 대한 평가 오류의 가능성을 줄일 수 있으며, 과도특성 인자 추출에 소요되는 비용 및 시간을 줄일 수 있다. | [청구항1](1) 과도특성 인자 추출을 수행하는 제어부는, 자동차에 구비된 복수의 센서로부터 입력되는 데이터를 토대로 복수로 나누어진 각 조타 입력각별 횡력 및 과도특성 인자의 측정값을 추출하는 단계,(2) 상기 제어부는, 상기 (1) 단계에서 추출한 각 조타 입력각별 횡력 및 과도특성 인자의 측정값을 토대로 로그 스케일 수식을 이용한 피팅을 수행하고, 그 결과를 토대로 과도특성 인자와 횡력의 관계를 나타내는 그래프를 생성하는 단계, 그리고(3) 상기 제어부는, 상기 (2) 단계에서 생성된 각 조타 입력각별 횡력에 대한 과도특성 인자의 측정값을 나타낸 그래프를 토대로 횡력이 0.4G일 때의 과도특성 인자의 측정값을 추출하는 단계를 포함하는 과도특성 인자 추출방법. [청구항2]제 1 항에 있어서,상기 (3) 단계 이후,(4) 상기 제어부는, 상기 (3) 단계에서 추출된 0.4G일 때의 과도특성 인자의 측정값을 사전에 설정된 횡방향 성능 예측을 위한 프로세스에 적용시키고, 그 결과를 토대로 자동차 및 타이어의 횡방향 성능 예측에 대한 결과를 산출하도록 하는 단계를 더 수행하는 과도특성 인자 추출방법. [청구항3]제 1 항에 있어서,상기 (1) 단계의 조타 입력각은,20도, 30도, 45도, 70도, 90도의 5가지로 설정하는 과도특성 인자 추출방법. [청구항4]자동차 내에 구비되며, 자동차 및 타이어의 횡력 성능에 대한 평가에 사용되는 데이터의 측정을 수행하는 복수의 센서, 그리고복수로 나누어진 조타 입력각별로 상기 복수의 센서에서 측정한 데이터를 토대로 각 조타 입력각별 횡력 및 과도특성 인자의 측정값을 추출하고, 추출한 각 조타 입력각별 횡력 및 과도특성 인자의 측정값을 토대로 로그 스케일 수식을 이용한 피팅을 수행하여 과도특성 인자와 횡력과의 관계를 나타내는 그래프를 생성하며, 생성된 각 조타 입력각별 횡력에 대한 과도특성 인자의 측정값을 나타낸 그래프를 토대로 횡력이 0.4G일 때의 과도특성 인자의 측정값을 추출하는 제어부를 포함하는 과도특성 인자 추출장치. [청구항5]제 4 항에 있어서,횡방향 성능 예측을 위한 프로세스를 구비하고 있고, 상기 제어부의 제어에 따라 상기 제어부로부터 제공된 0.4G일 때의 과도특성 인자의 측정값을 상기 횡방향 성능 예측을 위한 프로세스에 적용시키며, 그 결과 데이터를 토대로 자동차 및 타이어의 횡방향 성능 예측에 대한 결과를 산출하는 성능 예측부를 더 포함하는 과도특성 인자 추출장치. [청구항6]제 4 항에 있어서,상기 조타 입력각은,20도, 30도, 45도, 70도, 90도의 5가지로 설정하는 과도특성 인자 추출장치.
66 | 타이어 카카스 및 이의 제조방법 | B60C 9/02(2006.01)¦B60C 1/00(2006.01) | 1020150090266 | 2015.06.25 | 1016985810000 | 2017.01.16 | 1020170000982 | 2017.01.04 |  | 2017.01.20 | 등록결정(일반) |  |  | Y(2015.06.25) | 6 | 본 발명은 타이어 카카스 및 이의 제조방법에 관한 것으로서, 2층으로 이루어진 타이어 카카스에 있어서, 부틸고무와 에폭시화 천연고무를 포함하는 카카스 토핑용 고무 조성물이 카카스 코드 하층부에 토핑되고, 스티렌 부타디엔 고무를 포함하는 타이어 카카스 토핑용 고무 조성물이 카카스 코드 상층에 토핑되고, 상기 하층부와 상층부 사이에 개재되는 카카스 코드를 포함함으로써, 내공기 투과성 및 접착력이 우수한 타이어 카카스 및 이를 포함하는 경량화된 타이어를 제공할 수 있다. | [청구항1]카카스 코드,부틸고무와 에폭시화 천연고무를 포함하는 카카스 하층 토핑용 고무 조성물이 상기 카카스 코드 하층부에 토핑된 하층 토핑층, 그리고스티렌 부타디엔 고무를 포함하는 카카스 상층 토핑용 고무 조성물이 상기 카카스 코드 상층부에 토핑된 상층 토핑층을 포함하고,상기 카카스 하층 토핑용 고무 조성물은 부틸고무 65 내지 85 중량부, 천연고무 10 내지 30 중량부 및 에폭시화 천연고무 10 내지 20 중량부를 포함하는 원료고무 100 중량부, 카본블랙 45 내지 65 중량부, 가류활성제 0.5 내지 2.0 중량부, 가류촉진제 0.5 내지 1.5 중량부, 및 유황 0.5 내지 1.5 중량부를 포함하고,상기 카카스 상층 토핑용 고무 조성물은 천연고무 60 내지 80 중량부 및 스티렌 부타디엔 고무 20 내지 40 중량부를 포함하고,상기 스티렌 부타디엔 고무는 스티렌 함량이 22 내지 25중량%이고, 수평균 분자량(Mn)이 55,000 내지 59,000이고, 중량평균 분자량(Mw)이 260,000 내지 320,000이고, 분자량 분포(MWD)가 3.8 내지 4.2이고, 부타디엔의 함량이 75 내지 88중량%이고, 유리전이온도(Tg)가 -104 내지 -107℃인 고시스 스티렌 부타디엔 고무인 것인 타이어 카카스. [청구항2]삭제 [청구항3]제1항에 있어서,상기 부틸고무는 부틸고무(IIR), 브롬화 부틸고무(Br-IIR), 염소화 부틸고무(Cl-IIR)의 할로겐화 부틸고무 및 이들의 조합으로 이루어진 군에서 선택되는 어느 하나인 것인 타이어 카카스. [청구항4]제1항에 있어서,상기 에폭시화 천연고무는 천연고무에 에폭시기가 10 내지 50 중량% 도입된 것인 타이어 카카스. [청구항5]삭제 [청구항6]제1항에 따른 부틸고무와 에폭시화 천연고무를 포함하는 카카스 하층 토핑용 고무 조성물을 이용하여 하층 토핑용 고무를 제조하고, 제1항에 따른 스티렌 부타디엔 고무를 포함하는 카카스 상층 토핑용 고무 조성물을 이용하여 상층 토핑용 고무를 제조하는 단계,1번 내지 4번 롤로 이루어진 압연 기계를 준비하는 단계,1번 롤과 2번롤 사이에 상기 상층 토핑용 고무를 투입하는 단계,3번 롤과 4번롤 사이에 상기 하층 토핑용 고무를 투입하는 단계, 및2번 롤과 3번롤 사이에 카카스 코드를 통과시키는 단계를 포함하는 타이어 카카스 제조방법. [청구항7]제6항에 따른 제조방법으로 제조되는 타이어 카카스를 이용하여 제조된 타이어. [청구항8]제7항에 있어서,상기 타이어는 인너라이너를 포함하지 않는 것인 타이어.
67 | 트랙션 트레일러 제동 트리거 시스템 | G01M 17/02(2019.01)¦B60T 17/22(2006.01)¦B60C 25/00(2021.01)¦G01N 3/56(2006.01)¦G01N 13/02(2006.01) | 1020120126186 | 2012.11.08 | 1013490420000 | 2014.01.02 |  |  |  | 2014.01.10 | 등록결정(일반) |  |  | Y(2012.11.08) | 6 | 본 발명은 브레이킹 트리거 작동 시점을 변경해서 시험 속도가 변경되어도 피크 마찰력이 측정되는 노면의 지점를 일정 영역내로 유지시켜 보다 정확한 시험 데이터를 얻어 신뢰도를 향상시킬 수 있는 트랙션 트레일러 시스템에 관한 것이다. | [청구항1]트랙션 트레일러 제동 트리거 시스템에 있어서, 브레이킹 트리거 작동 시점을 변경해서 시험 속도가 변경되어도 피크 마찰력이 측정되는 노면의 지점을 일정 영역내로 유지시키기 위하여, 시험 시 트랙션 트레일러가 주행하면서 리플렉터를 통과하게 되고, 이때 포토 셀에서 통과하는 시점을 감지해서 제어기에 전달하고, 통과시점에 순간 속도 센서에서 측정된 시험 속도(V)가 제어기에 전달되며, 리플렉터로부터 피크 마찰력 목표 측정영역까지의 거리(x0)와, 제동 시작시점으로부터 피크 마찰력에 도달한 것을 확인 후, 측정을 멈추는 순간까지의 시간(△t)이 사용자에 의하여 제어기에 입력 저장되고, 제어기는 트랙션 트레일러가 리플렉터를 통과하는 순간 이들 정보를 이용해 브레이킹 트리거 발생 지연시간(t0)을 계산하며, 계산된 브레이킹 트리거 발생 지연시간(t0) 후에 제어기가 브레이킹 트리거 신호를 브레이킹 토크 액츄에이터에 전달하여 제동력을 발생시켜 △t 바로 이전 노면 영역에서 피크 마찰력이 측정되도록 구성된 트랙션 트레일러 제동 트리거 시스템. [청구항2]청구항 1에 있어서, 브레이킹 트리거 발생 지연시간(t0)은로 주어져 △t 바로 이전 노면 영역에서 피크 마찰력이 측정되도록 구성됨을 특징으로 하는 트랙션 트레일러 제동 트리거 시스템.(V; 순간 속도 센서에서 측정된 시험 속도, x0; 리플렉터로부터 피크 마찰력 목표 측정영역까지의 거리, △t; 제동 시작시점으로부터 피크 마찰력에 도달한 것을 확인 후, 측정을 멈추는 순간까지의 시간) [청구항3]청구항 1 또는 청구항 2에 있어서, 상기 피크 마찰력은 트랙션 트레일러에 장착된 다이나모메터에서 타이어에 걸리는 마찰력을 측정하여 획득함을 특징으로 하는 트랙션 트레일러 제동 트리거 시스템. [청구항4]청구항 1에 있어서, 트랙션 트레일러 제동 트리거 시스템에서 시험 시 트랙션 트레일러의 통과시점을 측정하는 리플렉터를 포토 셀로 구성함을 특징으로 하는 트랙션 트레일러 제동 트리거 시스템. [청구항5]청구항 4에 있어서, 트랙션 트레일러 제동 트리거 시스템은 상기 포토 셀을 통과하는 시간에서의 시험 속도(V)를 순간 속도 센서로 측정함을 특징으로 하는 트랙션 트레일러 제동 트리거 시스템. [청구항6]청구항 1 또는 청구항 2에 있어서, 트랙션 트레일러 제동 트리거 시스템은 △t 바로 이전 노면 영역에서 피크 마찰력이 측정되도록 구성됨을 특징으로 하는 트랙션 트레일러 제동 트리거 시스템.
68 | 폴리우레탄 폼 및 이를 포함하는 공기입 타이어 | C08G 18/48(2006.01)¦C08G 18/42(2006.01)¦C08J 9/06(2006.01)¦C08G 101/00(2006.01) | 1020100120747 | 2010.11.30 | 1013564020000 | 2014.01.22 | 1020120059120 | 2012.06.08 |  | 2014.01.28 | 등록결정(일반) |  |  | Y(2010.11.30) | 4 | 본 발명은 디올과 디이소시아네이트를 반응시켜 얻어지며, 상기 디올은 폴리에테르계 디올과 폴리에스테르계 디올을 혼합 사용하는 것을 특징으로 하는 폴리우레탄 폼과 이를 적용한 공기입 타이어에 관한 것이다. 본 발명의 실시예에 따르면, 연질계의 폴리우레탄 폼 제조시 디올 성분으로서 폴리에테르계 디올과 폴리에스테르계 디올을 혼합 사용하고, 발포제의 함량을 변화시켜 제조된 폴리우레탄 폼을 공기입 타이어의 내부공간(cavity)에 위치시킴으로써 타이어 내부공간(cavity)에서 발생되는 공명소음을 저감하면서 또 내구성을 개선시키는 효과를 가진다. | [청구항1]디올과 디이소시아네이트를 반응시켜 얻어지며, 상기 디올은 폴리에테르계 디올로 수산기가가 22 내지 36 mgKOH/g이고, 중량평균분자량 3,000 내지 3,500 g/mol인 폴리프로필렌옥사이드를 상기 전체 디올 100 중량부 중 88 내지 92 중량부로 포함하고, 폴리에스테르계 디올로 수산기가가 260 내지 325 mgKOH/g인 폴리카프로락톤 디올을 상기 전체 디올 100 중량부 중 8 내지 12 중량부로 포함하며, 상기 디올과 디이소시아네이트를 중량비 100 : 30 내지 100 : 35로 반응시켜 얻어지는 것을 특징으로 하는 폴리우레탄 폼. [청구항2]삭제 [청구항3]삭제 [청구항4]삭제 [청구항5]삭제 [청구항6]삭제 [청구항7]제 1항에 있어서, 추가적으로 화학적 발포제, 촉매 및 가교제로 이루어진 그룹으로부터 선택되는 1종 이상을 포함하는 것을 특징으로 하는 폴리우레탄 폼. [청구항8]제 7항에 있어서, 상기 화학적 발포제는 물이고, 상기 디올 100중량부에 대하여 1.10~1.50 중량부로 포함되는 것을 특징으로 하는 폴리우레탄 폼. [청구항9]제1항, 제7항 및 제8항 중 어느 한 항에 따른 폴리우레탄 폼을 내부 공극에 포함하는 공기입 타이어.
69 | 내구성을 강화한 타이어 | B60C 9/04(2006.01)¦B60C 1/00(2006.01)¦B60C 13/04(2006.01)¦B60C 19/00(2006.01)¦B60C 23/00(2021.01) | 1020110130388 | 2011.12.07 | 1013556270000 | 2014.01.20 | 1020130063815 | 2013.06.17 |  | 2014.01.28 | 등록결정(일반) |  |  | Y(2011.12.07) | 4 | 본 발명은 내구성을 강화한 타이어에 관한 것으로, 숄더와 비드 사이에 위치한 사이드월 고무와 상기 사이드월 고무가 접하는 카카스 에지 사이에 위치한 보강부를 포함하고, 상기 보강부는 상기 사이드월의 굴신운동 시 상기 카카스 에지의 움직임을 방지한다. 따라서, 보강부에 의하여 사이드월부 굴신 운동 시 카카스 에지의 움직임이 최소화되어 카카스 에지가 위치한 사이드월부의 사이드월 고무 부분에서 발생하는 응력과 발열이 최소화된다. 이에 따라 사이드월부의 사이드월 고무에서 발생하는 균열을 개선하고 사이드월부의 사이드월 고무 강성을 높여 타이어의 조종성을 향상시킨다. | [청구항1]숄더와 비드 사이에 위치한 사이드월부의 사이드월 고무와 상기 사이드월 고무가 접하는 카카스 에지 사이에 위치한 보강부를 포함하고,상기 보강부는 상기 사이드월부의 굴신운동 시 상기 카카스 에지의 움직임을 방지하며,상기 보강부는,적어도 하나의 유동 부재 및 상기 유동부재에 연결되어 있는 적어도 하나의 지지 부재를 포함하고,상기 유동 부재와 상기 지지 부재는 복수개로 형성되고,복수개의 상기 유동 부재와 복수개의 상기 지지 부재는 교번적으로 배치되어 있으며,상기 유동 부재는 상기 사이드월의 굴신운동 시 지지 부재 사이의 가동성을 높여 쿠션 작용을 하는내구성을 강화한 타이어. [청구항2]삭제 [청구항3]삭제 [청구항4]제1항에서,상기 지지 부재는 고무, 플라스틱, 금속 및 이들의 조합으로 이루어진 군 중에서 선택된 어느 하나인 내구성을 강화한 타이어. [청구항5]제1항에서,상기 유동 부재는 접착력과 유동성을 갖는 고무인 내구성을 강화한 타이어. [청구항6]제1항에서,상기 보강부는.상기 카카스 에지의 적어도 일부분과, 상기 카카스 에지와 이웃한 카카스의 측면 적어도 일부분에 겹쳐 배치되어 있는 내구성을 강화한 타이어.
70 | 노면 상태 추정 장치 및 이를 이용한 노면 상태 추정 방법 | B60C 23/04(2006.01) | 1020190122275 | 2019.10.02 | 1022679010000 | 2021.06.16 | 1020210040212 | 2021.04.13 |  | 2021.06.24 | 등록결정(일반) |  |  | Y(2019.10.02) | 15 | 본 발명은 노면 상태 추정 장치 및 이를 이용한 노면 상태 추정 방법에 관한 것으로, 보다 상세하게는 날씨 등의 외부 환경 변화에도 노면의 상태를 정확하게 추정하기 위한 노면 상태 추정 장치 및 이를 이용한 노면 상태 추정 방법에 관한 것이다. 상기와 같은 목적을 달성하기 위한 본 발명의 구성은 타이어에 장착되는 센서모듈; 상기 센서모듈에 의해 측정된 센싱정보를 수신하는 리시버모듈; 상기 리시버모듈에 의해 수신된 센싱정보를 분석하여 노면 상태를 추정하기 위한 파라미터를 추출하는 프로세싱모듈; 및 상기 프로세싱모듈에 의해 추출된 상기 파라미터를 이용하여 노면의 상태를 추정하는 추정모듈을 포함하며, 상기 센싱정보는 타이어의 가속도를 포함하는 것을 특징으로 하는 타이어의 노면 상태 추정 장치를 제공한다. | [청구항1]타이어에 장착되는 센서모듈;상기 센서모듈에 의해 측정된 센싱정보를 수신하는 리시버모듈;상기 리시버모듈에 의해 수신된 센싱정보를 분석하여 노면 상태를 추정하기 위한 파라미터를 추출하는 프로세싱모듈; 및상기 프로세싱모듈에 의해 추출된 상기 파라미터를 이용하여 노면의 상태를 추정하는 추정모듈을 포함하며,상기 센싱정보는 타이어의 가속도를 포함하며,상기 프로세싱모듈은,가속도 파형 그래프를 통해 가속도 진동 특성을 분석하여 상기 파라미터를 추출하고,상기 가속도 파형 그래프에서 상기 타이어의 접지 영역, 접지 전 영역, 접지 후 영역 및 전체 영역을 추출하여 상기 접지 영역, 접지 전 영역, 접지 후 영역 및 전체 영역에 대한 주파수 분석을 통해 파라미터를 추출하도록 마련되고,고주파 영역의 에너지 스펙트럼 밀도(power spectrum density)를 노면별로 분석하여 관심 주파수 영역을 선택하고 상기 관심 주파수 영역 내에서 계산된 시그널 에너지를 머신러닝에 입력되는 상기 파라미터로 결정하는 것을 특징으로 하는 타이어의 노면 상태 추정 장치. [청구항2]제 1 항에 있어서,상기 센서모듈은 상기 타이어의 내부 표면의 트레드부 중앙에 형성되는 것을 특징으로 하는 타이어의 노면 상태 추정 장치. [청구항3]제 2 항에 있어서,상기 센서모듈은,상기 타이어의 원주 방향 및 반경 방향의 가속도를 측정하도록 마련된 가속도센서; 및상기 타이어의 내부 압력을 측정하도록 마련된 압력센서를 포함하는 것을 특징으로 하는 타이어의 노면 상태 추정 장치. [청구항4]삭제 [청구항5]삭제 [청구항6]제 1 항에 있어서,상기 프로세싱모듈은,상기 가속도 파형 그래프에서, 반경 방향 가속도 그래프의 미분치의 최소값과 최대값 사이를 접지 영역으로 추출하는 것을 특징으로 하는 타이어의 노면 상태 추정 장치. [청구항7]제 1 항에 있어서,상기 프로세싱모듈은,상기 가속도 파형 그래프에서, 원주 방향 가속도 그래프의 최소값과 최대값 사이를 접지 영역으로 추출하는 것을 특징으로 하는 타이어의 노면 상태 추정 장치. [청구항8]삭제 [청구항9]제 1 항에 있어서,상기 시그널 에너지는 아래 식에 의해 계산되는 것을 특징으로 하는 타이어의 노면 상태 추정 장치. (y는 시그널 에너지, f1은 관심 주파수 영역 시작점, f2는 관심 주파수 영역 종료점, X(f)는 관심 주파수 영역 내에서의 에너지 스펙트럼 밀도) [청구항10]제 9 항에 있어서,상기 시그널에너지는,상기 타이어의 원주 방향 가속도 그래프 및 반경 방향 가속도 그래프에서 각각 추출된 상기 접지 영역 내, 접지 전 영역, 접지 후 영역 및 전체 영역에 대해 계산되며, 계산된 값은 상기 머신러닝에 입력되는 파라미터에 포함되는 것을 특징으로 하는 타이어의 노면 상태 추정 장치. [청구항11]제 9 항에 있어서,상기 고주파 영역은 주파수 대역이 1.5kHz 내지 4.5kHz인 것을 특징으로 하는 타이어의 노면 상태 추정 장치. [청구항12]제 1 항에 있어서,상기 관심 주파수 영역은 고주파 영역의 에너지 스펙트럼 밀도(power spectrum density)를 노면별로 분석하여 각 노면 간 차이를 분별할 수 있는 것으로 판단된 영역인 것을 특징으로 하는 타이어의 노면 상태 추정 장치. [청구항13]제 1 항에 있어서,상기 추정모듈은,상기 프로세싱모듈에 의해 추출된 복수의 상기 파라미터에, 타이어 공기압, 타이어 지지 하중, 주행 속도를 더 포함하여 노면 상태를 추정하도록 마련된 것을 특징으로 하는 타이어의 노면 상태 추정 장치. [청구항14]제 1 항에 있어서,상기 추정모듈로부터 추정된 노면 상태를 사용자에게 보여주도록 마련된 디스플레이모듈을 더 포함하는 것을 특징으로 하는 타이어의 노면 상태 추정 장치. [청구항15]제 1 항에 있어서,상기 추정모듈로부터 추정된 노면 상태를 제공받도록 마련된 ECU모듈을 더 포함하며,상기 ECU모듈은 상기 노면 상태에 따라 차량을 제어하도록 마련된 것을 특징으로 하는 타이어의 노면 상태 추정 장치. [청구항16]제 1 항에 따른 타이어의 노면 상태 추정 장치를 이용한 노면 상태 추정 방법에 있어서,a) 상기 타이어의 가속도를 측정하는 단계;b) 측정된 상기 가속도를 상기 프로세싱모듈에 제공하는 단계;c) 제공된 상기 가속도를 분석하여 노면 상태를 추정하기 위한 파라미터를 추출하는 단계; 및d) 추출된 상기 파라미터를 이용하여 노면 상태를 추정하는 단계를 포함하는 것을 특징으로 하는 타이어의 노면 상태 추정 장치를 이용한 노면 상태 추정 방법. [청구항17]제 16 항에 있어서,상기 c) 단계는,c1) 타이어가 1회전하는 동안의 가속도 파형 그래프를 얻는 단계;c2) 상기 가속도 파형 그래프에서 상기 타이어의 접지 영역을 추출하는 단계;c3) 상기 접지 영역 내, 접지 전 영역, 접지 후 영역 및 전체 영역에 대해 고주파 영역의 에너지 스펙트럼 밀도(power spectrum density)를 welchi's 방법에 따라 구하고, 구해진 상기 에너지 스펙트럼 밀도(power spectrum density)를 노면별로 분석하여 관심 주파수 영역을 선택하는 단계;c4) 선택된 상기 관심 주파수 영역 내에서의 시그널 에너지를 계산하는 단계; 및c5) 계산된 상기 시그널 에너지를 파라미터로 추출하는 단계를 포함하는 것을 특징으로 하는 타이어의 노면 상태 추정 장치를 이용한 노면 상태 추정 방법. [청구항18]제 17 항에 있어서,상기 d) 단계 이후에는,추정된 상기 노면 상태를 사용자에게 디스플레이하고, 상기 노면 상태에 대응하여 차량을 제어하는 단계를 더 포함하는 것을 특징으로 하는 타이어의 노면 상태 추정 장치를 이용한 노면 상태 추정 방법.
71 | 중하중용 타이어 | B60C 9/20(2006.01) | 1020200051159 | 2020.04.28 | 1023418560000 | 2021.12.16 | 1020210132812 | 2021.11.05 |  | 2021.12.21 | 등록결정(일반) |  |  | Y(2020.04.28) | 4 | 본 발명은 중하중용 타이어에 관한 것으로서, 더욱 상세하게는 노면과 접촉하는 트레드부와, 이너라이너의 외부면에 형성되는 카카스층 사이에 배치되고, 상기 카카스층과 인접하여 형성되는 제1 벨트, 상기 제1 벨트 상에 차례로 적층되는 제2 벨트 및 제3 벨트로 이루어진 벨트층을 포함하고, 상기 카카스층과 상기 제1 벨트 사이, 상기 제1 벨트와 상기 제2 벨트 사이, 상기 제2 벨트와 상기 제3 벨트 사이 또는 상기 제3 벨트와 상기 트레드부 사이에 형성되고, 타이어의 원주방향에 대하여 0° 내지 10° 각도로 아라미드 코드가 권취되어 형성된 아라미드 코드층을 포함하는 것을 특징으로 하는 중하중용 타이어에 관한 것이다. | [청구항1]노면과 접촉하는 트레드부와, 이너라이너의 외부면에 형성되는 카카스층 사이에 배치되고, 상기 카카스층과 인접하여 형성되는 제1 벨트, 상기 제1 벨트 상에 차례로 적층되는 제2 벨트 및 제3 벨트로 이루어진 스틸벨트층을 포함하고,상기 스틸벨트층과 상기 트레드부 사이에 형성되고, 타이어의 원주방향에 대하여 0° 내지 10° 각도로 아라미드 코드가 권취되어 형성된 아라미드 코드층을 포함하며,상기 권취된 아라미드 코드층은 하나의 아라미드 코드가 절단되지 않고 연속적으로 권취된 싱글엔드 코드로 형성되며,상기 아라미드 코드 주위를 스틸벨트층의 토핑 고무의 모듈러스보다 낮은 고무로 토핑한 것을 특징으로 하는 중하중용 타이어. [청구항2]삭제 [청구항3]제1항에 있어서,상기 아라미드 코드의 정량섬도는 4,300 내지 7,400 데니어(denier)인 것을 특징으로 하는 중하중용 타이어. [청구항4]삭제 [청구항5]제1항에 있어서,상기 싱글엔드 코드의 직경은 0.75 mm 내지 1.10 mm인 것을 특징으로 하는 중하중용 타이어. [청구항6]삭제 [청구항7]제1항에 있어서,상기 아라미드 코드는 상기 타이어 단면을 기준으로 20 내지 30 EPI(Each Per Inch; 인치당 코드 가닥수) 간격으로 권취되는 것을 특징으로 하는 중하중용 타이어.
72 | 타이어 트레드용 고무 조성물 및 이를 포함하는 타이어 | C08L 9/00(2006.01)¦C08L 9/06(2006.01)¦C08L 91/00(2006.01)¦C08K 3/36(2006.01)¦C08K 3/04(2006.01)¦B60C 1/00(2006.01) | 1020230105658 | 2023.08.11 | 1028974270000 | 2025.12.03 | 1020250024317 | 2025.02.18 |  | 2025.12.05 | 등록결정(일반) |  |  | Y(2023.08.11) | 8 | 사계절 특성에 부합하는 타이어 트레드용 고무 조성물이 제공된다. 본 발명에 따른 타이어 트레드용 고무 조성물은, 관능기를 함유하는 변성 부타디엔 고무 20 내지 40 중량부 및 스티렌-부타디엔 고무 60 내지 80 중량부를 포함하는 원료고무 100 중량부, 상기 원료고무 100 중량부에 대하여, 보강성 충진제 80 내지 130중량부 및 오일 20 내지 40 중량부를 포함한다. | [청구항1]관능기를 함유하는 변성 부타디엔 고무 20 내지 40 중량부, 및 스티렌-부타디엔 고무 60 내지 80 중량부를 포함하는 원료고무 100 중량부;상기 원료고무 100 중량부에 대하여, 보강성 충진제 80 내지 130중량부;합성 오일 15 중량부; 및천연 오일 12.5 내지 23 중량부를 포함하는,타이어 트레드용 고무 조성물. [청구항2]제1항에 있어서,상기 관능기는, 폴리오르가노실록산기, 히드록실기 함유 폴리오르가노실록산기, 알콕시 실릴기, 히드록실기, 알데히드기, 카르복실기, 아미노기, 에폭시기, 아미드기, 싸이올기 및 에테르기로 이루어진 군에서 선택된 하나 이상인,타이어 트레드용 고무 조성물. [청구항3]삭제 [청구항4]삭제 [청구항5]제1항에 있어서,상기 변성 부타디엔 고무의 비닐(vinyl) 함량은 5 내지 15 중량%인,타이어 트레드용 고무 조성물. [청구항6]제1항에 있어서,상기 보강성 충진제는,실리카, 카본블랙 및 이들의 조합으로 이루어진 군에서 선택된 하나인,타이어 트레드용 고무 조성물. [청구항7]제6항에 있어서,상기 보강성 충진제는, 상기 원료고무 100 중량부에 대하여상기 실리카 80 내지 120 중량부; 및상기 카본블랙 5 내지 10 중량부를 포함하는,타이어 트레드용 고무 조성물. [청구항8]제1항에 있어서,탄화수소 수지 10 내지 20 중량부를 더 포함하는,타이어 트레드용 고무 조성물. [청구항9]제1항에 있어서,가황촉진제 0.5 내지 3 중량부를 더 포함하는,타이어 트레드용 고무 조성물. [청구항10]제1항, 제2항 및 제5항 내지 제9항 중 어느 한 항에 따른 타이어 트레드용 고무 조성물이 경화된 타이어.
73 | 스틸 코드 및 이를 적용한 래디얼 타이어 | D07B 1/06(2006.01)¦B60C 9/00(2021.01) | 1020240015866 | 2024.02.01 | 1028972930000 | 2025.12.03 | 1020250119957 | 2025.08.08 |  | 2025.12.05 | 등록결정(일반) |  |  | Y(2024.02.01) | 11 | 래디얼 타이어(radial tire)에 적용되는 스틸 코드(steel cord)는, 한 가닥 이상의 필라멘트로 구성되는 제1 층 코어; 및 상기 제1 층 코어 주위를 둘러싸는 복수의 필라멘트로 구성되는 제2 층 코어를 포함하고, 상기 제2 층 코어를 구성하는 필라멘트의 수는 상기 제1 층 코어를 구성하는 필라멘트의 수보다 크게 형성될 수 있다. | [청구항1]래디얼 타이어(radial tire)에 적용되는 스틸 코드(steel cord)에 있어서,한 가닥 이상의 필라멘트로 구성되는 제1 층 코어; 및상기 제1 층 코어의 주위를 둘러싸는 복수의 필라멘트로 구성되는 제2 층 코어를 포함하고,상기 제2 층 코어를 구성하는 필라멘트의 수는 상기 제1 층 코어를 구성하는 필라멘트의 수보다 크게 형성되며,상기 스틸 코드는, 고신율 영역 및 저신율 영역을 포함하고, 상기 고신율 영역은 200N 하중에서 1.5~2.5%의 신율 범위를 가지고, 상기 저신율 영역은 1000N 하중에서 3~4%의 신율 범위를 가지는, 스틸 코드. [청구항2]제1항에 있어서, 상기 제1 층 코어의 각 필라멘트는,상기 제2 층 코어의 각 필라멘트에 비해 직경이 더 크게 형성되는, 스틸 코드. [청구항3]제1항에 있어서, 상기 스틸 코드는,M+N 구조로 이루어지고, 상기 M보다 상기 N이 크게 형성되는, 스틸 코드. [청구항4]제1항에 있어서, 상기 스틸 코드는,상기 래디얼 타이어에 마련되는 벨트층의 적어도 일부에 적용되는, 스틸 코드. [청구항5]제1항에 있어서, 상기 제1 층 코어의 각 필라멘트는 직경이 0.1mm 이상이고, 0.3mm 이하인, 스틸 코드. [청구항6]제1항에 있어서, 상기 제1 층 코어의 각 필라멘트 및 상기 제2 층 코어의 각 필라멘트는 꼬임주기가 4.0mm 이상이고, 6.0mm 이하인, 스틸 코드. [청구항7]삭제 [청구항8]제1항에 있어서, 상기 제1 층 코어의 각 필라멘트 및 상기 제2 층 코어의 각 필라멘트는 탄소 함량이 0.7~0.9 중량 % 함유된 탄소강으로 형성되는, 스틸 코드. [청구항9]제1항에 있어서, 상기 스틸 코드는,1500N 이상의 파단 강력을 가지는, 스틸 코드. [청구항10]제1항 내지 제6항, 제8항 및 제9항 중 어느 한 항에 기재된 스틸 코드가 벨트층에 적용되는 래디얼 타이어. [청구항11]제10항에 있어서, 카카스 및 상기 벨트층을 포함하고,상기 벨트층은, 제1 벨트, 제2 벨트, 제3 벨트, 제4 벨트 및 보강 벨트를 포함하고,상기 제1 벨트는, 상기 카카스의 상부에 마련되고,상기 제2 벨트는, 상기 제1 벨트의 상부에 마련되며,상기 보강 벨트는, 상기 제2 벨트와 상기 제3 벨트 사이에 마련되며,상기 제3 벨트는, 상기 보강 벨트의 상부에 마련되며,상기 제4 벨트는, 상기 제3 벨트의 상부에 마련되는, 래디얼 타이어. [청구항12]제11항에 있어서, 상기 스틸 코드는,상기 보강 벨트에 적용되는, 래디얼 타이어.
74 | 소음 저감 타이어 | B60C 19/00(2006.01)¦G10K 11/172(2006.01) | 1020230134626 | 2023.10.10 | 1028966010000 | 2025.12.02 | 1020250051486 | 2025.04.17 |  | 2025.12.04 | 등록결정(일반) |  |  | Y(2023.10.10) | 19 | 본 발명의 일 실시 예는 메인그루브에서 발생하는 기주공명에 의한 소음을 저감하며, 유체유로를 형성하여 몰드 주조 과정에서 표면층이 거칠어지는 것을 방지하는 소음 저감 타이어를 제공한다. 본 발명의 실시 예에 따른 소음 저감 타이어는 트레드에 형성되는 복수의 블록; 상기 블록 사이에 형성되며 타이어의 원주 방향으로 연장 형성된 그루브; 상기 그루브의 바닥면 및 벽면에 돌출되어 상기 그루브를 따라 연장 형성되는 복수의 돌기체들을 포함하는 돌기부; 및 상기 그루브의 벽면을 따라 형성되되, 상기 돌기부를 가로지르면서 상기 돌기부를 분할하여 상기 돌기부에 위치하는 유체가 이동되도록 하는 유체유로;를 포함한다. | [청구항1]트레드에 형성되는 복수의 블록; 상기 블록 사이에 형성되며 타이어의 원주 방향으로 연장 형성된 그루브; 상기 그루브의 바닥면 및 벽면에 돌출되어 상기 그루브를 따라 연장 형성되는 복수의 돌기체들을 포함하는 돌기부;상기 그루브의 벽면을 따라 형성되되, 상기 돌기부를 가로지르면서 상기 돌기부를 분할하여 상기 돌기부에 위치하는 유체가 이동되도록 하는 유체유로; 및상기 그루브의 바닥면과 결합되며, 상기 그루브의 바닥면으로부터 돌출되어 형성되는 마모인디케이터를 포함하며,상기 마모인디케이터는,상기 그루브의 바닥면에 평평한 판 형상의 홈으로 형성되는 지지홈; 및상기 지지홈의 상부에 돌출되어 형성되고, 상기 그루브의 적어도 일부와 결합되는 인식돌출체를 포함하는 소음 저감 타이어 [청구항2]청구항 1에 있어서,상기 유체유로의 폭은 0.03 mm 내지 5mm로 형성되는 것을 특징으로 하는 소음 저감 타이어. [청구항3]청구항 1에 있어서,상기 그루브에 홈의 형상으로 형성되는 에어슬래그를 더 포함하는 것을 특징으로 하는 소음 저감 타이어. [청구항4]청구항 3에 있어서,상기 에어슬래그는, 상기 그루브에 불규칙적으로 형성되는 것을 특징으로 하는 소음 저감 타이어. [청구항5]삭제 [청구항6]삭제 [청구항7]청구항 1에 있어서,상기 돌기부는,상기 그루브의 바닥면 및 벽면에 돌출 형성되는 복수의 제1돌기체; 및상기 그루브의 바닥면 및 벽면에 돌출 형성되는 복수의 제2돌기체를 포함하는 것을 특징으로 하는 소음 저감 타이어. [청구항8]청구항 7에 있어서,상기 제2돌기체의 바닥면으로부터의 높이는 상기 제1돌기체의 바닥면으로부터의 높이의 0% 내지 90%로 형성되는 것을 특징으로 하는 소음 저감 타이어. [청구항9]청구항 7에 있어서,하나 이상의 상기 제1돌기체와 하나 이상의 상기 제2돌기체를 포함하여 하나의 피치(pitch)를 형성하도록 마련되며,복수의 상기 피치가 반복 형성되도록 마련된 것을 특징으로 하는 소음 저감 타이어. [청구항10]청구항 9에 있어서,상기 피치는,하나 이상의 상기 제1돌기체로 이루어진 제1 군과 하나 이상의 제2돌기체로 이루어진 제2 군이 교차 형성된 것을 특징으로 하는 소음 저감 타이어. [청구항11]청구항 1에 있어서,상기 복수의 돌기체는 평행을 이루도록 마련된 것을 특징으로 하는 소음 저감 타이어. [청구항12]청구항 1에 있어서,상기 복수의 돌기체는,타이어의 원주 방향과 평행을 이루도록 연장되었을 때를 0도로 하였을 때, 0도 이상 360도 이하의 각도를 갖도록 연장 형성된 것을 특징으로 하는 소음 저감 타이어. [청구항13]청구항 1에 있어서,상기 복수의 돌기부가 타이어의 원주 방향과 평행을 이루지 않는 방향으로 연장되었을 때, 상기 복수의 돌기부의 양단부는 상기 그루브의 벽면의 상단부로 갈수록 높이가 감소하여 상기 그루브의 최상단에서 높이가 0~2mm에 수렴하도록 마련된 것을 특징으로 하는 소음 저감 타이어. [청구항14]청구항 13에 있어서,상기 복수의 돌기부의 양단부는,상기 그루브의 상단부부터 상기 그루브의 전체 깊이의 10% 내지 50% 지점까지인 것을 특징으로 하는 소음 저감 타이어. [청구항15]청구항 7에 있어서,상기 제1돌기체의 높이는 0.1mm 내지 2mm이고, 상기 제1돌기체의 넓이는 0.1mm2 내지 2mm2이며,상기 제2돌기체의 높이는 0.09mm 내지 1.8mm이고,상기 제2돌기체의 넓이는 0.09 mm2 내지 1.8 mm2인 것을 특징으로 하는 소음 저감 타이어. [청구항16]청구항 15에 있어서,상기 제1돌기체와 상기 제2돌기체 사이의 간격은 0.05mm 내지 4mm인 것을 특징으로 하는 소음 저감 타이어. [청구항17]청구항 1에 있어서,상기 복수의 돌기체는 상호 일정한 간격만큼 이격되도록 마련되되, 상기 그루브의 전체 영역에 걸쳐서 형성되도록 마련된 것을 특징으로 하는 소음 저감 타이어. [청구항18]청구항 1에 있어서,상기 돌기체의 단면 형상은 원형 또는 다각형인 것을 특징으로 하는 소음 저감 타이어. [청구항19]청구항 1에 있어서,상기 돌기체는 상기 그루브의 길이 방향을 따라 높이가 일정하도록 마련된 것을 특징으로 하는 소음 저감 타이어. [청구항20]청구항 1에 있어서,상기 돌기체는 상기 그루브의 길이 방향을 따라 높이가 변화되도록 마련된 것을 특징으로 하는 소음 저감 타이어. [청구항21]청구항 1에 있어서,상기 돌기체는 상기 그루브의 길이 방향을 따라 연장되되 직선형 또는 곡선형으로 연장된 것을 특징으로 하는 소음 저감 타이어.
75 | 거칠기가 서로 다른 다수의 표면을 갖는 볼타이어 및 이의 제어 시스템 | B60B 19/14(2006.01)¦B62K 11/00(2006.01)¦B60C 23/00(2021.01)¦B60C 23/04(2006.01)¦B60C 11/00(2006.01) | 1020200159441 | 2020.11.25 | 1024844680000 | 2022.12.29 | 1020220072902 | 2022.06.03 |  | 2023.01.05 | 등록결정(일반) |  |  | Y(2020.11.25) | 9 | 본 발명은 거칠기가 서로 다른 다수의 표면을 갖는 볼타이어 및 이의 제어 시스템에 관한 것으로, 보다 상세하게는 노면의 상태에 즉각적으로 대응이 가능한 거칠기가 서로 다른 다수의 표면을 갖는 볼타이어 및 이의 제어 시스템에 관한 것이다. 상기와 같은 목적을 달성하기 위한 본 발명의 구성은 볼타이어의 몸체를 이루는 구 형태의 본체부; 및 상기 본체부의 표면 둘레를 감싸도록 형성된 접지부를 포함하며, 상기 접지부는 복수개로 마련되며 서로 다른 거칠기를 갖도록 마련된 것을 특징으로 하는 거칠기가 서로 다른 다수의 표면을 갖는 볼타이어를 제공한다. | [청구항1]볼타이어의 몸체를 이루는 구 형태의 본체부; 및상기 본체부의 표면 둘레를 감싸도록 형성된 복수개의 접지부를 포함하며,상기 접지부는 복수개로 마련되며 서로 다른 거칠기를 갖도록 마련되며 마련되며, 마른 노면에 적합한 거칠기를 구비하는 제1접지부, 빗길 도로에 적합한 거칠기를 구비하는 제2접지부 및 빙판길에 적합한 거칠기를 구비하는 제3접지부;를 포함하고,상기 접지부는, 자동차 주행시 상기 본체부가 노면에 접하는 라인인 원주라인을 따라 연장 형성되며, 상기 제1접지부, 상기 제2접지부 ,상기 제3접지부 각각은 복수 개의 원주라인에서 서로 다른 원주라인 각각을 따라 형성되는 것을 특징으로 하는 거칠기가 서로 다른 다수의 표면을 갖는 볼타이어. [청구항2]제 1 항에 있어서,상기 접지부는,상기 본체부와 노면이 접하는 면적과 대응되는 폭을 갖도록 형성된 것을 특징으로 하는 거칠기가 서로 다른 다수의 표면을 갖는 볼타이어. [청구항3]삭제 [청구항4]제 1항에 있어서,복수의 상기 접지부는,복수의 상기 접지부 각각은 복수 개의 원주라인에서 서로 다른 원주라인 각각을 따라 형성될 수 있으며, 복수 개의 원주라인 각각은 본체부 상 2개의 교차점을 통과하고, 상기 2개의 교차점을 잇는 축인 기준축을 중심으로 하여 기준인 하나의 원주라인으로부터 하나의 원주라인이 소정의 회전각으로 회전된 위치에 다른 원주라인이 형성되는 것을 특징으로 하는 거칠기가 서로 다른 다수의 표면을 갖는 볼타이어. [청구항5]제 1 항에 있어서,복수의 상기 접지부 중 어느 하나에는 길이 10cm당 5개 이상의 스파이크가 식입된 것을 특징으로 하는 거칠기가 서로 다른 다수의 표면을 갖는 볼타이어. [청구항6]제 1 항에 따른 거칠기가 서로 다른 다수의 표면을 갖는 볼타이어의 제어 시스템에 있어서,상기 본체부 또는 하우징에 마련되며 노면의 상태 정보를 취득하는 센서부;상기 센서부로부터 취득한 상기 노면의 상태 정보를 수신 및 송신하는 무선송수신부;상기 무선송수신부로부터 제공받은 상기 노면의 상태 정보를 통해 노면의 상태를 분석하는 처리부; 및상기 처리부에 의해 분석된 상기 노면의 상태에 대응하는 접지부가 노면과 접하도록 상기 본체부를 회전시키도록 마련된 제어부를 포함하는 것을 특징으로 하는 거칠기가 서로 다른 다수의 표면을 갖는 볼타이어의 제어 시스템. [청구항7]제 6 항에 있어서,상기 노면의 상태에 대해 차량 간 정보를 공유하도록 마련된 정보공유부; 및상기 노면의 상태에 대해 운전자에게 알리는 어플리케이션부를 포함하는 것을 특징으로 하는 거칠기가 서로 다른 다수의 표면을 갖는 볼타이어의 제어 시스템. [청구항8]제 7 항에 따른 거칠기가 서로 다른 다수의 표면을 갖는 볼타이어의 제어 시스템의 제어방법에 있어서,a) 상기 센서부가 노면의 상태 정보를 취득하는 단계;b) 상기 무선송수신부가 취득한 상기 노면의 상태 정보를 상기 처리부에 제공하는 단계; c) 상기 처리부가 상기 노면의 상태 정보를 통해 노면의 상태를 분석하는 단계; 및d) 상기 제어부가 분석된 상기 노면의 상태에 대응하는 접지부가 노면과 접하도록 상기 본체부를 회전시키는 단계를 포함하는 것을 특징으로 하는 거칠기가 서로 다른 다수의 표면을 갖는 볼타이어의 제어 시스템의 제어방법. [청구항9]제 8 항에 있어서,상기 c) 단계 이후에는,상기 정보공유부가 상기 노면의 상태에 대해 차량 간 정보를 공유하는 단계를 더 포함하는 것을 특징으로 하는 거칠기가 서로 다른 다수의 표면을 갖는 볼타이어의 제어 시스템의 제어방법. [청구항10]제 8 항에 있어서,상기 c) 단계 이후에는,상기 어플리케이션부가 상기 노면의 상태에 대해 운전자에게 알리는 단계를 더 포함하는 것을 특징으로 하는 거칠기가 서로 다른 다수의 표면을 갖는 볼타이어의 제어 시스템의 제어방법.
76 | 액상 고무 컴파운드의 제조방법 및 3D 프린터를 이용한 타이어의 제조방법 | C08J 3/09(2006.01)¦B29D 30/08(2006.01)¦B60C 1/00(2006.01)¦B33Y 30/00(2015.01)¦B33Y 70/00(2020.01)¦B33Y 80/00(2015.01) | 1020200173822 | 2020.12.11 | 1024773110000 | 2022.12.08 | 1020220083505 | 2022.06.20 |  | 2022.12.12 | 등록결정(일반) |  |  | Y(2020.12.11) | 11 | 3D 프린터에 적용 가능한 액상 고무 컴파운드의 제조방법 및 3D 프린터를 이용한 타이어의 제조방법이 제공된다. 본 발명에 따른 액상 고무 컴파운드의 제조방법은, 고무 컴파운드를 분말화하는 파쇄 단계, 분말화 된 상기 고무 컴파운드를 제1 용매에 용해시키는 용해 단계 및 상기 용해 단계의 결과물을 건조하는 건조 단계를 포함한다. | [청구항1]고무 컴파운드를 냉각제를 이용하여 냉각시키는 단계;상기 고무 컴파운드를 분말화하는 파쇄 단계; 분말화 된 상기 고무 컴파운드를 제1 용매에 용해시키는 용해 단계; 및상기 용해 단계의 결과물을 건조하는 건조 단계를 포함하는 액상 고무 컴파운드의 제조방법. [청구항2]제1항에 있어서,분말화 된 상기 고무 컴파운드와 상기 제1 용매의 중량비는 5:95 내지 30:70 인 액상 고무 컴파운드의 제조방법. [청구항3]제1항에 있어서,상기 제1 용매는, 사이클로헥세인(Cyclohexane), 톨루엔(Toluene), 1,4-다이옥세인(1,4-Dioxane), 다이부틸아민(Dibutylamine), 테레빈유(Turpentine), 자일렌(Xylene)으로 이루어진 군에서 선택된 하나 이상을 포함하는 액상 고무 컴파운드의 제조방법. [청구항4]제1항에 있어서,상기 건조 단계는, 0 내지 70℃에서 수행되는 액상 고무 컴파운드의 제조방법. [청구항5]제1항에 있어서,상기 액상 고무 컴파운드와 상기 제1 용매의 중량비는 30:70 내지 50:50 인 액상 고무 컴파운드의 제조방법. [청구항6]삭제 [청구항7]제1항에 있어서,상기 냉각제는 액화 질소, 액화 헬륨, 액화 산소, 액화 수소, 액화 네온으로 이루어진 군에서 선택된 하나 이상인 액상 고무 컴파운드의 제조방법. [청구항8]제1항에 있어서,상기 고무 컴파운드는,원료고무 100 중량부 및보강성 충진제 0 내지 120 중량부를 포함하는 액상 고무 컴파운드의 제조방법. [청구항9]제1항 내지 제5항, 제7항 및 제8항 중 어느 한 항에 따른 액상 고무 컴파운드의 제조방법으로 제조된 제1 액상 고무 컴파운드를 제1 디스펜서에 주입하는 제1 주입 단계; 및상기 제1 디스펜서와 연결된 제1 노즐로 상기 제1 액상 고무 컴파운드를 토출하는 제1 방출 단계를 포함하는,3D 프린터를 이용한 타이어의 제조방법. [청구항10]제9항에 있어서,상기 제1 노즐의 직경은 0.2 내지 1밀리미터(mm)인, 3D 프린터를 이용한 타이어의 제조방법. [청구항11]제9항에 있어서,제2 액상 고무 컴파운드를 상기 제1 디스펜서와 대응되는 제2 디스펜서에 주입하는 제2 주입 단계 및상기 제2 디스펜서와 연결된 제2 노즐로 상기 제2 액상 고무 컴파운드를 토출하는 제2 방출 단계를 더 포함하는, 3D 프린터를 이용한 타이어의 제조방법. [청구항12]제11항에 있어서,상기 제2 액상 고무 컴파운드는 상기 제1 액상 고무 컴파운드와 다른, 3D 프린터를 이용한 타이어의 제조방법.
77 | 스마트 타이어를 이용한 차량 제어 시스템 및 이의 제어 방법 | B60W 40/12(2006.01)¦B60W 40/06(2006.01)¦B60W 10/18(2006.01)¦B60W 50/14(2020.01) | 1020210079350 | 2021.06.18 | 1024844670000 | 2022.12.29 | 1020220169508 | 2022.12.28 |  | 2023.01.05 | 등록결정(일반) |  |  | Y(2021.06.18) | 9 | 본 발명은 스마트 타이어를 이용한 차량 제어 시스템 및 이의 제어 방법에 관한 것으로, 보다 상세하게는 타이어 상태 및 노면 상태에 대응하여 실시간으로 차량을 제어하기 위한 스마트 타이어를 이용한 차량 제어 시스템 및 이의 제어 방법에 관한 것이다. 상기와 같은 목적을 달성하기 위한 본 발명의 구성은 타이어 정보 및 노면 정보를 수집하도록 마련된 스마트 타이어; 상기 스마트 타이어로부터 제공받은 상기 타이어 정보 및 상기 노면 정보를 이용하여 제어 조건을 설정하도록 마련된 제어로직부; 상기 타이어 정보, 상기 노면 정보 및 상기 제어 조건을 운전자에게 제공하도록 마련된 표시부; 및 상기 제어로직부에 의해 설정된 상기 제어 조건에 따라 차량의 구동장치 및 제동장치를 제어하도록 마련된 제어부를 포함하는 것을 특징으로 하는 스마트 타이어를 이용한 차량 제어 시스템을 제공한다. | [청구항1]타이어 정보를 수집하도록 마련된 스마트 타이어;노면 상태 및 노면의 마찰력을 포함한 노면 정보를 측정하도록 마련된 카메라부;상기 스마트 타이어로부터 제공받은 상기 타이어 정보 및 상기 노면 정보를 이용하여 제어 조건을 설정하도록 마련되고, 상기 스마트 타이어에 의해 기설정된 시간 간격 이내 동안 측정한 복수의 상기 타이어 정보 및 상기 노면 정보를 비교하여 오차율을 산출하는 검증모듈; 및 상기 오차율이 기설정된 정상범위 이내인 타이어 정보 및 노면 정보를 이용하여 상기 제어 조건을 설정하도록 마련된 산출모듈을 포함하는 제어로직부;상기 제어로직부에 의해 설정된 상기 제어 조건에 따라 차량의 구동장치 및 제동장치를 제어하도록 마련된 제어부를 포함하고,상기 검증모듈은, 상기 타이어 정보로써 상기 스마트 타이어의 복수의 지점 각각에서 측정된 값인 복수의 샘플의 평균값을 기준으로 하여, 복수의 샘플 각각의 오차율을 산출하며,상기 산출모듈은, 복수의 샘플 중 하나의 샘플의 오차율이 기설정된 정상범위를 벗어나는 경우, 상기 제어 조건 설정 시 상기 하나의 샘플을 배제시키는 것을 특징으로 하는 스마트 타이어를 이용한 차량 제어 시스템. [청구항2]제 1 항에 있어서,상기 스마트 타이어는,타이어 하중, 마모도, 타이어 공기압, 단축 또는 다축 가속도, 분당 회전수를 포함하는 상기 타이어 정보를 측정할 수 있는 센서모듈을 포함하도록 마련된 것을 특징으로 하는 스마트 타이어를 이용한 차량 제어 시스템. [청구항3]삭제 [청구항4]삭제 [청구항5]제 1 항에 있어서,상기 산출모듈은,상기 타이어 정보 및 상기 노면 정보를 이용하여 노면 상태 및 타이어 상태에 따른 제동 거리 및 ABS 압력을 자동 계산하여 상기 제어 조건을 설정하도록 마련된 것을 특징으로 하는 스마트 타이어를 이용한 차량 제어 시스템. [청구항6]제 5 항에 있어서,상기 제어 조건은,최소 차간 거리, 최대 주행 속도를 포함하는 것을 특징으로 하는 스마트 타이어를 이용한 차량 제어 시스템. [청구항7]제 1 항에 있어서,상기 제어로직부는,제공받은 상기 타이어 정보를 저장하도록 마련된 메모리를 포함하며,상기 메모리는 일정 시간 간격으로 상기 타이어 정보를 업데이트 하도록 마련된 것을 특징으로 하는 스마트 타이어를 이용한 차량 제어 시스템. [청구항8]제 1 항에 따른 스마트 타이어를 이용한 차량 제어 시스템의 제어 방법에 있어서,a) 상기 제어로직부가 마모가 발생하지 않은 상태의 상기 스마트 타이어의 상기 타이어 정보를 기준으로 초기의 제어 조건을 설정하는 단계;b) 상기 스마트 타이어 및 상기 카메라부가 상기 제어 조건으로 주행 중인 상기 타이어 정보 및 상기 노면 정보를 수집하는 단계;c) 상기 스마트 타이어 및 상기 카메라부가 수집된 상기 타이어 정보 및 상기 노면 정보를 상기 제어로직부에 제공하는 단계;d) 상기 제어로직부가 상기 타이어 정보 및 상기 노면 정보를 이용하여 상기 제어 조건을 보정하여 재설정하는 단계;e) 상기 제어로직부가 상기 제어 조건을 상기 제어부에 제공하는 단계; 및f) 상기 제어부가 제공된 상기 제어 조건에 따라 차량의 구동장치 및 제동장치를 제어하는 단계를 포함하며,상기 b) 단계 내지 상기 f) 단계가 순차적으로 반복 수행되도록 이루어진 것을 특징으로 하는 스마트 타이어를 이용한 차량 제어 시스템의 제어 방법. [청구항9]제 8 항에 있어서,상기 d) 단계는,d1) 상기 스마트 타이어 및 상기 카메라부에 의해 기설정된 시간 간격 이내 동안 측정한 복수의 상기 타이어 정보 및 상기 노면 정보를 비교하여 오차율을 산출하는 단계;d2) 산출된 상기 오차율이 기설정된 정상범위 이내인 타이어 정보 및 노면 정보를 도출하는 단계; 및d3) 도출된 상기 타이어 정보 및 상기 노면 정보를 이용하여 노면 상태 및 타이어 상태에 따른 제동 거리 및 ABS 압력을 자동 계산하여 상기 제어 조건을 설정하는 단계를 포함하는 것을 특징으로 하는 스마트 타이어를 이용한 차량 제어 시스템의 제어 방법. [청구항10]제 9 항에 있어서,상기 d3) 단계에서, 상기 제어 조건은,최소 차간 거리, 최대 주행 속도를 포함하는 것을 특징으로 하는 스마트 타이어를 이용한 차량 제어 시스템의 제어 방법. [청구항11]제 8 항에 있어서,상기 e) 단계에서,상기 제어로직부는 상기 타이어 정보, 상기 노면 정보 및 상기 제어 조건 중 어느 하나 이상을 표시부에 더 제공하도록 마련된 것을 특징으로 하는 스마트 타이어를 이용한 차량 제어 시스템의 제어 방법.
78 | 배수관을 부설한 커프를 가지는 타이어 | B60C 11/12(2006.01)¦C09D 127/12(2006.01) | 1020210035047 | 2021.03.18 | 1024762060000 | 2022.12.06 | 1020220131408 | 2022.09.28 |  | 2022.12.13 | 등록결정(일반) |  |  | Y(2021.03.18) | 6 | 본 발명은 배수관을 부설한 커프를 가지는 타이어에 관한 것으로서, 보다 상세하게는, 타이어의 블록에 형성된 커프; 상기 커프와 연통되도록 블록의 내부에 형성되며, 블록의 일측면으로부터 타측면을 관통하도록 형성되어 커프로 유입된 물을 블록의 외부로 배출시키는 배수관을 포함하는 구성을 특징으로 하는 타이어에 관한 것이다. | [청구항1]타이어의 블록(3)에 형성된 커프(10);상기 커프(10)와 연통되도록 블록(3)의 내부에 형성되며, 블록(3)의 일측면(5)으로부터 타측면(5')을 관통하도록 형성되어 커프(10)로 유입된 물을 블록(3)의 외부로 배출시키는 배수관(20);을 포함하고,상기 배수관(20)은 소용돌이(swirl) 형상으로 이루어지며,상기 배수관(20)의 소용돌이 형상은, 배수관의 몸체(23)를 기준으로 날개(24)의 경사각이 10 도 내지 60 도로 형성되는 것을 특징으로 하는 타이어. [청구항2]삭제 [청구항3]제 1 항에 있어서, 상기 배수관(20)의 내경(d)은 최소한 커프의 표면측 폭(t)의 1.2 배보다 큰 구성을 특징으로 하는 타이어. [청구항4]제 1 항에 있어서, 상기 배수관(20)의 외경(D)은 최소한 배수관의 내경(d)의 1.1 배보다 큰 구성을 특징으로 하는 타이어. [청구항5]삭제 [청구항6]제 1 항에 있어서, 상기 배수관(20)은 관의 길이방향으로 벤추리관 형상으로 형성되어,관로의 내경의 크기에 따라서 유속이 다르게 이루어지는 것을 특징으로 하는 타이어. [청구항7]제 1 항에 있어서, 상기 배수관(20)의 표면에 불소수지(tefron) 코팅층(30)을 형성하는 것을 특징으로 하는 타이어. [청구항8]제 7 항에 있어서, 상기 배수관(20)은, 용융 상태로 가열된 용사층 재료를 커프(10)의 배수관(20)의 표면에 분사시켜 피막을 형성하여 용사층(40)을 형성한 후, 상기 용사층(40)의 상측으로 불소수지코팅층(30)을 형성하는 구성을 특징으로 하는 타이어.
79 | 타이어 트레드용 고무 조성물, 이의 제조방법 및 이를 이용하여 제조한 타이어 | C08L 21/00(2006.01)¦C08L 91/00(2006.01)¦C08K 3/011(2018.01)¦C08K 5/00(2006.01)¦B60C 1/00(2006.01) | 1020180038542 | 2018.04.03 | 1020580680000 | 2019.12.16 | 1020190115628 | 2019.10.14 |  | 2019.12.20 | 등록결정(일반) |  |  | Y(2018.04.03) | 9 | 본 발명은 제동 성능, 내마모 성능 및 내노화성능이 개선된 타이어 트레드용 고무 조성물 및 이를 이용하여 제조된 타이어에 관한 것으로, 구체적으로 본 발명에 따른 타이어 트레드용 고무 조성물은 원료고무 100 중량부, 보강성 충진제 60 내지 130 중량부, 및 천연오일 10 내지 60 중량부를 포함하고, 상기 개질된 천연오일은 상기 천연오일 전체 중량에 대하여 제1 천연오일 50 내지 90 중량% 및 상기 제1 천연오일 보다 중량평균 분자량이 2 내지 10 배 더 큰 제2 천연오일 10 내지 50 중량%를 포함한다. | [청구항1]원료고무 100 중량부,보강성 충진제 60 내지 130 중량부, 및개질된 천연오일 10 내지 60 중량부를 포함하고,상기 개질된 천연오일은 상기 천연오일 전체 중량에 대하여 제1 천연오일 50 내지 90 중량% 및 상기 제1 천연오일 보다 중량평균 분자량이 2 내지 10 배 더 큰 제2 천연오일 10 내지 50 중량%를 포함하고,상기 제1 천연오일은 중량평균 분자량이 500 g/mol 이상 2,000 g/mol 미만이고, 상기 제2 천연오일은 중량평균 분자량이 2,000 내지 7,000 g/mol인 것인타이어 트레드용 고무 조성물. [청구항2]삭제 [청구항3]제1항에 있어서,상기 개질된 천연오일은 대두유, 해바라기씨유, 면실유, 옥수수유, 카놀라유, 팜유 및 이들의 혼합물로 이루어진 군에서 선택되는 어느 하나인 것인 타이어 트레드용 고무 조성물. [청구항4]제1항에 있어서,상기 타이어 트레드용 고무 조성물은 상기 원료고무 100 중량부에 대하여, 노화방지제 1 내지 10 중량부, 점착제 0.5 내지 10 중량부를 더 포함하는 것인 타이어 트레드용 고무 조성물. [청구항5]천연오일을 개질시키는 단계, 및원료고무 100 중량부, 보강성 충진제 60 내지 130 중량부, 및 상기 개질된 천연오일 10 내지 60 중량부를 배합하는 단계를 포함하고,상기 개질된 천연오일은 상기 천연오일 전체 중량에 대하여 제1 천연오일 50 내지 90 중량% 및 상기 제1 천연오일 보다 중량평균 분자량이 2 내지 10배 더 큰 제2 천연오일 10 내지 50 중량%를 포함하고,상기 제1 천연오일은 중량평균 분자량이 500 g/mol 이상 2,000 g/mol 미만이고, 상기 제2 천연오일은 중량평균 분자량이 2,000 내지 7,000 g/mol인 것인타이어 트레드용 고무 조성물의 제조방법. [청구항6]제5항에 있어서,천연오일을 개질시키는 단계는 개질 되지 않은 천연오일 100 중량부에 대하여 가교제 1 내지 5 중량부를 가하여 개질시킨 것인 타이어 트레드용 고무 조성물의 제조방법. [청구항7]제6항에 있어서,상기 가교제는 원소 유황, 고분자 유황, 분말 황(S), 불용성 황(S), 침강 황(S), 콜로이드(colloid) 황, 테트라메틸티우람 디설파이드(tetramethylthiuram disulfide, TMTD), 테트라에틸티우람 디설파이드(tetraethylthiuram disulfide, TETD), 디티오디모르폴린(dithiodimorpholine), 아민 디설파이드(amine disulfide), 벤조일퍼옥사이드, 디큐밀퍼옥사이드, 디-t-부틸퍼옥사이드, t-부틸큐밀퍼옥사이드, 메틸에틸케톤퍼옥사이드, 쿠멘 하이드로퍼옥사이드, 2,5-디메틸-2,5-디(t-부틸퍼옥시)헥산, 2,5-디메틸-2,5-디(벤조일퍼옥시)헥산, 2,5-디메틸-2,5-디(t-부틸퍼옥시)헥산, 1,3-비스(t-부틸퍼옥시프로필)벤젠, 디-t-부틸퍼옥시-디이소프로필벤젠, t-부틸퍼옥시벤젠, 2,4-디클로로벤조일퍼옥사이드, 1,1-디부틸퍼옥시-3,3,5-트리메틸실록산, 또는 n-부틸-4,4-디-t-부틸퍼옥시발레레이트 및 이들의 조합으로 이루어진 군에서 선택되는 어느 하나인 것인 타이어 트레드용 고무 조성물의 제조방법. [청구항8]제5항에 있어서,상기 개질된 천연오일은 개질 되지 않은 천연오일에 UV 광 경화 개시제를 첨가하고, 파장 200 내지 400 nm의 UV를 1 내지 20 분 동안 조사하는 UV 경화법을 이용하여 개질시킨 것인 타이어 트레드용 고무 조성물의 제조방법. [청구항9]제5항에 있어서,상기 개질된 천연오일은 개질 되지 않은 천연오일에 열 경화 개시제를 첨가하고, 100 내지 200 ℃에서 1 내지 60 분 동안 가열하는 열 경화법을 이용하여 개질시킨 것인 타이어 트레드용 고무 조성물의 제조방법. [청구항10]제1항, 제3항 및 제4항 중 어느 한 항에 따른 타이어 트레드용 고무 조성물을 이용하여 제조된 타이어.
80 | 타이어 고무 조성물 및 이를 포함하는 타이어 | C08L 21/00(2006.01)¦C08L 101/00(2006.01)¦C08L 91/00(2006.01)¦C08K 11/00(2006.01)¦C08K 3/36(2006.01)¦C08K 3/04(2006.01)¦C08J 3/22(2006.01)¦B60C 1/00(2006.01) | 1020210003349 | 2021.01.11 | 1024844130000 | 2022.12.29 | 1020220101392 | 2022.07.19 |  | 2023.01.02 | 등록결정(일반) |  |  | Y(2021.01.11) | 9 | 석유계 보강성 충진제 및 석유계 오일을 대체할 수 있는 친환경 타이어 고무 조성물이 제공된다. 본 발명에 따른 타이어 고무 조성물은 원료고무 100 중량부, 상기 원료고무 100 중량부에 대하여, 제1 보강성 충진제 60 내지 130 중량부 및 난각(Eggshell) 충진제 0.1 내지 120 중량부를 포함한다. | [청구항1]원료고무 100 중량부;상기 원료고무 100 중량부에 대하여,제1 보강성 충진제 60 내지 130 중량부; 및난각(Eggshell) 충진제 0.1 내지 120 중량부를 포함하고, 상기 난각 충진제는 습윤 마스터 배치(Wet master batch)인, 타이어 고무 조성물. [청구항2]삭제 [청구항3]제1항에 있어서,상기 습윤 마스터 배치는,폴리머 라텍스(Latex) 100중량부;상기 폴리머 라텍스 100중량부에 대하여, 제2 보강성 충진제 60 내지 150중량부; 및난각(Eggshell) 60 내지 150 중량부를 포함하는타이어 고무 조성물. [청구항4]제3항에 있어서,상기 난각의 평균 입도는 30㎛(마이크로미터)이하인 타이어 고무 조성물. [청구항5]제3항에 있어서,상기 습윤 마스터 배치는,상기 폴리머 라텍스 100중량부에 대하여, 제1 오일 10 내지 70중량부를 더 포함하는 타이어 고무 조성물. [청구항6]제5항에 있어서,상기 제1 오일은, 석유계 오일, 식물 유지 및 이들의 조합으로 이루어진 군에서 선택되는 어느 하나인 타이어 고무 조성물. [청구항7]제3항에 있어서,상기 제1 및 제2 보강성 충진제는 각각 독립적으로 카본블랙, 실리카 및 이들의 조합으로 이루어진 군에서 선택된 하나인 타이어 고무 조성물. [청구항8]제1항에 있어서,제2 오일 20 내지 80중량부를 더 포함하는 타이어 고무 조성물. [청구항9]제1항에 있어서,상기 원료고무는 합성고무, 천연고무 및 이들의 조합으로 이루어진 군에서 선택된 하나인 타이어 고무 조성물. [청구항10]제1항 및 제3항 내지 제9항 중 어느 한 항에 따른 타이어 고무 조성물을 포함하는 타이어.
81 | 타이어 트레드용 고무 조성물 및 이를 이용하여 제조된 타이어 | C08L 21/00(2006.01)¦C08L 101/00(2006.01)¦B60C 1/00(2006.01) | 1020210013953 | 2021.02.01 | 1024844140000 | 2022.12.29 | 1020220110935 | 2022.08.09 |  | 2023.01.02 | 등록결정(일반) |  |  | Y(2021.02.01) | 3 | 본 발명은 타이어 트레드용 고무 조성물 및 이를 이용하여 제조된 타이어에 관한 것으로서, 더욱 상세하게는 원료고무 100 중량부; 보강성 충진제 80 내지 180 중량부; 및 C9 호모폴리머, C5 유분 호모폴리머, C5-C9 코폴리머, 테르펜 호모폴리머, 테르펜-페놀 코폴리머 및 테르핀-C9 유분 코폴리머로 이루어진 군으로부터 선택되는 어느 하나 이상인 액상 수지 2 내지 60 중량부를 포함하는 타이어 트레드용 고무 조성물 및 이를 이용하여 제조된 타이어에 관한 것이다. | [청구항1]원료고무 100 중량부;보강성 충진제 80 내지 180 중량부; 및C9 호모폴리머, C5 유분 호모폴리머, C5-C9 코폴리머, 테르펜 호모폴리머, 테르펜-페놀 코폴리머 및 테르핀-C9 유분 코폴리머로 이루어진 군으로부터 선택되는 어느 하나 이상인 액상 수지 2 내지 60 중량부를 포함하고,상기 액상 수지는 수평균분자량이 200 내지 800, 중량평균분자량이 300 내지 1,000, 분자량 분포는 1.5 내지 3.0인 것을 특징으로하며,상기 액상 수지의 유리전이온도(Tg)는 -40 내지 10 ℃인 것을 특징으로 하는 타이어 트레드용 고무 조성물. [청구항2]제1항에 있어서,상기 액상 수지는 수소화 공정(Hydrogenation Process)을 거쳐 이중결합이 존재하지 않는 화학구조 또는 수소화 공정을 거치지 않아 이중결합을 포함하는 화학구조를 갖는 것을 특징으로 하는 타이어 트레드용 고무 조성물. [청구항3]삭제 [청구항4]삭제 [청구항5]제1항 및 제2항 중 어느 한 항에 따른 타이어 트레드용 고무 조성물을 이용하여 제조된 타이어.
82 | 방열성능을 향상시킨 중하중용 타이어 | B60C 23/19(2006.01)¦B60C 13/02(2006.01)¦B60C 11/01(2021.01)¦B60C 11/03(2006.01) | 1020100139031 | 2010.12.30 | 1013398200000 | 2013.12.04 | 1020120077166 | 2012.07.10 |  | 2013.12.11 | 등록결정(일반) |  |  | Y(2010.12.30) | 2 | 본 발명은, 타이어의 카카스와 트레드 사이에 복수의 벨트가 적층된 벨트부를 구비하고, 타이어의 굴신운동에 의해 발생한 열을 방열하기 위한 방열수단을 구비하는 중하중용 타이어에 있어서, 상기 방열수단은 타이어의 트레드 측면 아래쪽의 숄더부에 형성된 방열구로 되어 있고, 이 방열구는 타이어 숄더 블록의 형상에 따라 그 깊이가 변화되는 것을 특징으로 하는 방열기능을 향상시킨 중하중용 타이어로 이루어진다. | [청구항1]타이어의 카카스와 트레드 사이에 복수의 벨트가 적층된 벨트부를 구비하고, 타이어의 굴신운동에 의해 발생한 열을 방열하기 위한 방열수단을 구비하는 중하중용 타이어에 있어서, 상기 방열수단은 타이어의 트레드 측면 아래쪽의 숄더부에 형성된 방열구로 되어 있고, 이 방열구는 타이어 숄더 블록의 형상에 따라 그 깊이가 변화되고, 상기 방열구는 상기 숄더부에서 오목하게 파여 있는 사이드 그루브 또는 러그가 형성된 부분에서는 상대적으로 얕게 형성되고, 상기 숄더부가 두꺼운 위치에 있는 그루브 사이에서는 이보다 깊게 형성되되, 깊이가 연속적으로 변화되면서 파형으로 형성되어 있고,상기 사이드 그루브 또는 러그가 형성되지 않아 오목한 형상이 없이 상기 숄더부가 두꺼운 위치에서는 방열구의 폭보다 깊이가 더 큰 것을 특징으로 하는 방열기능을 향상시킨 중하중용 타이어. [청구항2]제1항에 있어서, 상기 방열구는 소정길이를 갖거나 연속되는 홈으로 이루어진 것을 특징으로 하는 방열기능을 향상시킨 중하중용 타이어. [청구항3]삭제 [청구항4]삭제
83 | 구동 스티쳐롤을 이용한 코드 웨이브 제거장치 | G01L 3/10(2006.01)¦G01M 17/02(2019.01) | 1020110143284 | 2011.12.27 | 1013456490000 | 2013.12.20 | 1020130075083 | 2013.07.05 |  | 2013.12.31 | 등록결정(일반) |  |  | Y(2011.12.27) | 4 | 본 발명은 트래드와 밸트 세트를 그린 케이스와 접합하여, 스티칭 작업할 때, 쉐이핑 드럼 회전 시 발생하는 회전 모멘트에 의해 발생하는 트래드부의 코드 웨이브를 제거하기 위하여 스티칭 작업 시, 쉐이핑 드럼 회전에 의하여 발생하는 토크를 실시간으로 계측하고, 실시간으로 계측된 쉐이핑 드럼에서 발생하는 토크 크기를 따라가면서 메모리에 설정된 토크 범위 내에서 토크가 제어되도록 실시간 토크 제어가 가능하도록 프로그램된 PLC에서 구동 스티쳐롤을 가동 제어하여 실시간 제어할 수 있도록 설계 제작된 티비알 성형기 구동 스티쳐롤에 관한 것이다. | [청구항1]스티칭 작업할 때, 쉐이핑 드럼 회전 시 발생하는 회전 모멘트에 의해 발생하는 트래드부의 코드 웨이브를 제거하기 위하여, 쉐이핑 드럼 일측에 설치되어 쉐이핑 드럼에서 발생하는 토크를 측정하기 위한 토크센서; 및토크센서에서 측정된 토크 크기만큼을 상쇄시키기 위하여 쉐이핑 드럼의 회전 방향과 역 방향으로 회전시켜 토크를 발생하는 구동 스티쳐롤로 구성하되, 쉐이핑 드럼 일측에 설치된 토크센서에서 실시간으로 계측되는 토크를 바탕으로 구동 스티쳐롤을 쉐이핑 드럼에서 발생하는 토크를 제거하는 방향으로 구동시켜 쉐이핑 드럼에서 발생하는 토크를 제거한 후의 값이 피엘씨(PLC) 메모리에 설정된 토크 범위 내에서 토크가 제어되도록 구성함을 특징으로 하는 구동 스티쳐롤을 이용한 코드 웨이브 제거장치. [청구항2]청구항 1에 있어서, 상기 구동 스티쳐롤은 감속기와 서보 모터가 일체형으로 구성된 스티칭 암과 체결되어 구성됨을 특징으로 하는 구동 스티쳐롤을 이용한 코드 웨이브 제거장치. [청구항3]삭제 [청구항4]청구항 1에 있어서, 상기 코드 웨이브 제거장치는 필요한 제어신호를 입력하거나 실시간으로 측정되고 제어되는 측정값 및 제어된 토크의 변화를 모니터링하기 위한 터치패널 및 모니터를 더 구비함을 특징으로 하는 구동 스티쳐롤을 이용한 코드 웨이브 제거장치. [청구항5]청구항 1에 있어서, 상기 구동 스티쳐롤을 이용한 코드 웨이브 제거장치는 성형기 피엘씨(PLC)와 구동 스티쳐롤 피엘씨(PLC) 사이의 신호 송수신은 멜섹넷 통신으로 이루고, 구동 스티쳐롤 피엘씨(PLC)와 터치판넬 겸 모니터사이는 이더넷 통신으로 이루어지며, 구동 스티쳐롤 피엘씨(PLC)와 서보모터 드라이브사이의 통신은 SSCNET로 이루어짐을 특징으로 하는 구동 스티쳐롤을 이용한 코드 웨이브 제거장치.
84 | 타이어 트레드 고무 조성물 및 이를 이용하여 제조한 타이어 | C08L 21/00(2006.01)¦C08K 3/36(2006.01)¦C08K 5/54(2006.01)¦C08K 5/56(2006.01)¦B60C 1/00(2006.01) | 1020140083023 | 2014.07.03 | 1016928580000 | 2016.12.29 | 1020160004569 | 2016.01.13 |  | 2017.01.05 | 등록결정(일반) |  |  | Y(2014.07.03) | 5 | 본 발명은 타이어 트레드용 고무 조성물 및 이를 이용하여 제조한 타이어에 관한 것으로, 상기 타이어 트레드용 고무 조성물은 원료고무 100중량부에 대하여, 세틸 트리메틸암모늄 브로마이드 흡착 비표면적이 250 내지 255㎡/g인 실리카 60 내지 80중량부, 실란 커플링제 5 내지 10중량부, 그리고 지방산 에스테르계 화합물로 개질된 금속염의 가공조제 0.5 내지 5중량부를 포함함으로써, 고무 조성물내 실리카의 분산성을 증가시켜 타이어의 내마모 성능, 제동성능 및 회전저항 특성을 개선시킬 수 있다. | [청구항1]스티렌-부타디엔 고무 50 내지 90 중량부 및 부타디엔 고무 10 내지 50 중량부를 포함하는 원료고무 100중량부에 대하여,실리카 60 내지 80중량부,실란 커플링제 5 내지 10중량부, 그리고지방산 에스테르계 화합물로 개질된 금속염의 가공조제 0.5 내지 5중량부를 포함하며,상기 실리카는 세틸 트리메틸암모늄 브로마이드(cetyl trimethyl ammonium bromide) 흡착 비표면적이 250 내지 255㎡/g이고,상기 스티렌-부타디엔 고무는 분자 내 스티렌 함량이 20 내지 45 중량%이고, 비닐 함량이 40 내지 60 중량%이며, 유리전이온도(Tg)가 -30 내지 -20 ℃이고, 원고무질 탄성체 100 중량부당 방향족 오일을 25 내지 50 중량부 포함하는 것인 타이어 트레드용 고무 조성물. [청구항2]삭제 [청구항3]제1항에 있어서, 상기 실란 커플링제는 비스(3-트리에톡시실릴프로필)테트라설파이드, 비스(2-트리에톡시실릴에틸)테트라설파이드, 비스(4-트리에톡시실릴부틸)테트라설파이드, 비스(3-트리메톡시실릴프로필)테트라설파이드, 비스(2-트리메톡시실릴에틸)테트라설파이드, 비스(4-트리메톡시실릴부틸)테트라설파이드, 비스(3-트리에톡시실릴프로필)트리설파이드, 비스(2-트리에톡시실릴에틸)트리설파이드, 비스(4-트리에톡시실릴부틸)트리설파이드, 비스(3-트리메톡시실릴프로필)트리설파이드, 비스(2-트리메톡시실릴에틸)트리설파이드, 비스(4-트리메톡시실릴부틸)트리설파이드, 비스(3-트리에톡시실릴프로필)디설파이드, 비스(2-트리에톡시실릴에틸)디설파이드, 비스(4-트리에톡시실릴부틸)디설파이드, 비스(3-트리메톡시실릴프로필)디설파이드, 비스(2-트리메톡시실릴에틸)디설파이드, 비스(4-트리메톡시실릴부틸)디설파이드, 3-트리메톡시실릴프로필-N,N-디메틸티오카바모일테트라설파이드, 3-트리에톡시실릴프로필-N,N-디메틸티오카바모일테트라설파이드, 2-트리에톡시실릴에틸-N,N-디메틸티오카바모일테트라설파이드, 2-트리메톡시실릴에틸-N,N-디메틸티오카바모일테트라설파이드, 3-트리메톡시실릴프로필벤조티아졸릴테트라설파이드, 3-트리에톡시실릴프로필벤조티아졸테트라설파이드, 3-트리메톡시실릴프로필메타크릴레이트모노설파이드, 3-트리메톡시실릴프로필메타크릴레이트모노설파이드 및 이들의 혼합물로 이루어진 군에서 선택되는 설파이드계 실란 화합물인 타이어 트레드용 고무 조성물. [청구항4]삭제 [청구항5]제1항에 있어서, 상기 금속염은 아연비누인 타이어 트레드용 고무 조성물. [청구항6]제1항에 있어서,상기 타이어 트레드용 고무 조성물은 원료고무 100중량부에 대하여 가류제 0.5 내지 5중량부, 가류촉진제 0.1 내지 10중량부, 가류촉진조제 1 내지 10중량부, 연화제 1 내지 50 중량부, 노화방지제 0.1 내지 10중량부, 점착제 0.5 내지 10 중량부, 및 이들의 혼합물로 이루어진 군에서 선택되는 첨가제를 더 포함하는 것인 타이어 트레드용 고무 조성물. [청구항7]제1항, 제3항, 제5항 및 제6항 중 어느 한 항에 따른 타이어 트레드용 고무 조성물을 이용하여 제조한 타이어.
85 | 소음 감쇠 블럭을 구비하는 공기입 타이어 | B60C 19/00(2006.01)¦B60B 21/12(2006.01) | 1020110136605 | 2011.12.16 | 1013456470000 | 2013.12.20 | 1020130069073 | 2013.06.26 |  | 2013.12.31 | 등록결정(일반) |  |  | Y(2011.12.16) | 3 | 본 발명은, 타이어의 내부에 위치하는 소음 감쇠블럭과 이 소음 감쇠블럭을 설치하는 감쇠블럭용 댐퍼를 구비하고, 상기 감쇠블럭용 댐퍼는 차량 바퀴의 휠에 설치되는 실린더와 이 실린더에 결합되는 피스톤, 한쪽 단부가 상기 실린더의 하부에 고정되고 다른쪽 단부가 피스톤에 고정되는 스프링, 및 상기 피스톤에 설치된 상기 소음 감쇠블럭 고정용 핀을 포함하여 이루어지는 소음 감쇠 블럭을 구비하는 공기입 타이어로 이루어진다. | [청구항1]타이어의 내부에 위치하는 소음 감쇠블럭과 이 소음 감쇠블럭을 설치하는 감쇠블럭용 댐퍼를 구비하고, 상기 감쇠블럭용 댐퍼는 차량 바퀴의 휠에 설치되는 실린더와 이 실린더에 결합되는 피스톤, 한쪽 단부가 상기 실린더의 하부에 고정되고 다른쪽 단부가 피스톤에 고정되는 스프링, 및 상기 피스톤에 설치된 상기 소음 감쇠블럭 고정용 핀을 포함하고,상기 실린더의 하부에 전자석이 설치되어 있고, 상기 피스톤에는 상기 전자석에 대향하는 자석이 설치되어 있는 소음 감쇠 블럭을 구비하는 공기입 타이어. [청구항2]삭제 [청구항3]제1항에 있어서, 상기 바퀴의 휠 표면 또는 실린더의 하부에는 가속도 모듈이 설치되어 타이어의 회전 속도에 감응하여 상기 전자석의 자력을 조절할 수 있도록 구성되어 있는 소음 감쇠 블럭을 구비하는 공기입 타이어. [청구항4]제3항에 있어서, 상기 실린더의 내부는 그리스로 채워져 상기 스프링과 상기 실린더의 작동시 소음을 흡수할 수 있도록 되어 있는 소음 감쇠 블럭을 구비하는 공기입 타이어.
86 | 차량용 공기입 타이어 | B60C 11/13(2006.01)¦B60C 11/12(2006.01)¦B60C 11/11(2006.01) | 1020110144589 | 2011.12.28 | 1013459370000 | 2013.12.20 | 1020130076134 | 2013.07.08 |  | 2013.12.27 | 등록결정(일반) |  |  | Y(2011.12.28) | 1 | 본 발명은 차량용 공기입 타이어에 관한 것으로서, 트레드부에 형성된 블럭 모서리의 모따기면의 개량에 관한 것이다. 본 발명은 트레드부와 사이드월부 및 비드부로 구성되며, 상기 트레드부에 다수의 블럭과 그루브가 형성되고, 상기 블럭의 모서리에 모따기처리가 된 것에 있어서, 상기 블럭 모서리 모따기면의 상단에 종단면이 삼각형인 삼각블럭이 다수 형성되며, 상기 블럭 모서리 모따기면의 하단에 파형의 커프가 다수 형성된 것을 특징으로 하여, 모따기 면의 개선으로써 제동효과, 젖은 노면 주행능력 향상효과, 설면 주행능력 향상 효과를 동시에 얻을 수 있다. | [청구항1]트레드부와 사이드월부 및 비드부로 구성되며, 상기 트레드부에 다수의 블럭과 그루브가 형성되고, 상기 블럭의 모서리에 모따기처리가 된 것에 있어서, 상기 블럭 모서리 모따기면의 상단에 둘레 방향의 종단면이 삼각형인 삼각블럭이 다수 형성되며, 상기 블럭 모서리 모따기면의 하단에 파형의 커프가 다수 형성된 것을 특징으로 하는 차량용 공기입 타이어.
87 | 비공기입 타이어 | B60C 7/08(2006.01) | 1020110114635 | 2011.11.04 | 1013398210000 | 2013.12.04 | 1020130049544 | 2013.05.14 |  | 2013.12.11 | 등록결정(재심사후) |  |  | Y(2011.11.04) | 1 | 본 발명은 압축공기를 이용하지 않은 차량용 비공기입 타이어에 관한 것으로, 더욱 상세하게는 노면의 접지부에서 압축하중의 원활한 분산으로 진동을 저감하고 내구성을 향상시킨 비공기입 타이어에 관한 것이다. 이를 위해 본 발명은 노면(100)과 접지하는 트레드(1)와, 이 트레드(1)의 내측에 배치된 보강환형부재(2) 및, 상기 보강환형부재(2)와 휠(3) 사이에 배치되는 웹 스포크(4)를 구비하여 이루어진 비공기입 타이어에 있어서, 상기 보강환형부재(2)와 휠(3) 사이에 배치되는 웹 스포크(4)는 아치형의 상부 아치부(5a)와 하부 아치부(5b)로 이루어진 이중 아치부로 이루어지되, 상기 상부 아치부(5a)는 휠(3)에 접하면서 보강환형부재(2)에 접한 하부 아치부(5b)와 서로 연결되어 이루어진 구조로 되어 있다. | [청구항1]노면(100)과 접지하는 트레드(1)와, 상기 트레드(1)의 내측에 배치된 보강환형부재(2) 및, 상기 보강환형부재(2)와 휠(3) 사이에 배치되는 웹 스포크(4)를 구비하여 이루어진 비공기입 타이어에 있어서,상기 보강환형부재(2)와 휠(3)사이에 배치되는 웹 스포크(4)는 아치형의 상부 아치부(5a)와 하부 아치부(5b)로 이루어진 이중 아치부로 이루어지되, 상기 상부 아치부(5a)는 휠(3)에 접하면서 보강환형부재(2)에 접한 하부 아치부(5b)와 서로 연결되고, 타이어가 좌측 및 우측으로 진행할 때 압축력을 상하부 아치부(5a,5b)에 분산되어 전달되도록 상기 상하부 아치부(5a,5b)들은 원주상으로 서로 대응 이웃하는 해당 상하부 아치부들과 교체 연결되며, 상기 상하부 아치부(5a,5b)들은 휠(3) 및 보강환형부재(2)와 연결되어 폐쇄된 공간(6)들이 연속 형성된 것을 특징으로 하는 비공기입 타이어. [청구항2]삭제 [청구항3]삭제 [청구항4]삭제 [청구항5]삭제
88 | 중하중용 타이어 | B60C 11/03(2006.01)¦B60C 11/01(2021.01)¦B60C 11/13(2006.01) | 1020240059117 | 2024.05.03 | 1028920410000 | 2025.11.24 | 1020250159858 | 2025.11.11 |  | 2025.11.26 | 등록결정(일반) |  |  | Y(2024.05.03) | 9 | 중하중용 타이어가 개시된다. 본 실시 예에 의한 중하중용 타이어는 노면과 접하는 트레드, 트레드의 축 방향으로 형성되어 트레드의 원주 방향을 따라 기 설정된 간격으로 배치되는 사이프부, 및 트레드의 원주 방향으로 형성되어 트레드의 축 방향을 따라 기 설정된 간격으로 배치되는 그루브부를 포함하고, 사이프부는 트레드의 표면 측에 마련되는 제1횡채널부를 포함하는 제1사이프부와, 트레드의 깊이 방향으로 제1횡채널부보다 하측에 마련되는 제2횡채널부를 포함하는 제2사이프부와, 트레드의 깊이 방향으로 제2횡채널부보다 하측에 마련되는 제3횡채널부를 포함하는 제3사이프부를 포함하고, 그루브부는 제3횡채널부와 연통되는 제1종채널부를 포함하는 제1그루브부와, 제2횡채널부와 연통되는 제2종채널부와 제1종채널부를 포함하는 제2그루브부와, 제1횡채널부와 연통되는 제3종채널부와 제1종채널부를 포함하는 제3그루브부를 포함하여 제공될 수 있다. | [청구항1]노면과 접하는 트레드;상기 트레드의 축 방향으로 형성되어 상기 트레드의 원주 방향을 따라 기 설정된 간격으로 배치되는 사이프부; 및 상기 트레드의 원주 방향으로 형성되어 상기 트레드의 축 방향을 따라 기 설정된 간격으로 배치되는 그루브부;를 포함하고,상기 사이프부는상기 트레드의 표면 측에 마련되는 제1횡채널부를 포함하는 제1사이프부와, 상기 트레드의 깊이 방향으로 상기 제1횡채널부보다 하측에 마련되는 제2횡채널부를 포함하는 제2사이프부와, 상기 트레드의 깊이 방향으로 상기 제2횡채널부보다 하측에 마련되는 제3횡채널부를 포함하는 제3사이프부를 포함하고,상기 그루브부는상기 제3횡채널부와 연통되는 제1종채널부를 포함하는 제1그루브부와, 상기 제2횡채널부와 연통되는 제2종채널부와 상기 제1종채널부를 포함하는 제2그루브부와, 상기 제1횡채널부와 연통되는 제3종채널부와 상기 제1종채널부를 포함하는 제3그루브부를 포함하는 중하중용 타이어. [청구항2]제1항에 있어서,상기 사이프부는상기 트레드의 원주 방향을 따라 상기 제1사이프부와 상기 제2사이프부와 상기 제3사이프부가 순차적으로 반복 배치되고,상기 그루브부는상기 트레드의 원주 방향으로 상기 제1사이프부 측에 상기 제3그루브부가 배치되고, 상기 제2사이프부 측에 상기 제2그루브부가 배치되며, 상기 제3사이프부 측에 상기 제1그루브부가 배치되는 중하중용 타이어. [청구항3]제1항에 있어서,상기 사이프부는상기 트레드의 원주 방향을 따라 상기 제1사이프부와 상기 제3사이프부와 상기 제2사이프부가 순차적으로 반복 배치되고,상기 그루브부는상기 트레드의 원주 방향으로 상기 제1사이프부 측에 상기 제3그루브부가 배치되고, 상기 제2사이프부 측에 상기 제2그루브부가 배치되며, 상기 제3사이프부 측에 상기 제1그루브부가 배치되는 중하중용 타이어. [청구항4]제1항에 있어서,상기 사이프부는상기 그루브부에 의하여 상기 트레드의 축 방향으로 분할되고, 상기 트레드의 축 방향으로 상기 제1사이프부의 양측에 각각 인접하여 상기 제3사이프부가 배치되고, 상기 트레드의 축 방향으로 상기 제2사이프부의 양측에 각각 인접하여 상기 제1사이프부가 배치되고, 상기 트레드의 축 방향으로 상기 제3사이프부의 양측에 각각 인접하여 상기 제2사이프부가 배치되는 중하중용 타이어. [청구항5]제1항에 있어서,상기 제1횡채널부의 하단은상기 트레드의 깊이 방향으로 상기 제2횡채널부의 상단과 동일한 높이로 마련되고,상기 제2횡채널부의 하단은상기 트레드의 깊이 방향으로 상기 제3횡채널부의 상단과 동일한 높이로 마련되는 중하중용 타이어. [청구항6]제1항에 있어서,상기 그루브부는상기 제1그루브부와 상기 제2그루브부와 상기 제3그루브부가 상기 트레드의 원주 방향으로 연속되어 마련되는 중하중용 타이어. [청구항7]제1항에 있어서,상기 제2종채널부는상기 트레드의 깊이 방향으로 상기 제2횡채널부의 높이의 80% 내지 120%의 높이를 갖도록 마련되며,상기 제3종채널부는상기 트레드의 깊이 방향으로 상기 제1횡채널부의 높이의 80% 내지 120%의 높이를 갖도록 마련되는 중하중용 타이어. [청구항8]제1항에 있어서,상기 제2종채널부와 상기 제3종채널부는각각 상기 트레드의 원주 방향으로의 길이가 상기 트레드의 원주 방향으로 인접한 상기 사이프부 간의 간격보다 5% 내지 10%만큼 길거나 짧게 마련되는 중하중용 타이어. [청구항9]제1항에 있어서,상기 제2종채널부와 상기 제3종채널부는각각 상기 트레드의 원주 방향에 양측 단부가 인접한 상기 사이프부보다 상기 트레드의 원주 방향으로 5mm 이상 길게 마련되는 중하중용 타이어.
89 | 블록형 보강 구성을 구비하는 비공기입 타이어 | B60C 9/00(2021.01) | 1020190043537 | 2019.04.15 | 1021878040000 | 2020.12.01 | 1020200121405 | 2020.10.26 |  | 2020.12.09 | 등록결정(일반) |  |  | Y(2019.04.15) | 8 | 본 발명의 일 실시 예는 비공기입 타이어에 보강재를 삽입함으로써, 비공기입 타이어의 강성을 향상시키고, 비공기입 타이어의 강성을 조절할 수 있는 기술을 제공한다. 본 발명의 실시 예에 따른 블록형 보강 구성을 구비하는 비공기입 타이어는, 타이어의 외측 부위를 형성하고 노면과 접촉하는 트레드부; 차축과 연결되는 휠부; 상기 트레드부와 상기 휠부 사이에 형성되는 스포크부; 및 상기 트레드부의 원주 방향을 따라 상기 트레드부의 내부에 형성되는 블록체 및, 상기 블록체의 형상을 따라 상기 블록체의 내부에 형성되는 복수 개의 보강재를 포함하는 블록형보강유닛;을 포함한다. | [청구항1]타이어의 외측 부위를 형성하고 노면과 접촉하는 트레드부;차축과 연결되는 휠부;상기 트레드부와 상기 휠부 사이에 형성되는 스포크부; 및상기 트레드부의 원주 방향을 따라 상기 트레드부의 내부에 형성되는 블록체 및, 상기 블록체의 형상을 따라 상기 블록체의 내부에 형성되는 복수 개의 보강재를 포함하는 블록형보강유닛;을 포함하고,상기 복수 개의 보강재는 둘 이상의 다른 소재로 형성되어 하나의 블록체 내부에 형성되며,상기 보강재의 수와 위치를 조절하여 상기 트레드부의 강성을 조절하는 것을 특징으로 하는 블록형 보강 구성을 구비하는 비공기입 타이어. [청구항2]청구항 1에 있어서, 상기 보강재는 와이어(wire) 형상으로 형성되는 것을 특징으로 하는 블록형 보강 구성을 구비하는 비공기입 타이어. [청구항3]청구항 1에 있어서, 상기 보강재는 철(steel), 유리섬유(glass fiber) 또는 탄소섬유(carbon fiber) 중 선택되는 둘 이상의 소재로 형성되는 것을 특징으로 하는 블록형 보강 구성을 구비하는 비공기입 타이어. [청구항4]청구항 1에 있어서,상기 블록체는 고무, 우레탄, 합성수지 또는 실리콘 중 선택되는 하나 이상의 소재로 형성되는 것을 특징으로 하는 블록형 보강 구성을 구비하는 비공기입 타이어. [청구항5]청구항 1에 있어서,상기 블록체의 단면은 원형, 사각형, 육각형 또는 요철 형상으로 형성되는 것을 특징으로 하는 블록형 보강 구성을 구비하는 비공기입 타이어. [청구항6]청구항 1에 있어서,상기 블록체의 내부에서, 복수 개의 상기 보강재에 의해 보강재 레이어가 형성되고, 하나의 보강재 레이어와 다른 보강재 레이어는 서로 동일 또는 상이한 형태인는 것을 특징으로 하는 블록형 보강 구성을 구비하는 비공기입 타이어. [청구항7]청구항 1에 있어서,하나의 블록형보강유닛의 강성과 다른 블록형보강유닛의 강성이 서로 상이한 것을 특징으로 하는 블록형 보강 구성을 구비하는 비공기입 타이어. [청구항8]청구항 1에 있어서,하나의 블록형보강유닛의 배열 위치와 다른 블록형보강유닛의 배열 위치가 서로 상이한 것을 특징으로 하는 블록형 보강 구성을 구비하는 비공기입 타이어.
90 | 비등분할 커프를 구비한 타이어 | B60C 11/12(2006.01) | 1020220045030 | 2022.04.12 | 1028340410000 | 2025.07.10 | 1020230146268 | 2023.10.19 |  | 2025.07.14 | 등록결정(일반) |  |  | Y(2022.04.12) | 5 | 본 발명의 일 실시 예는 비등분할 커프를 구비한 타이어를 제공한다. 본 발명의 실시 예에 따른 비등분할 커프를 구비한 타이어는 타이어의 트레드 블록을 형성하는 패턴 블록; 및 패턴 블록을 비등분하는 위치에 배치되는 커프를 포함한다. | [청구항1]타이어의 트레드 블록을 형성하는 패턴 블록; 및상기 패턴 블록을 비등분하는 위치에 배치되는 1개의 커프를 포함하고,상기 1개의 커프는 상기 패턴 블록의 상부가 제1 부분 및 제2 부분으로 비등분되도록 상기 커프의 중심으로부터 상기 패턴 블록 중 상기 타이어의 진행방향과 수직한 방향의 양측단까지 형성되며,상기 커프는 상기 패턴 블록의 중앙에서 양측 어느 한 방향으로 상기 패턴 블록 길이의 5%~20%에 해당되는 거리에 위치하고,상기 커프의 두께(t)는 0.4mm~1.0mm이고 상기 커프의 깊이(d)는 2.5mm~10mm인 것을 특징으로 하는 비등분할 커프를 구비한 타이어. [청구항2]삭제 [청구항3]청구항 1에 있어서,상기 커프는 상기 패턴 블록을 3:7~4.5:5.5또는 5.5:4.5~7:3으로 비등분하는 위치에 배치되는 것을 특징으로 하는 비등분할 커프를 구비한 타이어. [청구항4]청구항 1에 있어서,상기 커프는 트레드 블록의 횡 방향을 따라 직선형, 곡선형, 파형, 및 계단형 중 어느 하나로 마련되는 것을 특징으로 하는 비등분할 커프를 구비한 타이어. [청구항5]청구항 1에 있어서,상기 커프는 트레드 블록의 깊이 방향을 따라 직선형, 지그재그형, 및 하단부 그루브 중 하나 이상의 형상을 포함하는 것을 특징으로 하는 비등분할 커프를 구비한 타이어. [청구항6]청구항 4 또는 청구항 5에 있어서,상기 커프는 내벽부에 돌출 면부를 구비하는 것을 특징으로 하는 비등분할 커프를 구비한 타이어.
91 | 전자석을 포함하는 타이어 시험용 돌기 장치 | G01M 17/02(2019.01)¦G01M 7/08(2006.01)¦B60C 25/00(2021.01)¦G01N 3/317(2006.01) | 1020230083597 | 2023.06.28 | 1028852200000 | 2025.11.07 | 1020250001269 | 2025.01.06 |  | 2025.11.12 | 등록결정(일반) |  |  | Y(2023.06.28) | 6 | 본 발명은 전자석을 포함하는 타이어 시험용 돌기 장치에 관한 것이다. 보다 자세하게는, 본 발명은 전력이 공급됨에 따라 자기장을 갖는 전자석을 이용하여 시험 장치의 검사면(타이어의 주행면)에 용이하게 부착할 수 있는 전자석을 포함하는 타이어 시험용 돌기 장치에 관한 것이다. 본 발명에 따른 전자석을 포함하는 타이어 시험용 돌기 장치는 돌기부(Cleat Part) 및 상기 돌기부의 하부에 배치되며 공급되는 전력에 의해 자기장을 갖는 부분을 포함하는 전자석부(Electromagnetic Part)를 포함할 수 있다. | [청구항1]돌기부(Cleat Part); 및상기 돌기부의 하부에 배치되며 공급되는 전력에 의해 자기장을 갖는 부분을 포함하는 전자석부(Electromagnetic Part);를 포함하고,상기 전자석부는, 내부에 수용공간을 포함하는 하우징부(Housing Part); 상기 하우징부(Housing Part) 내부에 배치되는 코어부(Core Part); 및 상기 코어부의 둘레를 감는 코일부(Coil Part);를 포함하는 전자석을 포함하는 타이어 시험용 돌기 장치. [청구항2]제 1 항에 있어서,상기 전자석부의 수평방향(Horizontal Direction)으로의 단면의 면적은 상기 돌기부의 상기 수평방향으로의 단면의 면적보다 더 크거나 같은 것을 특징으로 하는 전자석을 포함하는 타이어 시험용 돌기 장치. [청구항3]삭제 [청구항4]제 1 항에 있어서,상기 전자석부는상기 코일부에 전력을 공급하며, 상기 수용공간에 배치되는 배터리부를 더 포함하는 것을 특징으로 하는 전자석을 포함하는 타이어 시험용 돌기 장치. [청구항5]제 2 항에 있어서,상기 하우징부의 상부의 적어도 일부는 개방(Open)되고,상기 돌기부는 상기 하우징부의 개방된 부분을 덮도록 상기 하우징부의 상부에 연결되는 것을 특징으로 하는 전자석을 포함하는 타이어 시험용 돌기 장치. [청구항6]제 5 항에 있어서,상기 하우징부의 상기 수평방향 중 제 1 방향(First Direction)으로의 폭은 상기 수평방향 중 상기 제 1 방향과 교차하는 제 2 방향(Second Direction)으로의 폭보다 더 크고,상기 돌기부는 상기 하우징부에 상기 제 1 방향으로 슬라이딩(Sliding) 방식으로 삽입되는 것을 특징으로 하는 전자석을 포함하는 타이어 시험용 돌기 장치. [청구항7]제 6 항에 있어서,상기 하우징부는,최대 높이가 서로 다른 제 1 부분(First Part) 및 제 2 부분(Second Part)을 포함하고,상기 제 1 부분과 상기 제 2 부분은 상기 제 2 방향으로 서로 연결되는 것을 특징으로 하는 전자석을 포함하는 타이어 시험용 돌기 장치. [청구항8]삭제
92 | 타이어 생산관리 시스템 및 타이어 생산관리 방법 | G06Q 10/08(2024.01)¦G06Q 50/04(2012.01)¦G06V 10/10(2023.01)¦G06V 10/70(2022.01)¦G06T 7/00(2017.01)¦G06T 7/62(2017.01)¦G06N 20/00(2019.01) | 1020230134627 | 2023.10.10 | 1028842710000 | 2025.11.06 | 1020250051487 | 2025.04.17 |  | 2025.11.10 | 등록결정(일반) |  |  | Y(2023.10.10) | 2 | 본 발명은 타이어 생산관리 시스템 및 타이어 생산관리 방법에 관한 것으로서, 더욱 상세하게는, AI를 이용하여 타이어 반제품의 재고를 오차 없이 관리할 수 있는 타이어 생산관리 시스템 및 타이어 생산관리 방법에 관한 것이다. 상술한 목적을 달성하기 위한 본 발명의 일 실시예는, 타이어 생산관리 시스템에 있어서, 타이어 반제품이 감겨있는 대차를 이미지 센싱(image sensing)하기 위한 카메라모듈(100)과; 상기 카메라(100)로부터의 이미지를 인식하고 처리하여 상기 반제품의 길이를 산출하기 위한 AI모듈(200)과; 상기 산출된 반제품의 길이에 따라 상기 대차의 권취량의 재고량을 산정하는 생산관리모듈(300); 을 포함하는 타이어 생산관리 시스템과 이를 이용한 타이어 생산관리 방법을 제공한다. | [청구항1]타이어 생산관리 시스템에 있어서, 타이어 반제품이 감겨있는 대차를 이미지 센싱(image sensing)하기 위한 카메라모듈(100)과;상기 카메라모듈(100)로부터의 이미지를 인식하고 처리하여 상기 반제품의 길이를 산출하기 위한 AI모듈(200)과;상기 산출된 반제품의 길이에 따라 상기 대차의 권취량의 재고량을 산정하는 생산관리모듈(300);을 포함하고,상기 AI모듈(200)은 하기의 수학식을 이용하여 대차에 감긴 반제품의 길이를 산출하며,상기 수학식에서, H는 잔량 대차의 반지름이고, h는 반제품 대차의 외경이며, t는 반제품의 두께이고,상기 반제품의 두께(t)는 상기 AI모듈(200)의 머신러닝 모듈(210)을 통해 예측값과 실제값의 차이를 학습하여 도출되는 것을 특징으로 하는 타이어 생산관리 시스템. [청구항2]삭제 [청구항3]삭제 [청구항4]타이어 생산관리 방법에 있어서, 카메라모듈(100)에 의하여 타이어 반제품이 감겨 있는 대차를 이미지 센싱(image sensing)하는 단계(S100);AI모듈(200)에 의해 상기 카메라모듈(100)로부터의 이미지가 인식되고 처리되어 상기 반제품의 길이정보가 산출되는 단계(S200);상기 산출된 반제품의 길이정보 따라 생산관리모듈(300)이 상기 대차의 권취량의 재고량을 산정하는 단계(S300);를 포함하고,상기 AI모듈(200)에 의해 상기 카메라모듈(100)로부터의 이미지가 인식되고 처리되어 상기 반제품의 길이정보가 산출되는 단계(S200)에서,상기 AI모듈(200)은 하기의 수학식을 이용하여 대차에 감긴 반제품의 길이를 산출하며,상기 수학식에서, H는 잔량 대차의 반지름이고, h는 반제품 대차의 외경이며, t는 반제품의 두께이고,상기 AI모듈(200)은 머신러닝모듈(210)을 포함하며, 상기 머신러닝모듈(210)은 통해 예측값과 실제값의 차이를 학습하여 상기 반제품의 두께(t)를 도출하는 것을 특징으로 하는 타이어 생산관리 방법. [청구항5]삭제 [청구항6]삭제
93 | 노면 별 가변 접지 프로파일 다중 패턴 저소음 타이어 | B60C 19/00(2006.01)¦B60C 11/03(2006.01)¦B60C 11/01(2021.01) | 1020230023629 | 2023.02.22 | 1028852160000 | 2025.11.07 | 1020240130430 | 2024.08.29 |  | 2025.11.11 | 등록결정(재심사후) |  |  | Y(2023.02.22) | 7 | 본 발명은 노면 별 가변 접지 프로파일 다중 패턴 저소음 타이어에 관한 것으로, 보다 상세하게는 노면 별로 접지 면적이 변화하여 접지 성능을 향상시키고 소음을 저감하기 위한 노면 별 가변 접지 프로파일 다중 패턴 저소음 타이어에 관한 것이다. 상술한 목적을 달성하기 위한 본 발명의 일 실시예는, 트레드 폭의 중앙에 형성되며, 타이어의 원주 방향으로 연장된 오목부; 상기 오목부의 양측에 형성되며, 타이어의 원주 방향으로 연장되는 트레드부; 및 상기 트레드부의 양측에 형성되며, 타이어의 원주 방향으로 연장되는 숄더부를 포함하며, 상기 오목부는, 중앙 부위가 지면에 접지되지 않도록 오목한 프로파일 형상을 갖도록 마련된 것을 특징으로 하는 노면 별 가변 접지 프로파일 다중 패턴 저소음 타이어를 제공한다. | [청구항1]트레드 폭의 중앙에 형성되며, 타이어의 원주 방향으로 연장된 오목부;상기 오목부의 양측에 형성되며, 타이어의 원주 방향으로 연장되는 트레드부; 및상기 트레드부의 양측에 형성되며, 타이어의 원주 방향으로 연장되는 숄더부를 포함하며,상기 오목부는, 중앙 부위가 지면에 접지되지 않도록 오목한 프로파일 형상을 갖도록 마련되고,상기 트레드부는, 상기 오목부의 일측에 형성되는 제1 트레드; 및 상기 오목부의 타측에 형성되는 제2 트레드를 포함하며,상기 제1 트레드와 상기 제2 트레드는 리브(lib)를 구비하고, 상기 오목부와 상기 숄더부는 복수의 블록을 구비하며,상기 리브에서의 트레드사이프 간 간격은, 상기 오목부의 블록에서의 오목사이프 간 간격 및 상기 숄더부의 블록에서의 숄더사이프 간 간격보다 더 크고,상기 오목부의 중앙에 메인그루브가 형성되고, 상기 메인그루브의 양측에 형성된 상기 오목부의 블록들 각각에는 상기 오목사이프가 형성되며,타이어의 직경 방향에 수직한 단면에 있어서, 상기 오목부의 하부에 위치하는 보강벨트의 일 부위와 카카스벨트의 일 부위는 상기 타이어의 폭 방향을 따라 선형으로 연장되는 것을 특징으로 하는 노면 별 가변 접지 프로파일 다중 패턴 저소음 타이어. [청구항2]제 1 항에 있어서,상기 제1 트레드의 폭(p1)과 상기 제2 트레드의 폭(p2)의 합은 트레드 단면 폭(L)의 0.2배 이상 0.8배 이하의 범위를 만족하도록 형성된 것을 특징으로 하는 노면 별 가변 접지 프로파일 다중 패턴 저소음 타이어. [청구항3]제 1 항에 있어서,상기 오목부는,상기 오목부의 폭(w)이 트레드 단면 폭(L)의 0.1배 이상 0.5배 이하의 범위를 만족하도록 형성된 것을 특징으로 하는 노면 별 가변 접지 프로파일 다중 패턴 저소음 타이어. [청구항4]제 1 항에 있어서,상기 오목부는,상기 오목부의 깊이(d)가 상기 오목부의 중심 부위의 타이어 두께(T)의 0.5배 이상 3배 이하의 범위를 만족하도록 형성된 것을 특징으로 하는 노면 별 가변 접지 프로파일 다중 패턴 저소음 타이어. [청구항5]제 2 항에 있어서,상기 숄더부는,상기 제1 트레드의 바깥측에 형성되는 제1 숄더; 및상기 제2 트레드의 바깥측에 형성되는 제2 숄더를 포함하는 것을 특징으로 하는 노면 별 가변 접지 프로파일 다중 패턴 저소음 타이어. [청구항6]제 1 항에 있어서,건조한 노면일 때, 상기 트레드부만 접지되도록 마련된 것을 특징으로 하는 노면 별 가변 접지 프로파일 다중 패턴 저소음 타이어. [청구항7]제 1 항에 있어서,노면에 눈이 쌓였을 때, 상기 오목부 및 상기 숄더부가 상기 트레드부와 함께 접지되도록 마련된 것을 특징으로 하는 노면 별 가변 접지 프로파일 다중 패턴 저소음 타이어. [청구항8]삭제
94 | 타이어 트레드용 고무 조성물 및 이를 이용하여 제조한 타이어 | C08K 3/013(2018.01)¦C08K 3/04(2006.01)¦C08K 3/36(2006.01)¦C08L 17/00(2006.01)¦C08K 3/06(2006.01)¦B60C 1/00(2006.01)¦C08K 5/01(2006.01) | 1020120133331 | 2012.11.23 | 1014422160000 | 2014.09.12 | 1020140066293 | 2014.06.02 |  | 2014.09.22 | 등록결정(일반) |  |  | Y(2012.11.23) | 6 | 본 발명은 타이어 트레드용 고무 조성물 및 이를 이용하여 제조한 타이어에 관한 것으로서, 본 발명의 타이어 트레드용 고무 조성물은 원료고무 100 중량부, 보강성 충진제 1 내지 150 중량부, 그리고 탈황된 재생고무 5 내지 20 중량부를 포함한다. 상기 타이어 트레드용 고무 조성물은 제동 성능 및 마모 성능과 저연비 성능이 모두 적정 수준 이상으로 유지되고, 산업 폐기물인 폐고무를 재활용함에 따라 환경 오염을 방지할 수 있고, 대폭적으로 제조단가를 절감할 수 있다. | [청구항1]원료고무 100 중량부,카본블랙 및 실리카를 포함하는 보강성 충진제 1 내지 150 중량부, 그리고탈황된 재생고무 5 내지 20 중량부를 포함하며,상기 탈황된 재생고무, 카본블랙 및 실리카를 10:50:20 내지 20:40:30의 중량비로 포함하는 것인 타이어 트레드용 고무 조성물. [청구항2]제1항에 있어서,상기 탈황된 재생고무는 황 함량이 상기 탈황된 재생고무 전체에 대하여 0.020 중량% 이하인 것인 타이어 트레드용 고무 조성물. [청구항3]제1항에 있어서,상기 탈황된 재생고무는 80 내지 120 mesh로 분쇄된 것인 타이어 트레드용 고무 조성물. [청구항4]제1항에 있어서,상기 타이어 트레드용 고무 조성물은 상기 타이어 트레드용 고무 조성물 전체에 대하여 폴리아로마틱 하이드로카본(polyaromatic hydrocarbon)의 함량이 10 중량% 이하인 것인 타이어 트레드용 고무 조성물. [청구항5]제1항에 있어서,상기 타이어 트레드용 고무 조성물은 질소흡착 비표면적이 30 내지 200㎡/g이고 디부틸프탈레이트 흡유량이 60 내지 130cc/100g인 카본블랙을 30 내지 80 중량부로 더 포함하는 것인 타이어 트레드용 고무 조성물. [청구항6]삭제 [청구항7]제1항에 따른 타이어 트레드용 고무 조성물을 이용하여 제조된 타이어.
95 | 지속가능한 타이어 이너라이너용 고무 조성물 및 이를 이용하여 제조한 타이어 | C08L 23/22(2006.01)¦C08L 7/00(2006.01)¦C08L 101/00(2006.01)¦C08K 3/04(2006.01)¦C08K 3/22(2006.01)¦B60C 1/00(2006.01) | 1020220077728 | 2022.06.24 | 1028832530000 | 2025.11.04 | 1020240000928 | 2024.01.03 |  | 2025.11.06 | 등록결정(재심사후) |  |  | Y(2022.06.24) | 12 | 타이어의 내공기 투과성능 향상을 통한 타이어의 내구성을 향상시킬 수 있는 지속가능한 타이어 이너라이너용 고무 조성물이 제공된다. 본 발명에 따른 이너라이너용 고무 조성물은 부틸 고무 및 재생 부틸 고무를 포함하는 원료 고무 및 재생 카본 블랙, 천연 점착제, 및 재생 산화아연 중에서 선택되는 적어도 1종을 함유한다. | [청구항1]부틸 고무 및 재생 부틸 고무를 포함하는 원료 고무; 및재생 카본 블랙, 천연 점착제, 및 재생 산화아연 중에서 선택되는 적어도 1종을 함유하고,상기 재생 부틸 고무는, 부틸계 고무를 포함하는 폐타이어의 분쇄물 또는 상기 분쇄물을 가열 가압한 고무분으로 형성되며,상기 재생 산화아연은 제철공정에서 획득된 2차 더스트를 이용하여 습식으로 제조되고,상기 재생 카본 블랙은 요오드 흡착량 110 내지 160 mg/g, N2 흡착량 70 내지 90 m2/g이며,상기 재생 산화아연은 BET비표면적이 15 내지 20 m2/g인, 타이어 이너라이너용 고무 조성물. [청구항2]제1항에 있어서, 상기 원료 고무는, 원료 고무 120 중량부에 대하여 천연 고무 5 내지 25 중량부를 더 포함하는, 타이어 이너라이너용 고무 조성물. [청구항3]제1항에 있어서, 상기 조성물은 재생 카본 블랙, 천연 점착제 및 재생 산화아연을 포함하는, 타이어 이너라이너용 고무 조성물. [청구항4]제1항에 있어서, 상기 재생 부틸 고무는, 고무분 �량이 40 내지 60 중량%, 카본분 함량이 20 내지 40 중량%, 회분 함량 1 내지 10 중량%인, 타이어 이너라이너용 고무 조성물. [청구항5]제1항에 있어서, 원료 고무 120 중량부에 대하여 상기 부틸 고무는 40 내지 70 중량부이고, 상기 재생 부틸 고무는 35 내지 65 중량부인, 타이어 이너라이너용 고무 조성물. [청구항6]제1항에 있어서, 상기 조성물은 원료 고무 120 중량부에 대하여 45 내지 75 중량부의 재생 카본 블랙을 포함하고, 상기 재생 카본 블랙은 Sieve residue (325mesh) 0 내지 40 ppm 인, 타이어 이너라이너용 고무 조성물. [청구항7]제1항에 있어서, 상기 조성물은 재생 카본 블랙 및 카본 블랙을 포함하고, 상기 재생 카본 블랙 및 상기 카본 블랙의 합계량은 원료 고무 120 중량부에 대하여 45 내지 75 중량부로 함유되는, 타이어 이너라이너용 고무 조성물. [청구항8]제1항에 있어서, 상기 조성물은 천연 점착제를 포함하고, 상기 천연 점착제는 로진계 점착조제인, 타이어 이너라이너용 고무 조성물. [청구항9]제8항에 있어서, 상기 천연 점착제는 연화점 80 내지 110 ℃, 유리전이온도 40 내지 60 ℃인, 타이어 이너라이너용 고무 조성물. [청구항10]제1항에 있어서, 상기 천연 점착제는 원료 고무 120 중량부에 대하여 1 내지 10 중량부인, 타이어 이너라이너용 고무 조성물. [청구항11]제1항에 있어서, 상기 조성물은 재생 산화아연을 포함하고, 상기 재생 산화아연은 원료 고무 120 중량부에 대하여 1 내지 10 중량부로 포함되는, 타이어 이너라이너용 고무 조성물. [청구항12]제1항 내지 제11항 중 어느 한 항에 따른 타이어 이너라이너용 고무 조성물을 이용하여 제조한 타이어.
96 | 3D 커프 성형용 블레이드 | B29D 30/02(2006.01) | 1020220022715 | 2022.02.22 | 1026169270000 | 2023.12.18 | 1020230126279 | 2023.08.30 |  | 2023.12.22 | 등록결정(일반) |  |  | Y(2022.02.22) | 11 | 본 발명의 일 실시 예는 타이어 가류 시 커프의 형성에 이용되는 블레이드의 내구성을 향상시킴으로써, 커프 형상의 변형을 최소화시키는 기술을 제공한다. 본 발명의 실시 예에 따른 3D 커프 성형용 블레이드는, 타이어 가류금형에 설치되어 커프 성형에 이용되는 3D 커프 성형용 블레이드에 있어서, 두께 방향에 수평인 단면에 웨이브 형상을 구비하는 판의 형상으로 형성되는 프레임; 및 일측이 하나의 프레임과 결합하고 타측이 다른 프레임과 결합하는 바 형상으로 형성되는 지지부를 포함한다. | [청구항1]타이어 가류금형에 설치되어 커프 성형에 이용되는 3D 커프 성형용 블레이드에 있어서,두께 방향에 수평인 단면에 웨이브 형상을 구비하는 판의 형상으로 형성되는 프레임; 및일측이 하나의 프레임과 결합하고 타측이 다른 프레임과 결합하는 바 형상으로 형성되며, 바의 형상으로 형성되는 주지지체, 및 상기 주지지체와 상기 프레임 사이에 형성되어 상기 주지지체와 상기 프레임을 연결시키는 연결체를 구비하는 지지부;를 포함하고,타이어에 대한 가류 성형 시, 상기 지지부에 의해 상기 프레임의 변형이 방지되며,상기 연결체는 상기 주지지체의 일 측 또는 일 측 이상에서 판상형으로 형성되고,상기 연결체는 상기 주지지체로부터 상기 프레임의 방향으로 폭이 연장되고 상기 주지지체의 길이 방향으로 길이가 연장되는 형상으로 형성되며,상기 연결체는 상기 주지지체와 상기 프레임 간의 결합력을 증대시키고 상기 주지지체의 저항력을 증대시키는 것을 특징으로 하는 3D 커프 성형용 블레이드. [청구항2]삭제 [청구항3]청구항 1에 있어서, 상기 주지지체의 단면은, 원 또는 다각형인 것을 특징으로 하는 3D 커프 성형용 블레이드. [청구항4]청구항 3에 있어서,상기 주지지체의 단면이 원의 형상이고, 상기 주지지체의 단면의 반경은 0.3 내지 1.0밀리미터(mm)인 것을 특징으로 하는 3D 커프 성형용 블레이드. [청구항5]청구항 3에 있어서,상기 주지지체와 상기 연결체의 연결 부위는 소정의 곡률반경을 구비하는 곡면으로 형성되는 것을 특징으로 하는 3D 커프 성형용 블레이드. [청구항6]청구항 5에 있어서,상기 주지지체와 상기 연결체의 연결 부위의 곡률반경은, 0.3 내지 1.0밀리미터(mm)인 것을 특징으로 하는 3D 커프 성형용 블레이드. [청구항7]청구항 3에 있어서,상기 주지지체의 외측면과 상기 연결체의 외측 평면이 직접 연결되는 것을 특징으로 하는 3D 커프 성형용 블레이드. [청구항8]청구항 1에 있어서,상기 프레임은, 일면의 일부가 함몰되고 이에 대응되게 타면의 일부가 돌출되어 형성되는 진폭부를 적어도 하나 이상 구비하는 것을 특징으로 하는 3D 커프 성형용 블레이드. [청구항9]청구항 8에 있어서,상기 프레임은, 상기 진폭부와 상기 지지부 간 연결 부위에 형성되는 경사부를 더 구비하는 것을 특징으로 하는 3D 커프 성형용 블레이드. [청구항10]청구항 8에 있어서,상기 프레임은, 상기 진폭부의 끝단과 결합하고 판상형으로 형성되는 판형부를 더 구비하는 것을 특징으로 하는 3D 커프 성형용 블레이드. [청구항11]청구항 1에 있어서,상기 프레임의 두께는, 0.2mm 이상인 것을 특징으로 하는 3D 커프 성형용 블레이드. [청구항12]청구항 1의 3D 커프 성형용 블레이드를 이용하여 성형되는 차량용 타이어에 있어서,트래드에 형성되는 블록; 및상기 블록에 형성되며, 깊이 방향으로 연장되어 형성되는 웨이브 형상을 구비하고 깊이 방향으로 연장되어 형성되는 홀인 커프홀을 구비하는 커프를 포함하는 것을 특징으로 하는 차량용 타이어.
97 | 보강재를 포함하는 비공기입 타이어 | B60C 7/28(2006.01)¦B60C 7/14(2006.01)¦B60C 9/00(2021.01) | 1020240017807 | 2024.02.06 | 1028797690000 | 2025.10.29 | 1020250122051 | 2025.08.13 |  | 2025.10.31 | 등록결정(일반) |  |  | Y(2024.02.06) | 8 | 본 발명은 보강재를 포함하는 비공기입 타이어에 관한 것으로, 더욱 상세하게는 비공기입 타이어 트레드밴드의 전단밴드부에 삽입되어 스포크부에 집중되는 응력을 분산하고, 타이어 전체의 하중을 지지하는 비공기입 타이어 보강재에 관한 것이다. 본 발명의 비공기입 타이어 보강재는 중심부에 배치되는 원형 형태의 코어, 코어를 감싸는 폴리머레진 및 폴리머레진 내부에 배치되는 다수의 보강섬유를 포함한다. 또한, 비공기입 타이어 보강재는 비공기입 타이어 전단밴드부의 보강고무 내부에 수직 및 수평 방향으로 일정한 간격을 이루며 매트릭스 형태로 배치된다. | [청구항1]중심부에 배치되는 원형 형태의 코어; 상기 코어를 감싸는 폴리머레진; 및 상기 폴리머레진 내부에 배치되는 다수의 보강섬유를 포함하며, 비공기입 타이어 전단밴드부의 보강고무 내부에 수직 및 수평 방향으로 일정한 간격을 이루며 매트릭스 형태로 배치되는 보강재를 포함하는 것을 특징으로 하는 보강재를 포함하는 비공기입 타이어. [청구항2]제 1 항에 있어서, 상기 코어는 스테인레스 소재로 구성되는 것을 특징으로 하는 보강재를 포함하는 비공기입 타이어. [청구항3]제 1 항에 있어서, 상기 코어의 직경은 0.05mm 내지 0.3mm 인 것을 특징으로 하는 보강재를 포함하는 비공기입 타이어. [청구항4]제 1 항에 있어서, 상기 보강재의 직경은 1.0mm 내지 1.3mm 인 것을 특징으로 하는 보강재를 포함하는 비공기입 타이어. [청구항5]제 1 항에 있어서, 상기 폴리머레진은 폴리에스터계, 에폭시계, 에폭시-비닐 에스터계 및 비닐에스터계의 소재 중 하나 이상으로 구성되는 것을 특징으로 하는 보강재를 포함하는 비공기입 타이어. [청구항6]제 1 항에 있어서, 상기 보강섬유는 E-유리섬유로 구성되는 것을 특징으로 하는 보강재를 포함하는 비공기입 타이어. [청구항7]제 1 항에 있어서, 상기 보강재는 인발 방식으로 제조되는 것을 특징으로 하는 보강재를 포함하는 비공기입 타이어. [청구항8]제 1 항에 있어서, 상기 폴리머레진은 상기 보강재 총 중량의 15wt%에서 35wt% 이내의 중량으로 포함되는 것을 특징으로 하는 보강재를 포함하는 비공기입 타이어.
98 | 접착층을 포함하는 비공기입 타이어 | B60C 7/28(2006.01)¦B60C 7/14(2006.01)¦B05D 5/10(2006.01)¦B05D 3/02(2006.01)¦B05D 7/02(2006.01)¦B05D 3/10(2006.01) | 1020240017812 | 2024.02.06 | 1028797700000 | 2025.10.29 | 1020250122055 | 2025.08.13 |  | 2025.10.31 | 등록결정(일반) |  |  | Y(2024.02.06) | 10 | 본 발명은 비공기입 타이어를 구성하는 고무 소재의 부재들을 서로 접착하는 우레탄계 접착제에 의해 형성되는 접착층에 관한 것으로, 더욱 상세하게는 비공기입 타이어의 스포크부와 전단밴드부를 접합시키기 위해 사용하는 우레탄계 접착제에 의해 형성되는 접착층에 관한 것이다. 본 발명의 접착층은 비공기입 타이어의 스포크부 및 전단밴드부에 각각 도포되어 프라이머층을 형성하는 제1 접착제 및 제1 접착제 사이에 도포되는 제2 접착제를 포함한다. 또한, 제1 접착제 및 제2 접착제는 우레탄계 접착제인 것을 특징으로 한다. | [청구항1]비공기입 타이어의 스포크부 및 전단밴드부에 각각 도포되어 프라이머층을 형성하는 제1 접착제; 및 상기 제1 접착제 사이에 도포되어 상기 제1 접착제와 접착하는 제2 접착제; 로 이루어지는 접착층을 포함하며,상기 제1 접착제 및 제2 접착제는 우레탄계 접착제인 것을 특징으로 하는 접착층을 포함하는 비공기입 타이어. [청구항2]제 1 항에 있어서,상기 프라이머층의 형성 전, 상기 스포크부 및 전단밴드부의 접착 표면을 IPA(Isopropyl Alcohol) 혹은 아세톤으로 탈지하는 것을 특징으로 하는 접착층을 포함하는 비공기입 타이어. [청구항3]제 1 항에 있어서,상기 제1 접착제는 30μm에서 100μm 이내로 형성되는 것을 특징으로 하는 접착층을 포함하는 비공기입 타이어. [청구항4]제 1 항에 있어서,상기 제2 접착제는 0.5mm에서 2mm 이내로 형성되는 것을 특징으로 하는 접착층을 포함하는 비공기입 타이어. [청구항5]제 1 항에 있어서,상기 접착층은 70℃에서 100℃ 미만의 온도 조건에서 4시간에서 8시간 동안 경화되는 것을 특징으로 하는 접착층을 포함하는 비공기입 타이어. [청구항6]비공기입 타이어의 스포크부 및 전단밴드부에 각각 우레탄계의 제1 접착제를 도포하여 프라이머층을 형성하는 단계;상기 프라이머층 사이에 우레탄계의 제2 접착제를 도포하여 접착층을 형성하는 단계; 및 상기 접착층을 경화시키는 단계를 포함하는 것을 특징으로 하는 비공기입 타이어의 접착층 형성 방법. [청구항7]제 6 항에 있어서,프라이머층을 형성하는 단계 전, 상기 스포크부 및 전단밴드부의 접착 표면을 IPA(Isopropyl Alcohol) 혹은 아세톤으로 탈지하는 단계를 더 포함하는 것을 특징으로 하는 비공기입 타이어의 접착층 형성 방법. [청구항8]제 6 항에 있어서,상기 프라이머층을 형성하는 단계에서, 상기 제1 접착제는 30μm에서 100μm 이내로 형성되는 것을 특징으로 하는 비공기입 타이어의 접착층 형성 방법. [청구항9]제 6 항에 있어서,상기 접착층을 형성하는 단계에서, 상기 제2 접착제는 0.5mm에서 2mm 이내로 형성되는 것을 특징으로 하는 비공기입 타이어의 접착층 형성 방법. [청구항10]제 6 항에 있어서,상기 접착층을 경화시키는 단계에서, 상기 접착층은 70℃에서 100℃ 미만의 온도 조건에서 4시간에서 8시간 동안 경화되는 것을 특징으로 하는 비공기입 타이어의 접착층 형성 방법.
99 | 타이어 트레드용 고무 조성물 및 이를 이용하여 제조한 타이어 | C08L 21/00(2006.01)¦C08L 47/00(2006.01)¦C08K 3/36(2006.01)¦B60C 1/00(2006.01) | 1020180142948 | 2018.11.19 | 1021426220000 | 2020.08.03 | 1020200058211 | 2020.05.27 |  | 2020.08.07 | 등록결정(일반) |  |  | Y(2018.11.19) | 6 | 본 발명은 타이어 트레드용 고무 조성물 및 이를 이용하여 제조한 타이어에 관한 것으로서, 상기 타이어 트레드용 고무 조성물은 원료 고무 100 중량부, 보강성 충진제 10 중량부 내지 150 중량부, 그리고 10 몰% 내지 90 몰%의 탄소-탄소 이중 결합을 포함하며, 실란 치환기를 포함하는 액상 고분자(liquid polymer) 10 중량부 내지 30 중량부를 포함한다. 상기 타이어 트레드용 고무 조성물은 겨울(winter)용 타이어의 다른 물성 저하 없이 스노우(snow) 성능을 향상시키면서, 이의 트레이드오프(trade-off) 성능인 회전 저항(RR) 성능도 함께 향상시킬 수 있다. | [청구항1]원료 고무 100 중량부,보강성 충진제 10 중량부 내지 150 중량부, 그리고10 중량% 내지 90 중량%의 탄소-탄소 이중 결합을 포함하며, 실란 치환기를 포함하는 액상 고분자(liquid polymer) 10 중량부 내지 30 중량부를 포함하며, 상기 액상 고분자는 하기 화학식 1로 표시되는 폴리부타디엔계 액상 고분자인 것인 타이어 트레드용 고무 조성물.[화학식 1](상기 화학식 1에서, 상기 R'들은 각각 독립적으로 단일 결합 또는 탄소수 1 내지 5의 알킬렌기이고, 상기 EtO는 에톡시기이고, 상기 x, y, z는 각 반복 단위의 몰 비율이고, x+y+z=1이고, 상기 x는 0.17 내지 0.27이고, 상기 y는 0.53 내지 0.68이고, 상기 z는 0.15 내지 0.25이다) [청구항2]제 1 항에 있어서, 상기 보강성 충진제는 질소 흡착 비표면적이 160 m2/g 내지 190 m2/g이고, 가열 감량 값이 4 % 내지 7 %인 실리카인 것인 타이어 트레드용 고무 조성물. [청구항3]제 1 항에 있어서,상기 실란 치환기는 트리에톡시실릴(triethoxysilyl)기인 것인 타이어 트레드용 고무 조성물. [청구항4]제 1 항에 있어서,상기 액상 고분자는 상기 액상 고분자의 말단기 몰수 전체에 대하여 상기 실란 치환기를 1 몰% 내지 100 몰%로 포함하는 것인 타이어 트레드용 고무 조성물. [청구항5]제 1 항에 있어서, 상기 액상 고분자는 중량평균분자량(Mw)이 500 g/mol 내지 50000 g/mol이고, 유리전이온도(Tg)가 -110 ℃ 내지 -70 ℃이고, -20 ℃ 내지 50 ℃에서 액상인 것인 타이어 트레드용 고무 조성물. [청구항6]삭제 [청구항7]제 1 항 내지 제 5 항 중 어느 한 항에 따른 타이어 트레드용 고무 조성물을 이용하여 제조된 타이어.
100 | 다중 프로파일이 적용된 비드부 | B60C 15/02(2021.01)¦B60C 15/024(2006.01)¦B60C 15/04(2021.01)¦B60C 15/06(2006.01) | 1020210020031 | 2021.02.15 | 1024636040000 | 2022.11.01 | 1020220117378 | 2022.08.24 |  | 2022.11.08 | 등록결정(일반) |  |  | Y(2021.02.15) | 10 | 본 발명은 다중 프로파일이 적용된 비드부에 관한 것으로, 보다 상세하게는 저공기압시 비드 이탈 및 림과의 슬립을 방지하기 위한 다중 프로파일이 적용된 비드부에 관한 것이다. 본 발명의 구성은 비드 와이어, 비드필러, 비드힐, 비드 코어로 이루어진 비드몸체; 및 상기 비드몸체의 하면을 형성하며 림과 접하는 비드베이스를 포함하며, 상기 비드베이스는 상기 비드몸체의 폭 방향으로 형성된 복수개의 베이스부를 포함하고, 상기 림의 길이 방향으로 적어도 2종 이상의 길이를 갖는 베이스부로 이루어진 것을 특징으로 하는 다중 프로파일이 적용된 비드부를 제공한다. | [청구항1]비드 와이어, 비드필러, 비드힐, 비드 코어로 이루어진 비드몸체; 및상기 비드몸체의 하면을 형성하며 림과 접하는 비드베이스를 포함하며,상기 비드베이스는 상기 비드몸체의 폭 방향으로 형성된 복수개의 베이스부를 포함하고, 상기 림의 길이 방향으로 적어도 2종 이상의 길이를 갖는 베이스부로 이루어지며,서로 다른 길이를 갖는 종의 상기 베이스부는, 비드토우의 직경이 상이하도록 연장 형성된 것을 특징으로 하는 다중 프로파일이 적용된 비드부. [청구항2]삭제 [청구항3]제 1 항에 있어서,상기 비드베이스는,상기 림의 길이 방향으로 2종 내지 4종의 길이로 형성된 상기 베이스부가 상기 비드몸체의 폭 방향으로 교차 형성된 것을 특징으로 하는 다중 프로파일이 적용된 비드부. [청구항4]제 1 항에 있어서,상기 비드베이스는,상기 비드몸체의 하면을 형성하며, 하면 전체가 상기 림과 접촉하도록 연장 형성된 제1 베이스부; 및상기 제1 베이스부의 일측에 형성되며, 상기 제1 베이스부의 제1 비드토우의 직경보다 직경이 더 큰 제2 비드토우를 갖도록 연장 형성된 제2 베이스부를 포함하는 것을 특징으로 하는 다중 프로파일이 적용된 비드부. [청구항5]제 4 항에 있어서,상기 제1 베이스부는,상기 비드몸체의 하면을 형성하며, 상기 림과 접촉하도록 연장 형성된 제1 베이스몸체; 및상기 제1 베이스몸체의 선단에 형성되며, 상기 림과 접촉되도록 연장 형성된 상기 제1 비드토우를 포함하는 것을 특징으로 하는 다중 프로파일이 적용된 비드부. [청구항6]제 4 항에 있어서,상기 제2 베이스부는,상기 비드몸체의 하면을 형성하며, 상기 림과 접촉하도록 연장 형성된 제2 베이스몸체; 및상기 제2 베이스몸체의 선단으로부터 연장 형성되되, 상기 제1 비드토우의 직경보다 더 큰 직경을 갖도록 상기 림으로부터 이격되는 방향으로 연장 형성된 상기 제2 비드토우를 포함하는 것을 특징으로 하는 다중 프로파일이 적용된 비드부. [청구항7]제 4 항에 있어서,상기 제2 비드토우의 직경은 상기 제1 비드토우의 직경보다 1 내지 3mm 크게 형성된 것을 특징으로 하는 다중 프로파일이 적용된 비드부. [청구항8]제 4 항에 있어서,상기 제2 베이스부는 상기 제1 베이스부 보다 길이가 더 길게 형성된 것을 특징으로 하는 다중 프로파일이 적용된 비드부. [청구항9]제 4 항에 있어서,상기 비드베이스는,상기 제1 베이스부 및 상기 제2 베이스부가 상기 비드몸체의 폭 방향으로 교차 형성된 것을 특징으로 하는 다중 프로파일이 적용된 비드부. [청구항10]제 4 항에 있어서,상기 비드베이스는,상기 제1 베이스부 및 상기 제2 베이스부의 길이 및 비드토우의 직경이 상이한 하나 이상의 베이스부를 더 포함하는 것을 특징으로 하는 다중 프로파일이 적용된 비드부. [청구항11]제 1 항에 따른 다중 프로파일이 적용된 비드부가 형성된 타이어.
101 | 공기입 타이어용 스터드, 이를 포함하는 공기입 타이어 및 이의 제조방법 | B29D 30/06(2006.01)¦B60C 11/16(2006.01) | 1020200180721 | 2020.12.22 | 1024635360000 | 2022.11.01 | 1020220089993 | 2022.06.29 |  | 2022.11.07 | 등록결정(일반) |  |  | Y(2020.12.22) | 7 | 본 발명은 그린타이어(100)를 준비하는 단계(s100), 가류금형(200)에 스터드핀(310)을 포함한 스터드홀형성핀(300)을 설치하는 단계(s200), 그린타이어(100)를 가류금형(200)에 넣고 가류하는 단계(s300), 그린타이어(100)를 가류금형(200)에서 제거하고, 스터드홀형성핀(300)이 그린타이어(100)에 스터드홀(110)을 형성하며, 스터드홀형성핀(300)에서 이탈된 스터드핀(310)이 스터드홀(110)에 잔류하는 단계(s400), 형성된 스터드홀(110)에 레진을 주입하는 단계(s500) 및 레진의 경화단계(s600)를 포함하는 공기입 타이어용 스터드, 이를 포함하는 공기입 타이어 및 이의 제조방법을 제공한다. | [청구항1]스터드를 포함하는 공기입 타이어의 제조방법에 있어서, 그린타이어(100)를 준비하는 단계(s100);가류금형(200)에 스터드핀(310)을 포함한 스터드홀형성핀(300)을 설치하는 단계(s200);상기 그린타이어(100)를 상기 가류금형(200)에 넣고 가류하는 단계(s300);상기 그린타이어(100)를 가류금형(200)에서 제거하고, 상기 스터드홀형성핀(300)이 상기 그린타이어(100)에 스터드홀(110)을 형성하며, 상기 스터드홀형성핀(300)에서 이탈된 스터드핀(310)이 상기 스터드홀(110)에 잔류하는 단계(s400);상기 형성된 스터드홀(110)에 레진을 주입하는 단계(s500); 및레진의 경화단계(s600);를 포함하며,상기 가류금형(200)에 스터드핀(310)을 포함한 스터드홀형성핀(300)을 설치하는 단계(s200)에서 상기 스터드핀(310)은 스터드홀에 걸리게 하기 위한 플랜지(311)와, 상기 플랜지(311)의 상부에 설치되는 핀(312)을 포함하며,상기 스터드홀 형성핀(300)의 하단부는 상기 플랜지(311)가 안착되도록 상부가 좁고 하부가 넓은 공간을 마련하되, 상기 레진은 상기 스터드홀(110)에 주입되어 상기 공간을 채우면서 상기 플랜지(311)에 결합되며, 상기 스터드홀(110)을 채워 상기 핀을 감싸는 스터드를 형성하는 것을 특징으로 하는 스터드를 포함하는 공기입 타이어의 제조방법. [청구항2]삭제 [청구항3]제1항에 있어서, 상기 가류금형(200)에 스터드핀(310)을 포함한 스터드홀형성핀(300)을 설치하는 단계(s200)에서,상기 플랜지(311)에는 스터드핀(310)의 안정적인 삽입유지를 위한 말단 굴곡부(313)가 형성되는 것을 특징으로 하는 스터드를 포함하는 공기입 타이어의 제조방법. [청구항4]제1항에 있어서, 상기 가류금형(200)에 스터드핀(310)을 포함한 스터드홀형성핀(300)을 설치하는 단계(s200)에서,상기 플랜지(311)에는 가류금형(200)에서 타이어가 인출될시 상기 플랜지(311)을 스터드홀(110)의 저부에 밀착시키기 위해 중앙홈부(314)가 형성되는 것을 특징으로 하는 스터드를 포함하는 공기입 타이어의 제조방법. [청구항5]제1항에 있어서, 상기 가류금형(200)에 스터드핀(310)을 포함한 스터드홀형성핀(300)을 설치하는 단계(s200)에서,상기 스터드홀형성핀(300)은 상기 스터드핀(310)을 수용하기 위한 홀(320)을 포함하는 것을 특징으로 하는 스터드를 포함하는 공기입 타이어의 제조방법. [청구항6]제1항에 있어서, 상기 형성된 스터드홀(110)에 레진을 주입하는 단계(s500)에서, 상기 레진은 에폭시(Epoxy)레진인 것을 특징으로 하는 스터드를 포함하는 공기입 타이어의 제조방법. [청구항7]제1항 및 제3 내지 제6항 중 어느 한 항의 제조방법으로 제조되는 것을 특징으로 하는 스터드를 포함하는 공기입 타이어. [청구항8]공기입 타이어용 스터드에 있어서,저부의 플랜지(311)와 상기 플랜지(311)의 중앙에 설치되는 핀(312)이 일체의 금속재로 형성된 스터드핀(310): 및상기 스터드핀(310)을 감싸는 몸체를 포함하며,상기 스터드핀(310)을 감싸는 몸체는 에폭시수지이며,상기 플랜지(311)에는 가류금형(200)에서 타이어가 인출될 시 상기 플랜지(311)을 스터드홀(110)의 저부에 밀착시키기 위한 중앙홈부(314)가 형성되는 것을 특징으로 하는 공기입 타이어용 스터드.
102 | 바이오매스 섬유 코드 보강제를 적용한 공기입 타이어 | B60C 9/20(2006.01)¦B60C 9/00(2021.01)¦D02G 3/48(2006.01) | 1020210044957 | 2021.04.07 | 1024712470000 | 2022.11.22 | 1020220138952 | 2022.10.14 |  | 2022.11.25 | 등록결정(일반) |  |  | Y(2021.04.07) | 6 | 본 발명은 바이오매스 기반 PET(polyehtylene terephthalate) 또는 바이오매스 기반 PA(polyamide)의 바이오매스 기반 플라스틱을 타이어 카카스 플라이 코드 또는 캡 플라이 코드로 적용한 타이어에 관한 것이다. 본 발명에 따른 바이오매스 기반 코드를 적용한 타이어는 타이어의 물성을 그대로 유지하면서, 이산화탄소의 발생을 감소시킬 수 있는 효과를 제공한다. | [청구항1]바이오매스 기반 polyethylene terephthalate(PET) 또는 바이오매스 기반 polyamide(PA) 섬유 중 어느 하나를 타이어 body ply 코드 또는 cap ply 코드 중 어느 하나에 포함시키고,상기 바이오매스 기반 polyethylene terephthalate(PET) 섬유는 바이오매스 함량이 분자량으로는 30 내지 100 중량%이고, 유기탄소정량으로는 20 내지 100 중량%이며,상기 바이오매스 기반 polyamide(PA) 섬유는 바이오매스 기반 1,5-pentanediamine을 원료로 하여 제조된 것일 경우 상기 바이오매스 기반 polyamide의 바이오매스 함량이 분자량으로는 47 내지 100 중량%이고, 유기탄소정량으로는 45 내지 100 %인 것을 특징으로 하는 타이어. [청구항2]삭제 [청구항3]제1항에 있어서,상기 바이오매스 기반 polyethylene terephthalate(PET) 섬유는 데니어로는 500 내지 5,000 D/2, 정량섬도로는 1,000 내지 10,000 g/9,000m인 것을 특징으로 하는 타이어 [청구항4]제1항 또는 제3항에 있어서,상기 바이오매스 기반 polyehtylene terephthalate(PET) 섬유는 타이어 Body ply 코드에 포함되는 것을 특징으로 하는 타이어. [청구항5]삭제 [청구항6]제1항에 있어서,상기 바이오매스 기반 polyamide 섬유가 바이오매스 기반 1,5-pentanediamine와 1,8-Octanedicarboxylic acid를 원료로 하여 제조된 것일 경우 상기 바이오매스 기반 polyamide의 바이오매스 함량이 분자량으로는 68 내지 100 중량%이고, 유기탄소정량으로는 71 내지 100 %인 것을 특징으로 하는 타이어. [청구항7]제1항에 있어서,상기 바이오매스 기반 polyamide 섬유는 데니어로는 300 내지 3,000 D/2 또는 300 내지 3,000 D/1, 정량 섬도로는 500 내지 5,000 g/9,000m인 것을 특징으로 하는 타이어. [청구항8]제1항, 제6항 또는 제7항 중 어느 한 항에 있어서,상기 바이오매스 기반 polyamide 섬유는 타이어 cap ply 코드에 포함되는 것을 특징으로 하는 타이어.
103 | 타이어 트레드용 고무 조성물 및 이를 포함하는 고하중용 타이어 | C08L 7/00(2006.01)¦C08L 21/00(2006.01)¦B60C 1/00(2006.01)¦C08K 3/22(2006.01) | 1020210029477 | 2021.03.05 | 1024712450000 | 2022.11.22 | 1020220125529 | 2022.09.14 |  | 2022.11.25 | 등록결정(일반) |  |  | Y(2021.03.05) | 6 | 본 발명은 원료고무 100 중량부, 카본블랙 40 내지 60 중량부 및 티타늄 디옥사이드(Titanium Dioxide) 5 내지 20 중량부를 포함하는 타이어 트레드용 고무 조성물 및 이를 포함하는 고하중용 타이어에 관한 것이다. | [청구항1]원료고무 100 중량부, 카본블랙 40 내지 60 중량부 및 티타늄 디옥사이드(Titanium Dioxide) 5 내지 20 중량부를 포함하고,상기 티타늄 디옥사이드의 BET 비표면적은 20 내지 150 ㎡/g인 것을 특징으로 하는 타이어 트레드용 고무 조성물. [청구항2]삭제 [청구항3]제1항에 있어서,상기 원료고무는 천연고무 40 내지 100 중량부 및 합성고무 0 내지 60 중량부를 포함하는 타이어 트레드용 고무 조성물. [청구항4]제1항에 있어서,상기 카본블랙은 요오드 흡착량이 103 내지 1000 mg/g이고, 질소 흡착 비표면적(N2SA)이 118 내지 1000 ㎡/g인 타이어 트레드용 고무 조성물. [청구항5]제1항에 있어서,상기 카본블랙은 DBP 흡유량이 105 내지 495 mg/g이고, BET 비표면적 100 내지 1000 ㎡/g인 타이어 트레드용 고무 조성물. [청구항6]제1항, 제3항 내지 제5항 중 어느 하나에 따른 타이어 트레드용 고무 조성물을 포함하는 타이어. [청구항7]제6항에 있어서,상기 타이어는 트럭용 타이어 또는 버스용 타이어인 것을 특징으로 하는 타이어.
104 | 인쇄전극이 구비된 비공기입 타이어 및 이의 사용 환경 예측 방법 | B60C 23/06(2021.01)¦B60C 23/04(2006.01)¦B60C 7/14(2006.01)¦G01L 1/18(2006.01)¦B60C 19/00(2006.01) | 1020210003237 | 2021.01.11 | 1024708480000 | 2022.11.22 | 1020220101333 | 2022.07.19 |  | 2022.11.28 | 등록결정(일반) |  |  | Y(2021.01.11) | 9 | 본 발명은 인쇄전극이 구비된 비공기입 타이어 및 이의 사용 환경 예측 방법에 관한 것으로, 보다 상세하게는 노면 및 비공기입 타이어의 상태를 예측하기 위한 인쇄전극이 구비된 비공기입 타이어 및 이의 사용 환경 예측 방법에 관한 것이다. 상기와 같은 목적을 달성하기 위한 본 발명의 구성은 인쇄전극이 구비된 비공기입 타이어에 있어서, 상기 비공기입 타이어의 내부 또는 측면에 형성되고, 상기 비공기입 타이어의 원주 방향을 따라 연장 형성된 전극부를 포함하며, 상기 전극부는 저항값을 측정하도록 마련된 것을 특징으로 하는 인쇄전극이 구비된 비공기입 타이어를 제공한다. | [청구항1]인쇄전극이 구비된 비공기입 타이어에 있어서,상기 비공기입 타이어의 내부 또는 측면에 형성되고, 상기 비공기입 타이어의 원주 방향을 따라 연장 형성된 전극부;상기 전극부에 의해 측정된 저항값에 대한 정보를 무선으로 송수신하도록 마련된 통신부; 및상기 통신부로부터 상기 저항값을 제공받아 노면 및 타이어의 상태를 분석하도록 마련된 분석부를 포함하며,상기 전극부는 저항값을 측정하도록 마련된 것을 특징으로 하는 인쇄전극이 구비된 비공기입 타이어. [청구항2]제 1 항에 있어서,상기 전극부는,상기 비공기입 타이어의 표면측에 형성되는 제1 전극; 및상기 제1 전극 보다 상기 비공기입 타이어의 중심측에 가깝게 형성되는 제2 전극을 포함하는 것을 특징으로 하는 인쇄전극이 구비된 비공기입 타이어. [청구항3]제 2 항에 있어서,상기 제1 전극 및 상기 제2 전극은 상호 연장되도록 형성된 것을 특징으로 하는 인쇄전극이 구비된 비공기입 타이어. [청구항4]삭제 [청구항5]제 1 항에 있어서,상기 분석부는,시간에 따른 상기 저항값의 변화를 나타낸 저항그래프를 이용하여 노면 및 타이어의 상태를 분석하고, 분석된 정보를 차량에 전달하여 운전 거동을 변화시키도록 마련된 것을 특징으로 하는 인쇄전극이 구비된 비공기입 타이어. [청구항6]제 5 항에 있어서,상기 분석부는,상기 저항그래프의 변동범위 및 변동률을 이용하여 노면 및 타이어의 상태를 분석하도록 마련된 것을 특징으로 하는 인쇄전극이 구비된 비공기입 타이어. [청구항7]제 1 항에 따른 인쇄전극이 구비된 비공기입 타이어의 사용 환경 예측 방법에 있어서,a) 상기 전극부가 저항값을 측정하는 단계;b) 측정된 상기 저항값을 상기 통신부가 상기 분석부에 송신하는 단계; 및c) 상기 분석부가 상기 저항값을 제공받아 노면 및 타이어의 상태를 분석하는 단계를 포함하는 것을 특징으로 하는 인쇄전극이 구비된 비공기입 타이어의 사용 환경 예측 방법. [청구항8]제 7 항에 있어서,상기 c) 단계는,c1) 상기 분석부가 시간에 따른 상기 저항값의 변화를 나타낸 저항그래프를 생성하는 단계; 및c2) 생성된 상기 저항그래프의 변동범위 및 변동률을 이용하여 노면 및 타이어의 상태를 분석하는 단계를 포함하도록 마련된 것을 특징으로 하는 인쇄전극이 구비된 비공기입 타이어의 사용 환경 예측 방법. [청구항9]제 8 항에 있어서,상기 c1) 단계에서,상기 분석부는,상기 전극부를 이루는 전극의 위치에 따라 저항그래프를 더 형성하도록 마련되어 상기 c2) 단계에서, 위치 별로 타이어의 상태를 분석하도록 더 마련된 것을 특징으로 하는 인쇄전극이 구비된 비공기입 타이어의 사용 환경 예측 방법. [청구항10]제 7 항에 있어서,상기 c) 단계 이후에,d) 상기 분석부에 의해 분석된 노면 및 타이어 상태에 관한 정보를 차량에 전달하여 운전 거동을 변화시키는 단계를 더 포함하는 것을 특징으로 하는 인쇄전극이 구비된 비공기입 타이어의 사용 환경 예측 방법.
105 | 2단계 탈형 가능한 타이어 가류용 장치 및 이를 이용한 타이어 가류 방법 | B29D 30/06(2006.01)¦B29D 30/02(2006.01) | 1020210029354 | 2021.03.05 | 1024635510000 | 2022.11.01 | 1020220125882 | 2022.09.15 |  | 2022.11.08 | 등록결정(일반) |  |  | Y(2021.03.05) | 6 | 본 발명의 일 실시 예는 타이어 가류 공정에 있어서, 몰드의 손상 또는 타이어의 손상 등을 방지하고자 하는 기술을 제공한다. 본 발명의 실시 예에 따른 2단계 탈형 가능한 타이어 가류용 장치는, 그린타이어가 위치하는 공간인 가류 공간을 구비하는 타이어 가류용 장치에 있어서, 그린타이어의 일 측면을 고정시켜 성형시키고 상하 방향 직선 운동을 수행하는 몰드인 상부사이드몰드; 그린타이어의 타 측면을 고정시켜 성형시키고 상하 방향 직선 운동을 수행하는 몰드인 하부사이드몰드; 그린타이어의 트레드를 가압하여 트레드를 성형시키고 좌우 방향 직선 운동을 수행하는 몰드인 트레드몰드; 및 트레드몰드와 결합하고, 트레드에 패턴을 형성시키는 성형체를 구비하며, 성형체를 트레드몰드의 내측면으로부터 선택적으로 돌출시키는 성형작동부;를 포함한다. | [청구항1]그린타이어가 위치하는 공간인 가류 공간을 구비하는 타이어 가류용 장치에 있어서,상기 그린타이어의 일 측면을 고정시켜 성형시키고 상하 방향 직선 운동을 수행하는 몰드인 상부사이드몰드;상기 그린타이어의 타 측면을 고정시켜 성형시키고 상하 방향 직선 운동을 수행하는 몰드인 하부사이드몰드;상기 그린타이어의 트레드를 가압하여 상기 트레드를 성형시키고 좌우 방향 직선 운동을 수행하는 몰드인 트레드몰드; 및상기 트레드몰드와 결합하고, 상기 트레드에 패턴을 형성시키는 성형체를 구비하며, 상기 성형체를 상기 트레드몰드의 내측면으로부터 선택적으로 돌출시키는 성형작동부;를 포함하고,상기 트레드몰드는, 내측면에 홈의 형상으로 형성되는 가이드홀을 구비하며,상기 성형작동부는, 상기 성형체와 결합하고 상기 가이드홀에 인입되어 상기 가이드홀을 따라 직선 운동을 수행하는 운동체, 상기 운동체에 구동력을 전달하는 구동기, 일단은 상기 운동체와 결합되고 타단은 상기 구동기와 결합되어 상기 운동체와 상기 구동기를 연결하는 연결체 및 상기 연결체와 결합하여 상기 연결체의 이동 거리를 측정함으로써 상기 성형체의 이동 거리를 측정하는 센서를 구비하는 것을 특징으로 하는 2단계 탈형 가능한 타이어 가류용 장치. [청구항2]청구항 1에 있어서,상기 트레드몰드의 내측면으로부터 돌출된 상기 성형체가 상기 그린타이어와 분리된 후, 상기 트레드몰드와 상기 상부사이드몰드 및 상기 하부사이드몰드가 탈형되는 것을 특징으로 하는 2단계 탈형 가능한 타이어 가류용 장치. [청구항3]삭제 [청구항4]삭제 [청구항5]청구항 1에 있어서,상기 트레드몰드와 결합하고 좌우 방향 직선 운동을 수행하는 세그먼트를 더 포함하는 것을 특징으로 하는 2단계 탈형 가능한 타이어 가류용 장치. [청구항6]청구항 5에 있어서,상기 구동기는 상기 세그먼트에 인입되어 고정되는 것을 특징으로 하는 2단계 탈형 가능한 타이어 가류용 장치. [청구항7]삭제 [청구항8]청구항 1에 있어서,상기 성형체는 블레이드 또는 핀의 형상인 것을 특징으로 하는 2단계 탈형 가능한 타이어 가류용 장치. [청구항9]청구항 1의 2단계 탈형 가능한 타이어 가류용 장치를 이용한 타이어 가류 방법에 있어서,상기 가류 공간에 상기 그린타이어를 위치시키는 제1단계;상기 트레드몰드, 상기 상부사이드몰드 및 상기 하부사이드몰드 각각이 서로 결합되어 상기 그린타이어가 밀착되는 제2단계;상기 트레드몰드, 상기 상부사이드몰드 및 상기 하부사이드몰드 각각에 열과 압력이 제공되고, 상기 가이드홀로부터 상기 성형체가 인출되어 상기 그린타이어가 성형되는 제3단계;돌출된 상기 성형체가 상기 가이드홀로 인입되는 제4단계; 및상기 트레드몰드, 상기 상부사이드몰드 및 상기 하부사이드몰드 각각이 서로 이격되면서 분리되는 제5단계;를 포함하는 것을 특징으로 하는 타이어 가류 방법.
106 | 압전센서를 장착한 비공기압 타이어 및 이의 제조방법 | B60C 23/04(2006.01)¦B29D 30/02(2006.01)¦B29D 30/00(2006.01) | 1020200179144 | 2020.12.21 | 1024708500000 | 2022.11.22 | 1020220089721 | 2022.06.29 |  | 2022.11.29 | 등록결정(일반) |  |  | Y(2020.12.21) | 9 | 본 발명은 압전센서를 장착한 비공기압 타이어 및 이의 제조방법에 관한 것으로, 보다 상세하게는 타이어 구름시 발생하는 스포크 내부의 압축 에너지를 감지 및 축적하기 위한 압전센서를 장착한 비공기압 타이어 및 이의 제조방법에 관한 것이다. 상기와 같은 목적을 달성하기 위한 본 발명의 구성은 타이어의 트레드부; 상기 트레드부의 내측에 형성된 외측밴드부; 상기 외측밴드부의 내측에 형성된 내측밴드부; 상기 외측밴드부 및 상기 내측밴드부 사이에 형성되는 스포크부; 및 상기 내측밴드부에 삽입 형성된 압전센서부를 포함하는 것을 특징으로 하는 압전센서를 장착한 비공기압 타이어를 제공한다. | [청구항1]타이어의 트레드부;상기 트레드부의 내측에 형성된 외측밴드부;상기 외측밴드부의 내측에 형성된 내측밴드부;상기 외측밴드부 및 상기 내측밴드부 사이에 형성되는 스포크부; 및상기 내측밴드부에 삽입 형성된 압전센서부;상기 내측밴드부의 내측에 형성되는 휠부; 및상기 휠부에 형성되며, 상기 압전센서부를 덮도록 상기 압전센서부와 대응되는 위치에 형성된 마운팅부;를 포함하고,상기 마운팅부는, 상기 마운팅부 외주면에 스크류가 형성되어 상기 휠부에 삽입 가능하게 형성된 스크류유닛; 및 상기 스크류유닛의 노출된 부분에 형성되며, 상기 스크류유닛을 회전시키기 용이하도록 형성된 드라이버홈을 포함하는 것을 특징으로 하는 압전센서를 장착한 비공기압 타이어. [청구항2]제 1 항에 있어서,상기 스포크부는,고분자 탄성체로 이루어져 상기 외측밴드부와 상기 내측밴드부를 연결하도록 마련된 것을 특징으로 하는 압전센서를 장착한 비공기압 타이어. [청구항3]제 2 항에 있어서,상기 스포크부는,열경화성 폴리우레탄, 열가소성 폴리우레탄, 폴리 에스테르, 에폭시 중 어느 하나 이상으로 구성된 것을 특징으로 하는 압전센서를 장착한 비공기압 타이어. [청구항4]제 1 항에 있어서,상기 압전센서부는,상기 내측밴드부 중 상기 스포크부의 연결유닛이 연장 형성된 부분과 대응되는 위치에 형성된 것을 특징으로 하는 압전센서를 장착한 비공기압 타이어. [청구항5]제 4 항에 있어서,상기 압전센서부는,중심축이 상기 스포크부의 상기 연결유닛의 중심축에 위치하도록 형성된 것을 특징으로 하는 압전센서를 장착한 비공기압 타이어. [청구항6]삭제 [청구항7]삭제 [청구항8]제 1 항에 따른 압전센서를 장착한 비공기압 타이어의 제조방법에 있어서,a) 상기 내측밴드부에 상기 압전센서부를 부착하는 단계;b) 상기 압전센서부가 부착된 위치에 몰드를 안착시키는 단계;c) 상기 몰드에 고분자 탄성체를 주형(casting)하는 단계;d) 주형된 상기 고분자 탄성체를 1차 경화시키는 단계;e) 상기 몰드를 탈형시키는 단계; 및f) 상기 몰드가 탈형된 상태에서 상기 고분자 탄성체를 2차 경화시키는 단계를 포함하는 것을 특징으로 하는 압전센서를 장착한 비공기압 타이어의 제조방법. [청구항9]제 8 항에 있어서,상기 a) 단계에서,상기 압전센서부는,접착제를 이용하여 상기 내측밴드부에 부착되는 것을 특징으로 하는 압전센서를 장착한 비공기압 타이어의 제조방법. [청구항10]제 8 항에 있어서,상기 a) 단계에서,상기 압전센서부는,상기 내측밴드부 중 상기 스포크부의 연결유닛이 연장 형성된 부분과 대응되는 위치에 부착된 것을 특징으로 하는 압전센서를 장착한 비공기압 타이어의 제조방법. [청구항11]제 1 항에 따른 압전센서를 장착한 비공기압 타이어의 압전센서 교체방법에 있어서,a) 상기 휠부로부터 상기 마운팅부가 제거되는 단계;b) 제거된 상기 마운팅부의 내측에 위치한 상기 압전센서부가 제거되는 단계;c) 상기 마운팅부의 내측면에 새로운 압전센서부가 부착되는 단계;d) 상기 내측밴드부의 상기 압전센서부가 제거된 위치에 상기 내측밴드부와 동일 물질의 고분자 탄성체가 주입되어 충진되는 단계; e) 상기 고분자 탄성체가 충진된 위치에 새로운 상기 압전센서부가 삽입되도록, 상기 마운팅부가 상기 휠부에 결합되는 단계; 및f) 상기 고분자 탄성체가 경화되는 단계를 포함하는 것을 특징으로 하는 압전센서를 장착한 비공기압 타이어의 압전센서 교체방법.
107 | 벨트부의 내구성을 향상시키는 중하중용 타이어 | B60C 9/18(2006.01)¦B60C 11/01(2021.01)¦B60C 9/20(2006.01) | 1020200177044 | 2020.12.17 | 1024635660000 | 2022.11.01 | 1020220086863 | 2022.06.24 |  | 2022.11.07 | 등록결정(일반) |  |  | Y(2020.12.17) | 9 | 본 발명은 벨트부, 벨트부의 상부에 적층되는 서브트레드, 벨트부와 서브트레드 사이에 삽입되는 고무층, 서브트레드의 상부에 적층되고 서브트레드와 캡 트레드 사이에 위치하는 화이트러버 및 화이트러버의 상부에 적층되는 캡 트레드를 포함하고, 고무층은 벨트부의 타측 중 적어도 일부를 감싸도록 형성됨에 따라 벨트부 및 타이어의 내구성을 향상시키는 것을 특징으로 하는 벨트부의 내구성을 향상시키는 중하중용 타이어를 제공한다. | [청구항1]벨트부의 상부에 적층되는 서브트레드;상기 벨트부와 상기 서브트레드 사이에 삽입되는 고무층;상기 서브트레드의 상부에 적층되고 상기 서브트레드의 상면에 밀착되는 화이트러버; 및다수의 트레드블록 및 상기 다수의 트레드블록 사이에 함입 형성되는 다수의 그루브를 포함하고, 상기 화이트러버의 상부에 적층되는 캡 트레드;를 포함하고,상기 화이트러버는 상기 캡 트레드의 내부로 함입되는 그루브의 하부에 위치하면서 상기 서브 트레드와 상기 캡 트레드 사이에 형성되며,상기 화이트러버와 상기 캡 트레드 사이에는 타이어를 재생하기 위한 버핑(buffing) 시 필요한 버핑 가이드라인(B)이 형성됨에 따라 상기 화이트러버를 적용 시, 사용자가 육안으로 상기 버핑 가이드라인(B)을 확인하면서 버핑할 수 있도록 지원함으로써 타이어의 원하는 성능을 구현하고,상기 다수의 그루브의 하부와 인접한 부분에는 상기 다수의 트레드블록 중 이웃하는 트레드블록의 측면에서 하방으로 연장되는 가상의 선과 상기 버핑 가이드라인이 이루는 리그루빙 가이드라인(R)이 형성되며,상기 고무층은 상기 벨트부의 타측 중 적어도 일부를 감싸도록 형성됨에 따라 상기 벨트부 및 타이어의 내구성을 향상시키는 것을 특징으로 하는 벨트부의 내구성을 향상시키는 중하중용 타이어. [청구항2]제1 항에 있어서,상기 벨트부는,제1 벨트;상기 제1 벨트의 상부에 적층되고, 타측부가 상기 제1 벨트의 타측부보다 길게 형성되는 제2 벨트;상기 제2 벨트의 상부에 적층되고, 타측부가 상기 제2 벨트의 타측부보다 짧게 형성되는 제3 벨트; 및상기 제3 벨트의 상부에 적층되고 상기 서브트레드와 밀착되며 타측부가 상기 제1 벨트의 타측부보다 짧게 형성되는 는 제4 벨트;를 포함하고,상기 고무층은 상기 제2, 3 벨트의 타측부 중 적어도 일부를 감싸면서 상기 제4 벨트의 타단과 접하는 것을 특징으로 하는 벨트부의 내구성을 향상시키는 중하중용 타이어. [청구항3]제1 항에 있어서,상기 고무층은 밀폐제(Sealant) 및 코발트염을 포함하는 것을 특징으로 하는 벨트부의 내구성을 향상시키는 중하중용 타이어. [청구항4]제3 항에 있어서,상기 코발트염의 함량은 1 PHR내지 5 PHR인 것을 포함하는 것을 특징으로 하는 벨트부의 내구성을 향상시키는 중하중용 타이어. [청구항5]제3 항에 있어서,상기 밀폐제의 폭은 5mm 내지 30mm인 것을 포함하는 것을 특징으로 하는 벨트부의 내구성을 향상시키는 중하중용 타이어. [청구항6]제1 항에 있어서,상기 고무층의 측면은 직사각형 또는 사다리꼴로 형성되는 것을 특징으로 하는 벨트부의 내구성을 향상시키는 중하중용 타이어. [청구항7]제6 항에 있어서,상기 고무층의 폭은 50mm 내지 80mm이고,상기 고무층의 두께는 1mm 내지 2mm인 것을 특징으로 하는 벨트부의 내구성을 향상시키는 중하중용 타이어. [청구항8]삭제 [청구항9]삭제 [청구항10]제2 항에 있어서,상기 화이트러버의 폭은 상기 제2 벨트의 폭과 5mm 내지 10mm를 합한 것이고,상기 화이트러버의 두께는 0.5mm 내지 1mm인 것을 특징으로 하는 벨트부의 내구성을 향상시키는 중하중용 타이어. [청구항11]제1 항에 있어서,상기 서브트레드의 두께는 2mm 내지 6mm인 것을 특징으로 하는 벨트부의 내구성을 향상시키는 중하중용 타이어.
108 | 전자기유도가열을 이용한 온도 이원화 몰드 | B29D 30/06(2006.01)¦H05B 6/36(2006.01)¦B29D 30/02(2006.01)¦B29D 30/52(2006.01)¦B29D 30/72(2006.01) | 1020210000949 | 2021.01.05 | 1024635880000 | 2022.11.01 | 1020220098989 | 2022.07.12 |  | 2022.11.07 | 등록결정(일반) |  |  | Y(2021.01.05) | 4 | 본 발명은 가류 공정 시 온도를 이원화하여 전달하기 위한 전자기유도가열을 이용한 온도 이원화 몰드에 있어서, 상부 플라튼 및 상부 플라튼의 하부에 위치하는 하부 플라튼을 포함하는 플라튼부, 상부 플라튼과 하부 플라튼 사이에 결합되는 컨테이너 본체를 포함하는 본체부, 컨테이너 본체의 내부 상면에 결합되는 상부 사이드월 몰드, 컨테이너 본체의 내부 하면에 결합되는 하부 사이드월 몰드 및 상부 사이드월 몰드 및 하부 사이드월 몰드와 접하면서 상기 컨테이너 본체의 중앙부에 위치하는 트레드 몰드를 포함하는 몰드부, 몰드부와 대향하도록 본체부의 내측면에 결합되고 상부 사이드월 몰드 및 하부 사이드월 몰드로 열을 전달하는 스팀챔버부, 본체부의 측면에 권취되고 전원이 인가되면 트레드 몰드를 전자기유도가열하는 코일부 및 상부 플라튼을 상하방향으로 관통하고 코일부의 양측을 외부로 통과시키는 전원연결부를 포함하는 것을 특징으로 하는 전자기유도가열을 이용한 온도 이원화 몰드를 제공한다. | [청구항1]가류 공정 시 온도를 이원화하여 전달하기 위한 전자기유도가열을 이용한 온도 이원화 몰드에 있어서,상부 플라튼 및 상기 상부 플라튼의 하부에 위치하는 하부 플라튼을 포함하는 플라튼부;상기 상부 플라튼과 상기 하부 플라튼 사이에 결합되는 컨테이너 본체를 포함하는 본체부;상기 컨테이너 본체의 내부 상면에 결합되는 비자성체인 상부 사이드월 몰드, 상기 컨테이너 본체의 내부 하면에 결합되는 비자성체인 하부 사이드월 몰드 및 상기 상부 사이드월 몰드 및 상기 하부 사이드월 몰드와 접하면서 상기 컨테이너 본체의 중앙부에 위치하는 자성체인 트레드 몰드를 포함하는 몰드부;상기 몰드부와 대향하도록 상기 본체부의 내측면에 결합되고 상기 상부 사이드월 몰드 및 상기 하부 사이드월 몰드로 열을 전달하는 스팀챔버부;상기 본체부의 측면에 권취되고 전원이 인가되면 상기 트레드 몰드를 전자기유도가열하는 코일부; 및상기 상부 플라튼을 상하방향으로 관통하고 상기 코일부의 양측을 외부로 통과시키는 전원연결부;를 포함하고,상기 트레드 몰드의 외측면 중 상기 컨테이너 본체와 접하는 외측면에는 열전도 차단 소재가 접합됨에 따라 상기 트레드 몰드에 전달된 열이 상기 상부 사이드월 몰드 및 상기 하부 사이드월 몰드로 열전달되는 것을 차단하며,이에 따라 상기 스팀챔버부로부터 공급되는 스팀에 의한 열원이 상기 상부 사이드월 몰드 및 상기 하부 사이드월 몰드에만 전달되고, 상기 코일부에 의해 직접 전자기유도가열되는 열원이 상기 트레드 몰드에만 전달되는 열원의 이원화를 통하여 타이어의 생산을 위한 예열 시간 및 가류시간을 최적화하고 상기 타이어의 내구성능을 개선시키는 것을 특징으로 하는 전자기유도가열을 이용한 온도 이원화 몰드. [청구항2]제1 항에 있어서,상기 코일부의 양측과 전기적으로 연결되어 상기 코일부로 전원을 공급하는 전원부; 및상기 전원부, 상기 스팀챔버부 및 상기 코일부와 전기적으로 연결되어 상기 전원부, 상기 스팀챔버부 및 상기 코일부의 동작을 제어하는 제어부;를 더 포함하는 것을 특징으로 하는 전자기유도가열을 이용한 온도 이원화 몰드. [청구항3]제2 항에 있어서,상기 제어부는 상기 스팀챔버부가 배관을 통해 스팀을 상기 상부 플라튼 및 상기 하부 플라튼의 내부로 공급하고 상기 상부 플라튼 및 상기 하부 플라튼을 매개체로 상기 상부 사이드월 몰드와 상기 하부 사이드월 몰드를 가열하도록 상기 스팀챔버부의 온도를 제어하는 것을 특징으로 하는 전자기유도가열을 이용한 온도 이원화 몰드. [청구항4]제2 항에 있어서,상기 제어부는 상기 트레드 몰드를 직접 전자기유도가열하는 상기 코일부의 온도를 제어하는 것을 특징으로 하는 전자기유도가열을 이용한 온도 이원화 몰드. [청구항5]삭제 [청구항6]삭제
109 | 시트, 이의 제조 방법 및 이를 포함하는 타이어 | B60C 9/02(2006.01)¦B29D 30/38(2006.01)¦C08L 7/00(2006.01)¦C08L 9/06(2006.01)¦C08K 3/04(2006.01) | 1020180036507 | 2018.03.29 | 1020448840000 | 2019.11.08 | 1020190114189 | 2019.10.10 |  | 2019.11.14 | 등록결정(일반) |  |  | Y(2018.03.29) | 14 | 본 발명은 시트, 이의 제조 및 이를 포함하는 타이어에 관한 것으로서, 상기 시트는 타이어 코드(tire cords), 상기 타이어 코드를 토핑(topping)하는 토핑 고무, 그리고 상기 토핑 고무 표면에 위치하는 전도성 섬유(fiber)를 포함한다. 상기 시트는 통전성이 낮고, 낮은 회전 저항 특성의 고무 조성물을 적용한 타이어에 우수한 전도성을 부여할 수 있다. | [청구항1]타이어 코드(tire cords),상기 타이어 코드를 토핑(topping)하는 토핑 고무, 그리고상기 토핑 고무 표면에 위치하는 전도성 섬유(fiber)를 포함하며,상기 전도성 섬유는 합성 섬유, 재생 셀룰로오스 섬유 및 천연 섬유로 이루어진 군에서 선택되는 어느 하나의 섬유의 표면에 구리 또는 은이 도금된 섬유와, 코튼(cotton) 섬유가 혼방된 것이고,상기 토핑 고무는 천연고무 20 내지 50 중량부 및 에멀젼 중합 스타이렌 부타디엔 고무 50 내지 80 중량부를 포함하는 원료 고무 100 중량부, 및 STSA(Statistical Thickness Surface Area) 값이 29 내지 39 m2/g이고, COAN(Oil Absorption Number of Compressed Sample) 값이 69 내지 79 cc/100g이고, OAN(Oil Absorption Number of Sample) 값이 85 내지 95 cc/100g이고, 요오드 흡착량 값이 31 내지 41 mg/g인 카본블랙 20 내지 60 중량부를 포함하거나, 또는 상기 토핑 고무는 합성 스타이렌 부타디엔 고무 10 내지 40 중량부 및 천연고무 60 내지 90 중량부를 포함하는 원료 고무 100 중량부, 및 STSA 값이 29 내지 39 m2/g이고, COAN 값이 69 내지 79 cc/100g이고, OAN 값이 85 내지 95 cc/100g이고, 요오드 흡착량 값이 31 내지 41 mg/g인 제 1 카본블랙 10 내지 40 중량부 및 STSA 값이 70 내지 80 m2/g이고, COAN 값이 83 내지 93 cc/100g이고, OAN 값이 96 내지 108 cc/100g이고, 요오드 흡착량 값이 76 내지 88 mg/g인 제 2 카본블랙 20 내지 50 중량부를 포함하는 것인 시트. [청구항2]제 1 항에 있어서,상기 합성 섬유는 폴리에스터 섬유, 폴리아미드 섬유, 폴리아크릴로니트릴 섬유 및 폴리우레탄 섬유로 이루어진 군에서 선택되는 어느 하나인 것인 시트. [청구항3]제 1 항에 있어서,상기 재생 셀룰로오스 섬유는 레이온 및 N-메틸모르폴린 N-옥사이드(N-methylmorpholine N-oxide, NMMO)를 이용하여 제조한 재생 셀룰로즈 섬유로 이루어진 군에서 선택되는 어느 하나인 것인 시트. [청구항4]제 1 항에 있어서,상기 천연 섬유는 코튼(cotton) 섬유 및 마 섬유로 이루어진 군에서 선택되는 어느 하나인 것인 시트. [청구항5]제 1 항에 있어서,상기 표면에 구리 또는 은이 도금된 섬유와, 상기 코튼 섬유의 혼방 비율은 10:90 내지 90:10 중량비인 것인 시트. [청구항6]제 1 항에 있어서,상기 전도성 섬유의 직경은 방적사(spun yarn) 기준으로 10 내지 100 번수('S)인 것인 시트. [청구항7]제 1 항에 있어서,상기 시트는 상기 전도성 섬유를 1 내지 60 개 포함하는 것인 시트. [청구항8]제 1 항에 있어서,상기 전도성 섬유는 상기 시트의 양면 또는 타이어 트레드와 마주보는 일면에 위치하는 것인 시트. [청구항9]제 1 항에 있어서,상기 타이어 코드와 상기 전도성 섬유가 이루는 각도의 예각은 0 내지 90˚인 것인 시트. [청구항10]제 1 항에 있어서,상기 전도성 섬유는 상기 토핑 고무 표면에서 직선 형상 또는 물결 형상으로 연장된 형태인 것인 시트. [청구항11]삭제 [청구항12]삭제 [청구항13]제 1 항에 있어서,상기 시트는 카카스(carcass)인 것인 시트. [청구항14]합성 섬유, 재생 셀룰로오스 섬유 및 천연 섬유로 이루어진 군에서 선택되는 어느 하나의 섬유의 표면에 구리 또는 은이 도금된 섬유를 제조하는 단계,상기 표면에 구리 또는 은이 도금된 섬유를 텍스쳐링(texturing) 가공하는 단계,상기 텍스쳐링 가공된 표면에 구리 또는 은이 도금된 섬유를 코튼(cotton) 섬유와 혼방하여 전도성 섬유를 제조하는 단계, 그리고타이어 코드(tire cords)를 토핑(topping) 고무로 토핑시킨 후, 이를 압연 또는 재단시 상기 토핑 고무 표면에 상기 전도성 섬유를 부착하는 단계를 포함하며,상기 토핑 고무는 천연고무 20 내지 50 중량부 및 에멀젼 중합 스타이렌 부타디엔 고무 50 내지 80 중량부를 포함하는 원료 고무 100 중량부, 및 STSA(Statistical Thickness Surface Area) 값이 29 내지 39 m2/g이고, COAN(Oil Absorption Number of Compressed Sample) 값이 69 내지 79 cc/100g이고, OAN(Oil Absorption Number of Sample) 값이 85 내지 95 cc/100g이고, 요오드 흡착량 값이 31 내지 41 mg/g인 카본블랙 20 내지 60 중량부를 포함하거나, 또는 상기 토핑 고무는 합성 스타이렌 부타디엔 고무 10 내지 40 중량부 및 천연고무 60 내지 90 중량부를 포함하는 원료 고무 100 중량부, 및 STSA 값이 29 내지 39 m2/g이고, COAN 값이 69 내지 79 cc/100g이고, OAN 값이 85 내지 95 cc/100g이고, 요오드 흡착량 값이 31 내지 41 mg/g인 제 1 카본블랙 10 내지 40 중량부 및 STSA 값이 70 내지 80 m2/g이고, COAN 값이 83 내지 93 cc/100g이고, OAN 값이 96 내지 108 cc/100g이고, 요오드 흡착량 값이 76 내지 88 mg/g인 제 2 카본블랙 20 내지 50 중량부를 포함하는 시트의 제조 방법. [청구항15]제 1 항에 따른 시트를 포함하는 타이어. [청구항16]제 15 항에 있어서,상기 타이어는 1000 V의 전압에서 0.1 MΩ 내지 100 MΩ의 저항값을 가지는 것인 타이어.
110 | 방열을 위한 함몰부를 포함하는 타이어 | B60C 23/19(2006.01)¦B60C 11/01(2021.01) | 1020210000712 | 2021.01.05 | 1024635690000 | 2022.11.01 | 1020220099184 | 2022.07.13 |  | 2022.11.08 | 등록결정(일반) |  |  | Y(2021.01.05) | 9 | 본 발명은 방열을 위한 함몰부를 포함하는 타이어에 관한 것이다. 보다 자세하게는, 본 발명은 트레드부의 가장자리에 방열을 위함 함몰부를 형성한 중하중용 타이어에 관한 것이다. 본 발명에 따른 방열을 위한 함몰부를 포함하는 타이어는 노면에 대응되는 부분을 포함하는 트레드부(Tread Part), 타이어의 측면에 위치하는 사이드월부(Side Wall Part), 상기 타이어의 골격을 형성하는 카카스부(Carcass Part), 상기 트레드부와 상기 카카스부의 사이에 배치되는 벨트부(Belt Part) 및 상기 트레드부와 상기 사이드월부의 사이에 위치하는 상기 트레드부의 가장자리의 측면으로부터 상기 벨트부를 향해 함몰된 함몰부(Cave Part)를 포함하고, 상기 함몰부의 입구부에서의 폭은 상기 함몰부의 내측부에서의 폭보다 더 작고, 수직방향(Vertical Direction)으로 상기 함몰부는 상기 벨트부와 적어도 일부가 중첩(Overlap)될 수 있다. | [청구항1]노면에 대응되는 부분을 포함하는 트레드부(Tread Part);타이어의 측면에 위치하는 사이드월부(Side Wall Part);상기 타이어의 골격을 형성하는 카카스부(Carcass Part);상기 트레드부와 상기 카카스부의 사이에 배치되는 벨트부(Belt Part); 및상기 트레드부와 상기 사이드월부의 사이에 위치하는 상기 트레드부의 가장자리의 측면으로부터 상기 벨트부를 향해 함몰된 함몰부(Cave Part); 및상기 함몰부 내에 배치되는 코어부(Core Part)를 포함하고,상기 함몰부는 상기 함몰부의 내측부의 측면에서 연장되며 상기 함몰부의 내측부의 측면과 상기 함몰부의 입구부를 연결하는 통로부(Passage Part)를 포함하며,상기 함몰부의 입구부에서의 폭은 상기 함몰부의 내측부에서의 폭보다 더 작고,수직방향(Vertical Direction)으로 상기 함몰부는 상기 벨트부와 적어도 일부가 중첩(Overlap)되며,상기 코어부는상기 내측부에 배치되며 원기둥 형태를 갖는 부분을 포함하는 제 1 부분(First Part); 및상기 통로부에 배치되며 상기 제 1 부분과 연결되는 제 2 부분(Second Part);를 포함하고,상기 코어부의 열전도율은 상기 트레드부의 열전도율보다 더 높은 것을 특징으로 하는 방열을 위한 함몰부를 포함하는 타이어. [청구항2]제 1 항에 있어서,상기 트레드부는,상기 노면에 대응되는 부분을 포함하는 캡 트레드부(Cap Tread Part); 및상기 캡 트레드부와 상기 벨트부의 사이에 위치하는 부분을 포함하는 언더 트레드부(Under Tread Part);를 포함하고,상기 함몰부는, 상기 트레드부의 가장자리에서 상기 캡 트레드부에 형성되는 것을 특징으로 하는 방열을 위한 함몰부를 포함하는 타이어. [청구항3]제 2 항에 있어서,상기 함몰부와 상기 언더 트레드부 사이의 최단 간격은 상기 함몰부의 깊이보다 더 작은 것을 특징으로 하는 방열을 위한 함몰부를 포함하는 타이어. [청구항4]제 2 항에 있어서,상기 캡 트레드부의 가장자리의 측면의 일측 끝단과 상기 함몰부 사이의 간격을 제 1 간격이라 하고,상기 캡 트레드부의 가장자리의 측면의 타측 끝단과 상기 함몰부 사이의 간격을 제 2 간격이라 할 때,상기 제 1 간격은 상기 제 2 간격보다 더 작고,상기 일측 끝단은 상기 타측 끝단보다 중심에 더 인접하는 것을 특징으로 하는 방열을 위한 함몰부를 포함하는 타이어. [청구항5]제 1 항에 있어서,상기 벨트부는,상기 트레드부에 인접하는 제 1 벨트층(First Belt Layer);상기 카카스부에 인접하는 제 2 벨트층(Second Belt Layer); 및상기 제 1 벨트층과 상기 제 2 벨트층의 사이에 배치되는 적어도 하나의 중간 벨트층(Middle Belt Layer);을 포함하고,상기 수직방향으로 상기 함몰부는 적어도 하나의 상기 중간 벨트층의 끝단과 적어도 일부 중첩하는 것을 특징으로 하는 방열을 위한 함몰부를 포함하는 타이어. [청구항6]제 1 항에 있어서,복수의 상기 함몰부가 상기 타이어의 원주방향(Circular Direction)으로 등간격으로 배치되는 것을 특징으로 하는 방열을 위한 함몰부를 포함하는 타이어. [청구항7]제 1 항에 있어서,수평방향(Horizontal Direction)으로 상기 함몰부의 입구부에서의 길이와 상기 함몰부의 내측부에서의 길이는 동일한 것을 특징으로 하는 방열을 위한 함몰부를 포함하는 타이어. [청구항8]제 1 항에 있어서,상기 함몰부의 내측부는 원기둥 형태를 갖는 부분을 포함하는 것을 특징으로 하는 방열을 위한 함몰부를 포함하는 타이어. [청구항9]제 8 항에 있어서,상기 통로부는 폭이 일정하게 유지되는 부분을 포함하고,수평방향으로 상기 내측부의 길이는 상기 내측부의 직경보다 더 큰 것을 특징으로 하는 방열을 위한 함몰부를 포함하는 타이어. [청구항10]삭제
111 | 런플랫 타이어용 인서트 고무 조성물 및 이를 이용하여 제조한 타이어 | C08L 7/00(2006.01)¦C08L 9/00(2006.01)¦C08L 61/00(2006.01)¦C08K 3/04(2006.01)¦B60C 1/00(2006.01) | 1020210030250 | 2021.03.08 | 1024712460000 | 2022.11.22 | 1020220126087 | 2022.09.15 |  | 2022.11.25 | 등록결정(일반) |  |  | Y(2021.03.08) | 7 | 본 발명은 원료고무 100 중량부, 카본블랙 40 내지 70 중량부를 포함하고, 상기 원료고무는 천연고무 및 저시스부타디엔고무(Low cis-BR)를 포함하는 런플랫 타이어용 인서트 고무 조성물 및 이를 이용하여 제조한 타이어에 관한 것이다. | [청구항1]원료고무 100 중량부,카본블랙 40 내지 70 중량부를 포함하고,상기 원료고무는 상기 원료고무 100 중량부에 대하여,천연고무 20 내지 80 중량부 및 저시스부타디엔고무(Low cis-BR) 80 내지 20 중량부를 포함하는 것인, 런플랫 타이어용 인서트 고무 조성물. [청구항2]삭제 [청구항3]제1항에서,상기 저시스부타디엔고무(Low cis-BR)는 상기 저시스부타디엔고무(Low cis-BR) 전체 중량에 대하여, 비닐 5 내지 25 중량%를 포함하고,분자량 분포도가 1 내지 4이고, 유리전이온도(Tg)가 -95 내지 -70℃인 것인,런플랫 타이어용 인서트 고무 조성물. [청구항4]제1항에서,상기 카본블랙은 오일 흡착량(OAN)이 80 내지 100cc/100g이고, 요오드 흡착량이 25 내지 45mg/g이고, 수소이온지수(pH)가 6 내지 10인 것인,런플랫 타이어용 인서트 고무 조성물. [청구항5]제1항에서,상기 런플랫 타이어용 인서트 고무 조성물은 원료고무 100 중량부에 대하여 보강성 수지 0.1 내지 6 중량부를 더 포함하는 것인,런플랫 타이어용 인서트 고무 조성물. [청구항6]제5항에서,상기 보강성 수지는 크레졸(Cresol)수지, 레조시놀(resocinol) 수지, 포름알데하이드(Formaldehyde) 수지 및 이들의 조합으로 이루어진 군에서 선택된 어느 하나인 것인,런플랫 타이어용 인서트 고무 조성물. [청구항7]제1항에서,상기 런플랫 타이어용 인서트 고무 조성물은 상기 원료고무 100 중량부에 대하여, 가류제 0.5 내지 6 중량부, 가류촉진제 0.5 내지 5 중량부, 및 리버전 방지제 0.1 내지 2 중량부를 더 포함하는 것인,런플랫 타이어용 인서트 고무 조성물. [청구항8]제1항의 런플랫 타이어용 인서트 고무 조성물을 이용하여 제조한 타이어.
112 | 차량 속도 추정 시스템 및 이의 추정 방법 | B60W 40/105(2012.01)¦B60W 40/12(2006.01)¦B60W 50/00(2006.01)¦G01P 3/00(2006.01) | 1020200179145 | 2020.12.21 | 1024635940000 | 2022.11.01 | 1020220088964 | 2022.06.28 |  | 2022.11.07 | 등록결정(일반) |  |  | Y(2020.12.21) | 8 | 본 발명은 차량 속도 추정 시스템 및 이의 추정 방법에 관한 것으로, 보다 상세하게는 차량의 속도를 보다 정확하게 추정하기 위한 차량 속도 추정 시스템 및 이의 추정 방법에 관한 것이다. 상기와 같은 목적을 달성하기 위한 본 발명의 구성은 타이어에 장착되며, 회전하는 타이어의 회전에 따른 래이디얼 가속도(Radial acceleration) 신호를 측정하는 센서모듈; 상기 센서모듈에 의해 측정된 상기 래이디얼 가속도 신호를 수신하는 리시버모듈; 상기 리시버모듈에 의해 수신된 상기 래이디얼 가속도 신호에서 차량의 주행속도를 추정하기 위한 래이디얼 가속도를 필터링하는 필터링모듈; 및 상기 필터링모듈에 의해 필터링된 상기 래이디얼 가속도와 상기 타이어의 반지름을 이용하여 차량의 주행 속도를 추정하도록 마련된 분석모듈을 포함하는 것을 특징으로 하는 차량 속도 추정 시스템을 제공한다. | [청구항1]타이어에 장착되며, 회전하는 타이어의 회전에 따른 래이디얼 가속도(Radial acceleration) 신호를 측정하는 센서모듈;상기 센서모듈에 의해 측정된 상기 래이디얼 가속도 신호를 수신하는 리시버모듈;상기 리시버모듈에 의해 수신된 상기 래이디얼 가속도 신호에서 차량의 주행속도를 추정하기 위한 래이디얼 가속도를 필터링하는 필터링모듈; 및상기 필터링모듈은, 측정된 상기 래이디얼 가속도 신호를 시간에 따른 가속도 파형 그래프로 나타내고, 상기 가속도 파형 그래프에서 타이어의 접지 영역을 추출하며,상기 필터링모듈은, 추출된 상기 접지 영역의 중앙부의 반대편에 상기 센서모듈이 위치했을 때의 래이디얼 가속도를 필터링하고,상기 필터링모듈에 의해 필터링된 상기 래이디얼 가속도와 상기 타이어의 반지름을 이용하여 차량의 주행 속도를 추정하도록 마련된 분석모듈을 포함하는 것을 특징으로 하는 차량 속도 추정 시스템. [청구항2]제 1 항에 있어서,상기 센서모듈은,상기 타이어의 이너라이너에 형성된 것을 특징으로 하는 차량 속도 추정 시스템. [청구항3]삭제 [청구항4]제 1 항에 있어서,상기 접지 영역은,상기 가속도 파형 그래프에서 미분치의 최소값과 최대값 사이를 접지 영역으로 추출하도록 마련된 것을 특징으로 하는 차량 속도 추정 시스템. [청구항5]삭제 [청구항6]제 1 항에 있어서,상기 분석모듈은,추출된 상기 접지 영역의 중앙부의 반대편에 상기 센서모듈이 위치했을 때의 래이디얼 가속도와 상기 타이어의 반지름을 곱한 값의 제곱근을 차량의 주행 속도로 추정하도록 마련된 것을 특징으로 하는 차량 속도 추정 시스템. [청구항7]제 1 항에 따른 차량 속도 추정 시스템의 차량 속도 추정 방법에 있어서,a) 타이어의 회전에 따른 래이디얼 가속도 신호를 측정하는 단계;b) 측정된 상기 래이디얼 가속도 신호를 수신하는 단계;c) 리시버모듈에 의해 수신된 상기 래이디얼 가속도 신호에서 차량의 주행속도를 추정하기 위한 래이디얼 가속도를 필터링하는 단계; 및d) 필터링된 상기 래이디얼 가속도와 상기 타이어의 반지름을 이용하여 차량의 주행 속도를 추정하는 단계를 포함하는 것을 특징으로 하는 차량 속도 추정 시스템의 차량 속도 추정 방법. [청구항8]제 7 항에 있어서,상기 c) 단계는,c1) 측정된 상기 래이디얼 가속도 신호를 시간에 따른 가속도 파형 그래프로 나타내는 단계;c2) 상기 가속도 파형 그래프에서 타이어의 접지 영역을 추출하는 단계; 및c3) 추출된 상기 접지 영역의 중앙부의 반대편에 상기 센서모듈이 위치했을 때의 래이디얼 가속도를 필터링하는 단계를 포함하는 것을 특징으로 하는 차량 속도 추정 시스템의 차량 속도 추정 방법. [청구항9]제 8 항에 있어서,상기 c2) 단계는상기 가속도 파형 그래프에서 미분치의 최소값과 최대값 사이를 상기 접지 영역으로 추출하도록 마련된 것을 특징으로 하는 차량 속도 추정 시스템의 차량 속도 추정 방법. [청구항10]제 8 항에 있어서,상기 d) 단계는,추출된 상기 접지 영역의 중앙부의 반대편에 상기 센서모듈이 위치했을 때의 래이디얼 가속도와 상기 타이어의 반지름을 곱한 값의 제곱근을 차량의 주행 속도로 추정하도록 마련된 것을 특징으로 하는 차량 속도 추정 시스템의 차량 속도 추정 방법.
113 | 중하중용 타이어 | B60C 15/04(2021.01)¦B60C 15/06(2006.01)¦B60C 9/02(2006.01) | 1020200165905 | 2020.12.01 | 1024635430000 | 2022.11.01 | 1020220077304 | 2022.06.09 |  | 2022.11.08 | 등록결정(일반) |  |  | Y(2020.12.01) | 5 | 본 발명은 타이어의 형상을 유지하는 카카스부, 카카스부의 내부에 위치하는 상부비드필러 및 상부비드필러의 하부에 위치하고 카카스부에 구비된 턴업부와 인접하도록 배치되는 하부비드필러를 포함하는 비드필러부, 하부비드필러의 적어도 일부와 결합되고 적어도 하나의 비드 와이어로 구성되는 비드부 및 비드부의 측면을 지지하는 림플랜지부를 포함하고, 비드부는 사각 계단형 구조를 가지는 것을 특징으로 하는 중하중용 타이어를 제공한다. | [청구항1]타이어의 형상을 유지하는 카카스부;상기 카카스부의 내부에 위치하는 상부비드필러 및 상기 상부비드필러의 하부에 위치하고 상기 카카스부에 구비된 턴업부와 인접하도록 배치되는 하부비드필러를 포함하는 비드필러부;상기 하부비드필러의 적어도 일부와 결합되고 적어도 하나의 비드 와이어로 구성되는 비드부; 및 림플랜지부가 상기 비드부의 측면을 지지하고,상기 비드부는,상기 적어도 하나의 비드 와이어 중 일부가 제1 열에 배열되고 상기 비드부의 최하부에 위치하는 제1 열 비드부;상기 적어도 하나의 비드 와이어 중 다른 일부가 제2 열에 배열되고 상기 제1 열 비드부의 상부에 적층되는 제2 열 비드부;상기 적어도 하나의 비드 와이어 중 또 다른 일부가 제3 열에 배열되고 상기 제2 열 비드부의 상부에 적층되는 제3 열 비드부; 및상기 적어도 하나의 비드 와이어 중 나머지가 제4 열에 배열되고 상기 비드부의 최상부에 위치하고 상기 제3 열 비드부의 상부에 적층되는 제4 열 비드부;를 포함하며,상기 제1 열 비드부는 8개의 비드 와이어가 상기 제1 열에 배열되고,상기 제2 열 비드부는 8개의 비드 와이어가 상기 제2 열에 배열되며,상기 제3 열 비드부는 6개의 비드 와이어가 상기 제3 열에 배열되고,상기 제4 열 비드부는 4개의 비드 와이어가 상기 제4 열에 배열되며,상기 비드부는 사각 계단형 구조를 가지는 것을 특징으로 하는 중하중용 타이어. [청구항2]삭제 [청구항3]삭제 [청구항4]타이어의 형상을 유지하는 카카스부;상기 카카스부의 내부에 위치하는 상부비드필러 및 상기 상부비드필러의 하부에 위치하고 상기 카카스부에 구비된 턴업부와 인접하도록 배치되는 하부비드필러를 포함하는 비드필러부;상기 하부비드필러의 적어도 일부와 결합되고 적어도 하나의 비드 와이어로 구성되는 비드부; 및림플랜지부가 상기 비드부의 측면을 지지하고,상기 비드부는,상기 적어도 하나의 비드 와이어 중 일부가 제1 열에 배열되고 상기 비드부의 최하부에 위치하는 제1 열 비드부;상기 적어도 하나의 비드 와이어 중 다른 일부가 제2 열에 배열되고 상기 제1 열 비드부의 상부에 적층되는 제2 열 비드부;상기 적어도 하나의 비드 와이어 중 또 다른 일부가 제3 열에 배열되고 상기 제2 열 비드부의 상부에 적층되는 제3 열 비드부; 및상기 적어도 하나의 비드 와이어 중 나머지가 제4 열에 배열되고 상기 비드부의 최상부에 위치하고 상기 제3 열 비드부의 상부에 적층되는 제4 열 비드부;를 포함하며,상기 제1 열 비드부는 9개의 비드 와이어가 상기 제1 열에 배열되고,상기 제2 열 비드부는 9개의 비드 와이어가 상기 제2 열에 배열되며,상기 제3 열 비드부는 7개의 비드 와이어가 상기 제3 열에 배열되고,상기 제4 열 비드부는 5개의 비드 와이어가 상기 제4 열에 배열되며, 상기 비드부는 사각 계단형 구조를 가지는 것을 특징으로 하는 중하중용 타이어. [청구항5]타이어의 형상을 유지하는 카카스부;상기 카카스부의 내부에 위치하는 상부비드필러 및 상기 상부비드필러의 하부에 위치하고 상기 카카스부에 구비된 턴업부와 인접하도록 배치되는 하부비드필러를 포함하는 비드필러부;상기 하부비드필러의 적어도 일부와 결합되고 적어도 하나의 비드 와이어로 구성되는 비드부; 및림플랜지부가 상기 비드부의 측면을 지지하고,상기 비드부는,상기 적어도 하나의 비드 와이어 중 일부가 제1 열에 배열되고 상기 비드부의 최하부에 위치하는 제1 열 비드부;상기 적어도 하나의 비드 와이어 중 다른 일부가 제2 열에 배열되고 상기 제1 열 비드부의 상부에 적층되는 제2 열 비드부;상기 적어도 하나의 비드 와이어 중 또 다른 일부가 제3 열에 배열되고 상기 제2 열 비드부의 상부에 적층되는 제3 열 비드부; 및상기 적어도 하나의 비드 와이어 중 나머지가 제4 열에 배열되고 상기 비드부의 최상부에 위치하고 상기 제3 열 비드부의 상부에 적층되는 제4 열 비드부;를 포함하며,상기 제1 열 비드부는 10개의 비드 와이어가 상기 제1 열에 배열되고,상기 제2 열 비드부는 10개의 비드 와이어가 상기 제2 열에 배열되며,상기 제3 열 비드부는 8개의 비드 와이어가 상기 제3 열에 배열되고,상기 제4 열 비드부는 6개의 비드 와이어가 상기 제4 열에 배열되며, 상기 비드부는 사각 계단형 구조를 가지는 것을 특징으로 하는 중하중용 타이어. [청구항6]타이어의 형상을 유지하는 카카스부;상기 카카스부의 내부에 위치하는 상부비드필러 및 상기 상부비드필러의 하부에 위치하고 상기 카카스부에 구비된 턴업부와 인접하도록 배치되는 하부비드필러를 포함하는 비드필러부;상기 하부비드필러의 적어도 일부와 결합되고 적어도 하나의 비드 와이어로 구성되는 비드부; 및림플랜지부가 상기 비드부의 측면을 지지하고,상기 비드부는,상기 적어도 하나의 비드 와이어 중 일부가 제1 열에 배열되고 상기 비드부의 최하부에 위치하는 제1 열 비드부;상기 적어도 하나의 비드 와이어 중 다른 일부가 제2 열에 배열되고 상기 제1 열 비드부의 상부에 적층되는 제2 열 비드부;상기 적어도 하나의 비드 와이어 중 또 다른 일부가 제3 열에 배열되고 상기 제2 열 비드부의 상부에 적층되는 제3 열 비드부; 및상기 적어도 하나의 비드 와이어 중 나머지가 제4 열에 배열되고 상기 비드부의 최상부에 위치하고 상기 제3 열 비드부의 상부에 적층되는 제4 열 비드부;를 포함하며,상기 제1 열 비드부는 11개의 비드 와이어가 상기 제1 열에 배열되고,상기 제2 열 비드부는 11개의 비드 와이어가 상기 제2 열에 배열되며,상기 제3 열 비드부는 9개의 비드 와이어가 상기 제3 열에 배열되고,상기 제4 열 비드부는 7개의 비드 와이어가 상기 제4 열에 배열되며, 상기 비드부는 사각 계단형 구조를 가지는 것을 특징으로 하는 중하중용 타이어. [청구항7]제1 항, 제4 항 내지 제6 항 중 어느 한 항에 있어서,상기 제1 내지 제4 열 비드부의 일단은 동일평면상에 위치하고,상기 제1 내지 제4 열 비드부는 서로 다른 길이를 가짐에 따라 상기 비드부의 타측이 상기 사각 계단형 구조를 가지는 것을 특징으로 하는 중하중용 타이어.
114 | 웨이브 지퍼형 트레드 커프를 구비하는 중하중용 타이어 | B60C 11/12(2006.01) | 1020200177360 | 2020.12.17 | 1024635740000 | 2022.11.01 | 1020220087039 | 2022.06.24 |  | 2022.11.07 | 등록결정(일반) |  |  | Y(2020.12.17) | 6 | 본 발명의 일 실시 커프의 벌어짐을 막고 블록간의 결속력을 증대하여 트랙션과 제동력 확보는 물론 크랙(crack)과 청킹(chunking)을 방지하는 웨이브 지퍼형 트레드 커프를 타이어에 형성시키는 기술을 제공한다. 본 발명의 실시 예에 따른 웨이브 지퍼형 트레드 커프를 구비하는 중하중용 타이어는, 일측에서 타측을 향해 가면서 웨이브(wave)가 연속되는 웨이브 지퍼(zipper) 형태의 패턴으로 이루어지며, 길이방향을 따라 이웃하는 웨이브의 폭방향 끝 쪽의 간격이 폭방향 중심 쪽의 간격보다 더 크게 형성되어 양쪽의 블록부분이 서로 맞물리는 패턴을 구비하는 커프; 및 트레드에 형성되고 상기 커프를 구비하는 블록;을 포함을 포함한다. | [청구항1]일측에서 타측을 향해 가면서 웨이브(wave)가 연속되는 웨이브 지퍼(zipper) 형태의 패턴으로 이루어지며, 길이방향을 따라 이웃하는 웨이브의 폭방향 끝 쪽의 간격이 폭방향 중심 쪽의 간격보다 더 크게 형성되어 양쪽의 블록부분이 서로 맞물리는 패턴을 구비하는 커프; 및트레드에 형성되고 상기 커프를 구비하는 블록;을 포함하며상기 커프는 곡선형으로서, 중앙 양측에서 볼록하게 형성되는 곡선 형상의 사이드 볼록 곡선부와, 상기 사이드 볼록 곡선부의 일부위와 연결되고 볼록한 곡선 형상으로 형성되는 단부 볼록 곡선부 및 상기 사이드 볼록 곡선부의 타부위와 연결되고 오목한 곡선 형상으로 형성되는 사이드 오목 곡선부를 포함하고상기 커프는, 양측 단부에서 중앙부를 향해 가면서 점진적으로 깊이가 깊어지는 제1,2경사부 및 상기 제1,2경사부의 사이에 균일한 깊이로 형성되는 안쪽의 수평부를 통해 안쪽의 수평부보다 바깥쪽이 더 긴 사다리꼴로 형성되고,상기 커프가 사다리꼴로 형성되어 상기 블록의 강성을 증대하고 상기 커프 안에서 공기와 물의 흐름성을 상승하는 것을 특징으로 하는 웨이브 지퍼형 트레드 커프를 구비하는 중하중용 타이어. [청구항2]청구항 1에 있어서, 상기 커프는, 중앙부에서 길이방향의 양측 단부로 가면서 진폭이 점진적으로 좁아지는 대칭형의 패턴인 것을 특징으로 하는 웨이브 지퍼형 트레드 커프를 구비하는 중하중용 타이어. [청구항3]삭제 [청구항4]청구항 1에 있어서, 상기 안쪽의 수평부는 바깥쪽의 75~85%인 것을 특징으로 하는 웨이브 지퍼형 트레드 커프를 구비하는 중하중용 타이어. [청구항5]청구항 1에 있어서, 상기 폭방향 중심쪽의 간격은 상기 폭방향 끝 쪽 간격의 30% 이하를 유지하는 것을 특징으로 하는 웨이브 지퍼형 트레드 커프를 구비하는 중하중용 타이어. [청구항6]청구항 1에 있어서, 상기 커프는, 두께가 0.3~0.5mm 인 것을 특징으로 하는 웨이브 지퍼형 트레드 커프를 구비하는 중하중용 타이어. [청구항7]청구항 1에 있어서, 상기 커프는, 1개의 블록에 3개 이하로 형성되는 것을 특징으로 하는 웨이브 지퍼형 트레드 커프를 구비하는 중하중용 타이어. [청구항8]삭제
115 | 공기입타이어 | B60C 13/00(2006.01)¦B60C 23/04(2006.01)¦G06K 19/07(2006.01) | 1020200177036 | 2020.12.17 | 1024635840000 | 2022.11.01 | 1020220087610 | 2022.06.27 |  | 2022.11.08 | 등록결정(일반) |  |  | Y(2020.12.17) | 3 | 본 발명은 공기입타이어에 관한 것으로, 더욱 상세하게는 RFID가 설치된 타이어를 용이하게 관리하기 위한 공기입타이어에 관한 것이다. 이에, 본 발명은 트레드부(100)와 사이드월부(200) 및 비드부(300)를 포함하는 공기입타이어에 있어서, 상기 사이드월부(200)에 다수개의 RFID(Radio Frequency Identification)가 원주방향으로 삽입설치되고, 다수의 RFID가 설치된 사이드월부(200)의 표면에 인디케이터홈(400)이 형성되는 공기입 타이어를 제공한다. | [청구항1]트레드부(100)와 사이드월부(200) 및 비드부(300)를 포함하는 공기입타이어에 있어서, 상기 사이드월부(200)에 다수개의 RFID(Radio Frequency Identification)가 원주방향으로 삽입설치되고, 상기 다수개의 RFID가 설치된 사이드월부(200)의 표면 및 타이어의 각 반제품의 조인트부에 대응되는 위치에 인디케이터홈(400)이 형성되고, 상기 인디케이터홈(400)에는 색을 띠는 고무 및 합성수지 중에서 선택되는 어느 하나 이상의 물질로 형성되는 착색체(410)가 삽입되어,상기 사이드월부(200)의 표면에 형성된 상기 인디케이터홈(400)의 위치 만으로, 상기 RFID의 위치와 성형을 마친 그린타이어(Green Tire)의 각 반제품 간의 조인트 위치를 식별할 수 있도록 이루어지는 것을 특징으로 하는 공기입타이어. [청구항2]제1항에 있어서, 상기 인디케이터홈(400)의 깊이(h)는 3~5mm이고, 폭(w)이 5~7mm인 것을 특징으로 하는 공기입 타이어. [청구항3]제1항에 있어서, 상기 인디케이터홈(400)은 타이어의 원주방향을 따라 등각의 간격으로 설치되며 12~20개인 것을 특징으로 하는 공기입타이어. [청구항4]삭제 [청구항5]삭제 [청구항6]삭제
116 | 타이어 사이드월 부착용 발광 패치 및 이의 제조방법 | B60C 13/00(2006.01)¦F21S 9/03(2006.01) | 1020190080062 | 2019.07.03 | 1020518580000 | 2019.11.28 |  |  |  | 2019.12.04 | 등록결정(일반) |  |  | Y(2019.07.03) | 7 | 본 발명의 일 실시 예는 타이어에 표시되는 이미지에 여러 색상을 적용할 수 있고, 상대적으로 정교한 이미지를 구현할 수 있으며, 타이어 주행 시에도 정지된 이미지를 구현할 수 있는 장치를 제공한다. 본 발명의 실시 예에 따른 타이어 사이드월 부착용 발광 패치는, 전기에너지를 공급하는 전원부; 전원부와 연결되어, 전원부로부터 전기를 공급 받는 발광체; 발광체와 연결되고, 타이어의 회전속도를 측정하는 센서인 회전속도센서로부터 측정 신호를 전달 받아, 발광체의 on/off를 제어하는 회로부; 및 전원부, 발광체와 회로부를 둘러싸는 형상으로 형성되고, 타이어의 사이드월에 결합하는 케이싱;을 포함한다. | [청구항1]타이어의 사이드월에 부착되는 발광 패치에 있어서,전기에너지를 공급하는 전원부;상기 전원부와 연결되어, 상기 전원부로부터 전기를 공급 받는 발광체;상기 발광체와 연결되고, 상기 타이어의 회전속도를 측정하는 센서인 회전속도센서로부터 측정 신호를 전달 받아, 상기 발광체의 on/off를 제어하는 회로부; 및상기 전원부, 상기 발광체와 상기 회로부를 둘러싸는 형상으로 형성되고, 상기 타이어의 사이드월에 결합하는 케이싱;을 포함하고,상기 케이싱은, 3D 프린팅으로 형성된 주형에 투명 우레탄 수지 용액을 주입시켜 형성되며,상기 타이어의 회전 시, 복수 개의 상기 발광체 각각의 on/off 제어에 의해 정지된 이미지를 구현하는 것을 특징으로 하는 타이어 사이드월 부착용 발광 패치. [청구항2]청구항 1에 있어서,상기 전원부는, 태양광을 전기에너지로 변환하는 태양전지판인 것을 특징으로 하는 타이어 사이드월 부착용 발광 패치. [청구항3]청구항 1에 있어서,상기 발광체는, LED소자로 형성되는 것을 특징으로 하는 타이어 사이드월 부착용 발광 패치. [청구항4]청구항 1에 있어서, 상기 회로부는, 상기 이미지의 구현을 위한 제어 프로그램을 저장하는 프로세서를 구비하는 것을 특징으로 하는 타이어 사이드월 부착용 발광 패치. [청구항5]청구항 1에 있어서,상기 케이싱의 두께는, 0.05 내지 5 밀리미터(mm)인 것을 특징으로 하는 타이어 사이드월 부착용 발광 패치. [청구항6]청구항 1에 있어서,상기 발광체 간 간격은, 0.01 내지 0.1 밀리미터(mm)인 것을 특징으로 하는 타이어 사이드월 부착용 발광 패치. [청구항7]삭제 [청구항8]삭제 [청구항9]청구항 1의 타이어 사이드월 부착용 발광 패치의 제조방법에 있어서,i) 3D 프린팅으로 주형을 형성하는 단계;ii) 상기 주형에 투명 우레탄 수지 용액을 주입시키는 단계; 및iii) 투명 우레탄 수지 용액에 상기 전원부, 상기 발광체 및 상기 회로부를 인입시킨 후, 투명 우레탄 수지 용액을 경화시켜, 상기 케이싱이 형성되는 단계;를 포함하는 것을 특징으로 하는 타이어 사이드월 부착용 발광 패치의 제조방법.
117 | 연료전지 분리판 파트 | H01M 8/0258(2016.01)¦H01M 8/026(2016.01)¦H01M 8/1018(2016.01) | 1020110123091 | 2011.11.23 | 1013374530000 | 2013.11.29 | 1020130057264 | 2013.05.31 |  | 2013.12.06 | 등록결정(일반) |  |  | Y(2011.11.23) | 3 | 본 발명은 매니폴드와 가스유로의 사이의 연결통로의 개방부위에 밀착 결합하는 분리판 파트의 상부면은 평탄부로 형성하고, 하부면은 가스유로의 요철 형상에 대응하도록 일정한 간격으로 요홈을 갖도록 형성하며, 양쪽 선단은 모재에 형성된 삽입홈에 계합될 수 있도록 돌출부를 설치함으로써 장기 가동시 요철과 요홈의 밀착 결합에 의해 이탈 위험성을 방지할 수 있고, 제작 비용도 절감할 수 있으며, 분리판 후 공정도 감소시켜 전체적인 제작기간도 단축시킬 수 있는 연료전지 분리판 파트를 제공하는데 그 목적이 있는 것이다. | [청구항1]매니폴드와 가스유로 간의 연결통로의 개방부위에 밀착 결합하는 분리판 파트의 상부면이 평탄부로 형성되어 있는 연료전지 분리판에 있어서, 상기 분리판 파트의 하부면은 가스유로의 요철 형상에 대응하도록 일정한 간격으로 요홈을 갖도록 형성되어 있으며, 그의 양쪽 선단은 모재에 형성된 삽입홈에 계합될 수 있도록 돌출부가 설치되어 있는 것을 특징으로 하는 연료전지 분리판 파트. [청구항2]제 1항에 있어서, 상기 연료 전지 분리판 파트는 플라스틱, 복합재료 또는 금속 재질로 제작하는 것을 특징으로 하는 연료 전지 분리판 파트. [청구항3]제 1항에 있어서, 상기 분리판 파트의 요홈과 가스유로의 요철면은 접착제를 이용하여 계합하는 것을 특징으로 하는 연료 전지 분리판 파트.
118 | 공기입타이어 | B60C 11/01(2021.01)¦B60C 13/02(2006.01)¦B60C 11/03(2006.01) | 1020180023172 | 2018.02.26 | 1020518560000 | 2019.11.28 | 1020190102604 | 2019.09.04 |  | 2019.12.04 | 등록결정(재심사후) |  |  | Y(2018.02.26) | 8 | 본 발명은 공기입타이어에 관한 것으로, 더욱 상세하게는 숄더부의 디커플링그루브를 개량한 공기입타이어에 관한 것이다. 본 발명은 트레드부(100)와 사이드월부(200) 및 비드부(300)를 포함하는 공기입타이어에 있어서, 상기 사이드월부의 (200) 상부에 타이어의 원주를 따라 1개 이상의 측면 링 디커플링그루브(400)가 형성되며, 상기 측면 링 디커플링그루브(400)는 주행시 접해지는 지면과 평행한 방향으로 형성되는 것을 특징으로 하는 공기입타이어를 제공한다. | [청구항1]트레드부(100)와 사이드월부(200) 및 비드부(300)를 포함하는 공기입타이어에 있어서, 상기 사이드월부(200)의 상부에 타이어의 원주를 따라 1개 이상의 측면 링 디커플링그루브(400)가 형성되며, 상기 측면 링 디커플링그루브(400)는 주행시 접해지는 지면과 평행한 방향으로 형성되고,상기 측면 링 디커플링그루브(400)의 하측에 몰드배분돌기가 형성되며,상기 몰드배분돌기는 타이어의 성형시 상기 트레드부(100)를 성형하는 트레드성형금형과 상기 사이드월부(200)를 성형하는 사이드월 성형금형이 맞닿는 부위에 형성되며,상기 몰드배분돌기는 측면 링 디커플링그루브(400)의 하측과 맞닿게 형성된 것을 특징으로 하는 공기입타이어. [청구항2]제1항에 있어서, 상기 측면 링 디커플링그루브(400)의 개수는 3개인 것을 특징으로 하는 공기입타이어. [청구항3]삭제 [청구항4]제1항에 있어서,상기 측면 링 디커플링그루브(400)의 깊이(w1)는 1~10mm이고, 폭(w2)은 1~5mm인 것을 특징으로 하는 공기입타이어. [청구항5]제1항에 있어서, 상기 측면 링 디커플링그루브(400) 간의 간격(w3)은 상기 측면 링 디커플링그루브(400)의 폭(w2)과 같거나 큰 것을 특징으로 하는 공기입타이어. [청구항6]제1항에 있어서, 상기 몰드배분돌기(500)의 중심과 상기 측면 링 디커플링그루브(400) 간의 거리(w4)는 4~10mm인 것을 특징으로 하는 공기입타이어. [청구항7]제1항에 있어서, 상기 측면 링 디커플링그루브(400)의 상부에 숄더디커플링그루브(600)이 형성되며, 상기 숄더디커플링그루브(600)는 외측에 형성되는 입구부(610)와, 내측에 형성되는 내측그루브(620)를 포함하여 구성되는 것을 특징으로 하는 공기입타이어. [청구항8]제7항에 있어서, 상기 측면 링 디커플링그루브(400)와 숄더디커플링그루브(600) 간의 거리(w5)는 0 초과 20mm 이하인 것을 특징으로 하는 공기입타이어. [청구항9]제7항에 있어서, 상기 측면 링 디커플링그루브(400)의 최외단과 상기 내측그루브(620)까지의 거리(w6)는 상기 측면 링 디커플링그루브(400)의 깊이(w1)보다 큰 것을 특징으로 하는 공기입타이어.
119 | 불규칙 마모 억제 타이어 | B60C 11/04(2006.01)¦B60C 11/03(2006.01) | 1020180048515 | 2018.04.26 | 1020518500000 | 2019.11.28 | 1020190124490 | 2019.11.05 |  | 2019.12.04 | 등록결정(일반) |  |  | Y(2018.04.26) | 7 | 본 발명의 일 실시 예는 그루브에 보강 리브를 형성하여 트레드의 불규칙한 마모를 방지하고, 그루브에 보강 리브가 형성됨에도 보조적인 히든그루브가 형성되어 타이어의 수분 흡수와 배수의 기능을 향상시킨 타이어를 제공한다. 본 발명의 실시 예에 따른 불규칙 마모 억제 타이어는, 그루브를 형성하는 양 측벽 중 하나의 측벽인 제1측벽과 결합하고, 제1측벽으로부터 그루브 방향으로 돌출된 형상인 보강리브; 그루브를 형성하는 양 측벽 중 다른 측벽인 제2측벽의 일 부위에 형성되는 홈의 형상인 히든그루브; 및 제2측벽의 타 부위로써, 히든그루브의 측면에 대해 그루브 방향으로 돌출된 형상인 잔존트레드부;를 포함한다. | [청구항1]트레드에 그루브가 형성된 타이어에 있어서,상기 그루브를 형성하는 양 측벽 중 하나의 측벽인 제1측벽과 결합하고, 상기 제1측벽으로부터 상기 그루브 방향으로 돌출된 형상인 보강리브;상기 그루브를 형성하는 양 측벽 중 다른 측벽인 제2측벽의 일 부위에 형성되는 홈의 형상인 히든그루브; 및상기 제2측벽의 타 부위로써, 상기 히든그루브의 측면에 대해 상기 그루브 방향으로 돌출된 형상인 잔존트레드부;를 포함하고,상기 히든그루브는 유체가 유동하는 유로를 제공하며,상기 보강리브는, 상기 그루브의 바닥면에 접촉하게 형성되는 것을 특징으로 하는 불규칙 마모 억제 타이어. [청구항2]삭제 [청구항3]청구항 1에 있어서, 상기 보강리브의 높이는, 상기 그루브의 깊이 대비 80 내지 90%의 비율의 길이로 형성되는 것을 특징으로 하는 불규칙 마모 억제 타이어. [청구항4]청구항 1에 있어서, 상기 히든그루브의 높이는, 상기 보강리브의 높이 보다 낮은 것을 특징으로 하는 불규칙 마모 억제 타이어. [청구항5]청구항 1에 있어서,상기 보강리브의 돌출 폭은, 상기 그루브의 폭 대비 30 내지 70%의 비율의 길이로 형성되는 것을 특징으로 하는 불규칙 마모 억제 타이어. [청구항6]청구항 1에 있어서,상기 히든그루브의 측면은, 상기 보강리브로부터 이격되는 방향으로 기울기를 구비하는 것을 특징으로 하는 불규칙 마모 억제 타이어. [청구항7]청구항 1에 있어서,상기 보강리브는 복수 개 형성되어 소정의 간격으로 배열되는 것을 특징으로 하는 불규칙 마모 억제 타이어. [청구항8]청구항 7에 있어서,상기 보강리브 간 간격은, 상기 보강리브와 상기 제1측벽의 접촉면에서 상기 타이어의 원주 방향 변의 길이 대비 80 내지 100%의 비율의 길이로 형성되는 것을 특징으로 하는 불규칙 마모 억제 타이어.
120 | 공명음 저감 타이어 및 이의 제조방법 | B60C 19/00(2006.01)¦C09J 163/00(2006.01) | 1020180038045 | 2018.04.02 | 1020448850000 | 2019.11.08 | 1020190115245 | 2019.10.11 |  | 2019.11.14 | 등록결정(일반) |  |  | Y(2018.04.02) | 3 | 본 발명은 이너라이너, 상기 이너라이너 내측에 도포된 접착제층; 및 상기 접착제층에 부착된 흡음재층을 포함하고, 상기 접착제층은 에폭시계 접착제를 포함하는 것인 공명음 저감 타이어에 관한 것으로, 주행 시 발열 및 변형에도 흡음재의 탈리가 없는 안정적인 공명음 저감 타이어를 제공한다. | [청구항1]이너라이너,상기 이너라이너 내측에 도포된 접착제층; 및상기 접착제층에 부착된 흡음재층을 포함하고,상기 접착제층은 에폭시계 접착제를 포함하며,상기 에폭시계 접착제는 하기 화학식 1로 표시되는 에폭사이드 링을 포함하는 에폭시계 화합물을 구비하고,상기 에폭시계 화합물은 비스페놀A 구조(Bis-phenol- A), 비스페놀B(Bis-phenol-B) 구조, 노볼락 구조 및 글리시딜 아민 구조로 이루어진 군에서 선택되는 어느 하나의 반복단위를 더 포함하며,상기 에폭시계 화합물은 25 ℃에서 점도가 10,000 내지 50,000 mPas인 것인 공명음 저감 타이어.[화학식 1](R1 내지 R4는 각각 독립적으로 수소, 탄소수 1 내지 20의 알킬기, 탄소수 1 내지 20의 페닐기, 탄소수 1 내지 20의 알콕시기 및 이들의 조합으로 이루어진 군에서 선택되는 어느 하나이다.) [청구항2]삭제 [청구항3]삭제 [청구항4]제1항에 있어서,상기 에폭시계 접착제는 하기 화학식 2로 표시되는 반복단위를 포함하는 에폭시계 화합물을 포함하는 것인 공명음 저감 타이어.[화학식 2] (상기 m은 1 내지 1,000의 정수이다.) [청구항5]제1항에 있어서,상기 흡음재층은 폴리우레탄 폼을 포함하는 것인 공명음 저감 타이어.
121 | 타이어 트레드용 고무 조성물 및 이를 이용하여 제조한 윈터 타이어 | C08L 21/00(2006.01)¦B60C 1/00(2006.01)¦C08L 101/02(2006.01)¦C08L 47/00(2006.01)¦C08K 3/36(2006.01)¦C08K 5/00(2006.01)¦C08K 3/22(2006.01)¦C08K 5/09(2006.01) | 1020180013800 | 2018.02.05 | 1020448860000 | 2019.11.08 | 1020190094535 | 2019.08.14 |  | 2019.11.14 | 등록결정(재심사후) |  |  | Y(2018.02.05) | 5 | 본 발명은 원료고무 100 중량부, 실리카 90 내지 150 중량부, 및 중량평균분자량이 8,000 내지 100,000 g/mol인 액상 고분자 2 내지 50 중량부를 포함함으로써 젖은 노면 및 빙설 노면과의 접지력이 향상되고, 오일 손실을 방지하여 수명이 향상된 타이어 트레드용 고무 조성물 및 이를 이용하여 제조된 윈터 타이어에 관한 것이다. | [청구항1]원료고무 100 중량부,실리카 125 중량부, 및중량평균분자량이 13,000 내지 90,000 g/mol이고, 유리전이온도가 -80 내지 -78℃이며, -20 ℃ 내지 50 ℃에서 액상형태인 액상 고분자 10 중량부를 포함하고,상기 액상 고분자는 하기 화학식 1로 표시되는 것인 타이어 트레드용 고무 조성물.[화학식 1](n은 40 내지 400이고, m은 30 내지 300이다.) [청구항2]제1항에 있어서,상기 액상 고분자는 액상 고분자 전체 중량에 대하여 주쇄에 10 내지 90 중량%의 탄소-탄소 이중결합을 포함하는 액상 고분자인 것인 타이어 트레드용 고무 조성물. [청구항3]삭제 [청구항4]삭제 [청구항5]삭제 [청구항6]삭제 [청구항7]제1항에 있어서,상기 실리카는 CTAB 흡착 값이 140 내지 180 ㎡/g 이고 질소 흡착 값이 140 내지 200 ㎡/g인 것인 타이어 트레드용 고무 조성물. [청구항8]제1항에 있어서,상기 타이어 트레드용 고무 조성물은 상기 원료고무 100 중량부에 대하여, 가류제 1.5 내지 2.5 중량부, 가류촉진제 0.5 내지 2.5 중량부, 산화아연 1 내지 5 중량부, 스테아르산 0.5 내지 3 중량부 및 노화방지제 1 내지 10 중량부를 더 포함하는 것인 타이어 트레드용 고무 조성물. [청구항9]제1항, 제2항, 제7항 및 제8항 중 어느 한 항에 따른 타이어 트레드용 고무 조성물을 이용하여 제조된 윈터 타이어.
122 | 시트고무 클램핑 장치 | B65G 47/90(2006.01) | 1020120126787 | 2012.11.09 | 1013378660000 | 2013.11.28 |  |  |  | 2013.12.04 | 등록결정(일반) |  |  | Y(2012.11.09) | 6 | 본 발명은 타이어 정련공정에서 배출되는 시트고무를 바아 컨베이어 저장 루우프(Loop)에서 건조 또는 열내림 냉각시킨 다음, 다음 공정을 위해 진입 이송 컨베이어로 이송시킬 때 이용되는 시트고무 클램핑 장치에 관한 것으로, 이를 위해 정련공정의 반바리 믹서를 통해 배출되는 시트고무(1)를 건조 또는 냉각목적으로 바아 컨베이어(2)에서 루우프(3) 적재로 이동시키어 진입 이송 컨베이어(4)로 집게부를 이용하여 옮겨 이송시키는 시트고무 클램핑 장치에 있어서, 상기 진입 이송 컨베이어(4)의 전방 쪽에는 바아 컨베이어(2)를 통해 이송된 시트고무(1)의 종단을 클램핑하여 들어올리는 클램핑 집게부(5)가 설치되되, 상기 클램핑 집게부(5)는 업다운 실린더(6)에 연결된 이중 집게판(7)과, 상기 이중 집게판(7)의 상부 경사판(7a)에 연결되어 하부 경사판(7b) 홀(hole)을 통과하는 다수 개의 핀(8) 및, 상기 업다운 실린더(6)와 이중 집게판(7) 사이에 설치되어 상기 이중 집게판(7)이 바아 컨베이어(2)와 충돌을 예방하는 충돌방지 감지부(9)를 갖춘 구조로 되어 있다. | [청구항1]정련공정의 반바리 믹서를 통해 배출되는 시트고무(1)를 건조 또는 냉각목적으로 바아 컨베이어(2)에서 루우프(3) 적재로 이동시키어 진입 이송 컨베이어(4)로 집게부를 이용하여 옮겨 이송시키는 시트고무 클램핑 장치에 있어서,상기 진입 이송 컨베이어(4)의 전방 쪽에는 바아 컨베어어(2)를 통해 이송된 시트고무(1)의 종단을 클램핑하여 들어올리는 클램핑 집게부(5)가 설치되되, 상기 클램핑 집게부(5)는 업다운 실린더(6)에 연결된 이중 집게판(7)과, 상기 이중 집게판(7)의 상부 경사판(7a)에 설치되어 하부 경사판(7b) 홀(hole)을 통하여 시트고무(1)를 잡아주는 다수 개의 연결핀(8) 및, 상기 업다운 실린더(6)와 이중 집게판(7) 사이에 설치되어 상기 이중 집게판(7)이 바아 컨베이어(2)와 충돌을 예방하는 충돌방지 감지부(9)를 갖추어 이루어진 것을 특징으로 하는 시트고무 클램핑 장치. [청구항2]제 1항에 있어서,상기 클램핑 집게부(5)의 전방에는 바 컨베이어(2)를 통해 이송되는 시트고무(1)의 이송을 정지시키는 정지 확인부(10)가 설치된 것을 특징으로 하는 시트고무 클램핑 장치. [청구항3]제 2항에 있어서,상기 정지 확인부(10)는 업다운 실린더(11)와 이 업다운 실린더(11)에 연결되는 삽입 브라켓트(12)로 이루어지고, 상기 삽입 브라켓트(12)는 바 컨베이어(2) 측면에서 시트고무 간섭이 없도록 삽입시키는 형태인 자 구조로 된 것을 특징으로 하는 시트고무 클램핑 장치. [청구항4]제 1항에 있어서,상기 이중 집게부(7)는 시트고무(1)를 잡아주는 직사각형의 상부 경사판(7a)과 하부 경사판(7b)이 업다운 실린더(6)가 상하강 운동을 한 후 두 개의 실린더(6a,6b)를 이용하여 각각의 힌지축(13a,13b)을 지점으로 집게 동작을 하도록 되어 있고, 상기 상부 경사판(7a)에 연결되어 하부 경사판(7b) 홀(hole)을 통해 시트고무(1)를 잡아주는 다수의 핀(8)들을 이용하여 클램핑 힘을 강화시킨 것을 특징으로 하는 시트고무 클램핑 장치. [청구항5]제 4항에 있어서,상기 상하부 경사판(7a,7b)들은 각각의 힌지핀(13a,13b)을 매개로 각회전 작동하는 것을 특징으로 하는 시트고무 클램핑 장치. [청구항6]제 1항에 있어서,상기 충돌방지 감지부(9)는 근접센서(14)와 스프링(15)으로 탄설된 상하판(16,17)으로 이루어진 것을 특징으로 하는 시트고무 클램핑 장치.
123 | 스틸벨트 부착장치 | B29D 30/24(2006.01)¦B29D 30/26(2006.01)¦B29C 47/88(2006.01)¦B29D 30/00(2006.01)¦B29D 30/00(2006.01)¦B29D 30/26(2006.01) | 1020120098314 | 2012.09.05 | 1013346830000 | 2013.11.25 |  |  |  | 2013.12.02 | 등록결정(일반) |  |  | Y(2012.09.05) | 6 | 본 발명은 타이어 제조시 트레드(Tread)와 카카스(Carcass) 사이에 배치되는 벨트들을 성형드럼(Torus drum)에 부착시키는 장치에 관한 것으로, 성형드럼에 온라인(On-line) 방식으로 공급하여 와인딩 시킴에 따라 신속한 재료이송과 변형감소 및 설비구조의 단순화를 추구할 수 있는 스틸벨트 부착장치에 관한 것이다. 이를 위해 본 발명은 스틸코드들이 저장되어 공급되는 크릴룸(1)과, 이 크릴룸(1)에서 공급된 스틸코드들이 고무에 의하여 양면으로 고무토핑 처리되는 압출기(2), 상기 압출기(2)에서 토출되어 처리된 스틸벨트를 냉각시키는 냉각롤(3)들을 갖춘 냉각룸(4), 상기 냉각룸(4)에서 공급된 스틸벨트를 루우프(Loop) 형태로 저장시키는 루우프롤(5)들을 갖춘 저장대(6), 상기 저장대(6)에서 스틸벨트를 잡아당기는 풀링기(7), 상기 풀링기(7)에서 공급된 스틸벨트(100)를 이송시키는 이송 컨베이어(8)와 길이측정 컨베이어(9) 및 부착 컨베이어(10)로 이루어진 이송 서비서(11) 및, 상기 이송 서비서(11)의 부착 컨베이어(10)를 통해 이송된 스틸벨트(100)를 성형드럼(12)에 부착시키는 압착롤(13)을 구비한 어플리케이션(14)으로 이루어진 구조로 되어 있다. | [청구항1]스틸코드들이 저장되어 공급되는 크릴룸(1)과, 이 크릴룸(1)에서 공급된 스틸코드들이 고무에 의하여 양면으로 고무토핑 처리되는 압출기(2), 상기 압출기(2)에서 토출되어 처리된 스틸벨트를 냉각시키는 냉각롤(3)들을 갖춘 냉각룸(4), 상기 냉각룸(4)에서 공급된 스틸벨트를 루우프(Loop) 형태로 저장시키는 루우프롤(5)들을 갖춘 저장대(6), 상기 저장대(6)에서 스틸벨트를 잡아당기는 풀링기(7), 상기 풀링기(7)에서 공급된 스틸벨트(100)를 이송시키는 이송 컨베이어(8)와 길이측정 컨베이어(9) 및 부착 컨베이어(10)로 이루어진 이송 서비서(11) 및, 상기 이송 서비서(11)의 부착 컨베이어(10)를 통해 이송된 스틸벨트(100)를 성형드럼(12)에 부착시키는 압착롤(13)을 구비한 어플리케이션(14)으로 이루어진 스틸벨트 부착장치. [청구항2]제 1항에 있어서,상기 이송 서비서(11)의 컨베이어(8)와 길이측정 컨베이어(9) 사이에는 커터(15)가 설치된 것을 특징으로 하는 스틸벨트 부착장치. [청구항3]제 1항에 있어서,상기 부착 컨베이어(10)와 길이측정 컨베이어(9) 및 이송 컨베이어(8)에는 성형드럼(12)으로 공급되는 스틸벨트(100)의 일직선 진행을 확보하기 위해 양쪽으로 배치된 안내롤(16)과 슬립방지를 위한 자석(17)이 밑면에 설치된 것을 특징으로 하는 스틸벨트 부착장치. [청구항4]제 1항에 있어서,상기 부착 컨베이어(10)의 말단에는 어플리케이션(14)의 압착롤러(13)로 성형드럼(12)에 스틸벨트(100)를 와인딩 부착할 때 정확한 위치로 안내해 주는 위치 가이드(18)가 설치된 것을 특징으로 하는 스틸벨트 부착장치. [청구항5]제 1항에 있어서,상기 부착 컨베이어(10)는 길이측정 컨베이어(9)의 말단에서 일정각도로 상향틸팅 작용하는 것을 특징으로 하는 스틸벨트 부착장치. [청구항6]제 1항에 있어서,상기 부착 컨베이어(10)와 길이측정 컨베이어(9) 사이에는 부착 컨베이어(10)의 틸팅 작용시 부착 컨베이어(10)와 길이측정 컨베이어(9) 사이를 왕복 이동하는 어플리케이션(14)이 설치된 것을 특징으로 하는 스틸벨트 부착장치.
124 | 타이어 트레드용 고무 조성물 및 이를 이용하여 제조한 타이어 | C08L 15/00(2006.01)¦C08C 19/06(2006.01)¦C08K 3/04(2006.01)¦C08L 7/00(2006.01)¦B60C 1/00(2006.01) | 1020140194909 | 2014.12.31 | 1016820270000 | 2016.11.28 | 1020160081298 | 2016.07.08 |  | 2016.12.02 | 등록결정(일반) |  |  | Y(2014.12.31) | 2 | 본 발명은 타이어 트레드용 고무 조성물 및 이를 이용하여 제조한 타이어에 관한 것으로서, 상기 타이어 트레드용 고무 조성물은 에폭시화 천연고무를 90 중량% 이상 포함하는 원료고무 100 중량부에 대하여 산화 카본블랙 40 내지 60 중량부를 포함함으로써, 타이어 트레드의 연비 효율 및 보강 성능을 개선시킬 수 있다. | [청구항1]원료고무로서 에폭시화율이 10 내지 20 몰%이고, 유리전이온도(Tg)가 -50 내지 -30 ℃이며, 무늬점도(Mooney Viscosity)가 90 내지 100인 에폭시화 천연고무(Epoxidised Natural Rubber) 100 중량부에 대하여휘발성 함량(Volatile Content)이 5 내지 8 중량%이고, 요오드 흡착 비표면적이 110 내지 150 ㎡/g이며, 오일 흡수 수(oil absorption number)가 120 내지 150 ㎡/g인 산화 카본블랙(Oxidated Carbon Black) 40 내지 60 중량부를 포함하는 타이어 트레드용 고무 조성물. [청구항2]삭제 [청구항3]삭제 [청구항4]삭제 [청구항5]삭제 [청구항6]제1항에 따른 타이어 트레드용 고무 조성물을 이용하여 제조된 타이어.
125 | 타이어 비드의 림 안착성 평가 장치 및 방법 | G01M 17/02(2019.01)¦B60C 23/04(2006.01)¦B60C 25/00(2021.01)¦B29L 30/00(2006.01) | 1020110106484 | 2011.10.18 | 1013306450000 | 2013.11.12 | 1020130042283 | 2013.04.26 |  | 2013.11.19 | 등록결정(재심사후) |  |  | Y(2011.10.18) | 2 | 본 발명은 림 부분와 타이어 비드부에 센서를 부착하고 신호를 계측하고, 계측된 신호를 비교하여 림 대비한 타이어 비드부의 상대적인 거동을 측정하며, 거동의 크기로 타이어 비드부의 림 안착성을 평가하고, 센서를 이용하여 타이어의 제동 혹은 조향 중에 비드부의 진동을 측정하여 분석하며, 측정된 신호의 적분을 이용하여 림 대비 비드부의 움직임 량 및 미끌림 량을 분석하고, 데이터를 송신하는 데이터 송신부를 구비하며, 송신부에서 송신된 데이터를 수신하여 데이터 저장하고, 데이터를 처리 분석하는 데이터 처리 및 분석부로 구성된 타이어 비드부의 림 안착성 평가 장치 및 방법에 관한 것이다. | [청구항1]타이어 비드부의 림 안착성 평가장치에 있어서, 림 또는 타이어 비드부에 부착 설치되어 비드부의 가속도를 측정하는 가속도 센서;가속도 센서에서 측정한 신호를 신호증폭기로 증폭하고, 증폭된 신호에 포함된 잡음을 제거 처리하는 신호처리부;신호처리부에서 처리한 신호를 수신 및 데이터 처리부로 전송하기 위한 데이터 송신부;송신된 데이터를 수신하는 데이터 수신부; 및데이터 수신부에서 수신한 데이터를 처리하고 분석하는 데이터 처리 및 분석부로 구성하되, 상기 데이터 처리 및 분석부는 림 대비 비드부의 움직임량 및 미끌림량을 측정하여 림 안착성을 평가하기 위하여 비드부에 부착 설치되어 비드부의 가속도를 가속도 센서로 계측한 값을 두 번 적분하여 얻은 위치 변화량 또는 가속도 센서에서 측정한 신호를 FFT 변환으로 주파수 분석한 데이터의 진폭이 클수록 비드부의 림 안착성이 낮은 것으로 평가함을 특징으로 하는 타이어 비드부의 림 안착성 평가장치. [청구항2]타이어 비드부의 림 안착성 평가 방법에서,림 또는 타이어 비드부에 부착 설치된 가속도 센서에서 가속도 신호를 측정하는 단계;가속도 센서에서 측정한 가속도 신호를 신호증폭기로 증폭하고, 증폭된 신호에 포함된 잡음을 신호처리부에서 처리하는 단계;처리된 신호를 데이터 송신부를 통해서 타이어 비드부의 림 안착성 평가장치의 수신 및 데이터 처리부로 전송하는 단계; 및림 대비 비드부의 움직임량 및 미끌림량을 측정하여 림 안착성을 평가하기 위하여 데이터 처리 및 분석부에서 가속도 센서에 측정한 비드부의 가속도 신호를 두 번 적분하여 얻은 위치변화량 또는 가속도 센서에서 측정한 비드부의 가속도 신호를 FFT 변환으로 주파수 분석한 데이터의 진폭이 클수록 비드부의 림 안착성이 낮은 것으로 평가하는 단계를 포함하는 타이어 비드부의 림 안착성 평가 방법. [청구항3]삭제 [청구항4]삭제 [청구항5]삭제 [청구항6]삭제 [청구항7]삭제 [청구항8]삭제 [청구항9]삭제
126 | 타이어 | B60C 11/00(2006.01)¦B60C 11/11(2006.01) | 1020150006952 | 2015.01.14 | 1016820290000 | 2016.11.28 | 1020160087678 | 2016.07.22 |  | 2016.12.02 | 등록결정(일반) |  |  | Y(2015.01.14) | 8 | 본 발명에 따른 타이어는, 림(rim), 림을 감싸며 장착되는 비드(bead), 비드에 연결되는 사이드 월(side wall), 사이드 월의 상부에 형성되며 곡률이 변화하도록 신축성을 가지는 재질로 이루어지는 서브트레드(sub-tread) 및 서브트레드의 곡률 변화에 따라 서로 간의 간격이 변화하도록 서브트레드 상에 배치되는 다수의 트레드 블록(tread blocks)을 포함한다. | [청구항1]림(rim),상기 림을 감싸며 장착되는 비드(bead),상기 비드에 연결되는 사이드 월(side wall),상기 사이드 월의 상부에 형성되며 곡률이 변화하도록 신축성을 가지는 재질로 이루어지는 서브트레드(sub-tread), 및상기 서브트레드의 곡률 변화에 따라 서로 간의 간격이 변화하도록 상기 서브트레드 상에 배치되는 다수의 트레드 블록들(tread blocks)을 포함하며,상기 서브트레드가 평평한 형상을 갖는 온로드 모드에서 제1직경,상기 서브트레드가 곡률을 가지는 오프로드 모드에서 상기 제1직경보다 큰 제2직경을 가지고,상기 서브트레드는 타이어의 내부압력의 변화에 따라 곡률이 변화하며,상기 림은 타이어의 체적이 변화할 수 있도록 가변폭을 가지고,상기 림은 상기 다수의 트레드 블록들 간의 간격이 최소화되는 상기 온로드 모드를 구현하기 위한 제1폭과 상기 다수의 트레드 블록들 간의 간격이 최대화되는 상기 오프로드 모드를 구현하기 위한 제1폭보다 작은 제2폭을 가지는 타이어. [청구항2]삭제 [청구항3]삭제 [청구항4]제1 항에 있어서,상기 림은 림을 형성하는 원기둥의 양 밑면에 배치되는 전면부와 후면부를 포함하며, 상기 전면부와 후면부의 사이에 배치되어 상기 림의 폭을 조절하도록 구동되는 림폭 조절장치를 더 포함하는 타이어. [청구항5]제4 항에 있어서,상기 림폭 조절장치는 스프링을 포함하는 기계장치 또는 유압시스템으로 이루어지는 타이어. [청구항6]삭제 [청구항7]삭제 [청구항8]제1 항에 있어서,상기 제2 직경은 상기 제1 직경의 1.4 배 이하인 타이어. [청구항9]제1 항에 있어서,상기 온로드 모드에서, 1.5 내지 2.8 Bar의 내부압력을 가지며, 상기 오프로드 모드에서, 2.8 내지 3.6 Bar의 내부압력을 갖는 타이어. [청구항10]제1 항에 있어서,상기 다수의 트레드 블록들은 육각기둥의 형상을 갖는 타이어. [청구항11]제10 항에 있어서,상기 온로드 모드에서, 상기 트레드 블록은 상기 트레드 블록을 둘러싸는 6개의 인접한 트레드 블록들 중 4개의 트레드 블록들과 접하고, 2개의 트레드 블록들과 소정의 간격을 가지도록 배열되며, 상기 오프로드 모드에서, 상기 트레드 블록은 상기 트레드 블록을 둘러싸는 6개의 인접한 트레드 블록들 모두와 소정의 간격을 두도록 배열되는 타이어. [청구항12]제1 항에 있어서,상기 서브트레드는 80 내지 90의 경도(hardness), 110 내지 125 kgf/cm2의 300% 모듈러스(modulus), 600 % 이상의 연신율(elongation) 및 125 kgf/cm2 이상의 인장강도(tensile strength)의 물성을 갖는 조성물로 형성되는 타이어.
127 | 차량용 공기입 타이어 | B60C 15/024(2006.01)¦B60C 15/02(2021.01)¦B60C 15/06(2006.01) | 1020100109194 | 2010.11.04 | 1013272230000 | 2013.11.04 | 1020120047553 | 2012.05.14 |  | 2013.11.11 | 등록결정(일반) |  |  | Y(2010.11.04) | 3 | 본 발명은 차량용 공기입 타이어에 관한 것으로, 트레드(1)와 비드부(2) 및 사이드월(3)로 구성되는 것에 있어서, 상기 비드부(2)의 림플랜지 접촉면부(1)에 음각의 다수의 딤플(dimple)(4)이 형성되고, 각각의 딤플(4)은 음각의 벤트라인(vent line)(5)으로 연결되어 그믈구조를 형성하는 것을 특징으로 하여, 비드부에 발생되는 열을 음각의 딤플과 벤트라인으로 구성된 그믈구조에 의해 분산/이동시키고, 외부벤트라인을 통하여 외부로 방출시킴으로써, 비드부에서 발생하는 열에 의한 변형을 최소화하여 비드부의 내구성을 향상시키는 효과가 있는 것임. | [청구항1]삭제 [청구항2]트레드(1)와 비드부(2) 및 사이드월(3)로 구성되는 것에 있어서, 상기 비드부(2)의 림플랜지 접촉면부(1)에 음각의 다수의 딤플(dimple)(4)이 형성되고, 각각의 딤플(4)은 음각의 벤트라인(vent line)(5)으로 연결되어 그물구조를 형성하며,상기 딤플(4) 중 상단의 각 상부딤플(41)과 벤트라인(5)의 상부교차점(51)중에서 선택되는 하나이상의 부위로부터 사이드월(3) 중앙부까지 음각의 외부벤트라인(6)이 형성된 것을 특징으로 하는 차량용 공기입 타이어. [청구항3]제2항에 있어서, 상기 비드부(2)의 굴곡부위(a)에 형성된 딤플(4)은 각 딤플(4)간의 수평간격(w1)이 딤플폭(w2)의 1/3-1/2으로 형성된 것을 특징으로 하는 차량용 공기입 타이어. [청구항4]제2항에 있어서, 상기 각 상부딤플과, 각 하부딤플의 직경이 중앙부의 딤플 직경의 1.5-2.5배인 것을 특징으로 하는 차량용 공기입 타이어.
128 | 초고성능 타이어의 성형 제조방법 | B29D 30/24(2006.01)¦B29D 30/26(2006.01)¦C08J 5/18(2006.01)¦B29D 30/16(2006.01) | 1020120092439 | 2012.08.23 | 1013346820000 | 2013.11.25 |  |  |  | 2013.12.02 | 등록결정(일반) |  |  | Y(2012.08.23) | 3 | 본 발명은 타이어의 성형 제조방법에 관한 것으로, 특히 초고성능 타이어(Ultra High Performance Tire; UHPT)의 성형시 타이어의 반제품 와인딩시 정확한 세팅 위치의 부착이 가능하고 사이드월 턴업(Turn up) 편차개선과 타이어의 상하측 편차개선으로 성형되는 타이어의 품질 향상을 도모하는 초고성능 타이어의 성형 제조방법에 관한 것이다. 이를 위해 본 발명은 초고성능 타이어를 제조할 때 성형공정의 카카스 성형드럼의 벨트 성형드럼에서 그린타이어를 성형하는 타이어의 성형 제조방법에 있어서, 상기 카카스 성형드럼(1)에서 이너라이너(2)와 사이드월(3)이 함께 와인딩 되어지는 와인딩 단계와, 상기 사이드월(3)의 상부에 테이프(4)가 부착되는 부착단계, 상기 이너라이너(2)에 카카스(5)를 와인딩하는 단계, 상기 카카스(5)에 비드(6)를 세팅하는 비드 세팅단계, 상기 비드(6)를 기준으로 사이드월(3)과 카카스(5) 및 이너라이너(2)를 턴업 브라더(7)로 턴업시키는 1차 턴업단계, 상기 사이드월(3)에서 테이프(4)를 제거하는 제거단계, 벨트 성형드럼에서 완성된 벨트(8)를 내장한 트레드(9)를 카카스 성형드럼(1)에 있는 반제품 그린타이어에 결합시키는 결합단계 및, 상기 트레드(9)가 결합된 반제품 그린타이어에 사이드월(3)을 턴업 브라더(7)의 2차 턴업과 스티처(10)를 이용하여 부착시키는 부착단계를 거쳐 그린타이어의 성형이 완성되는 것으로 되어 있다. | [청구항1]초고성능 타이어를 제조할 때 성형공정의 카카스 성형드럼의 벨트 성형드럼에서 그린타이어를 성형하는 타이어의 성형 제조방법에 있어서,상기 카카스 성형드럼(1)에서 이너라이너(2)와 사이드월(3)이 함께 와인딩 되어지는 와인딩 단계와, 상기 사이드월(3)의 상부에 테이프(4)가 부착되는 부착단계, 상기 이너라이너(2)에 카카스(5)를 와인딩하는 단계, 상기 카카스(5)에 비드(6)를 세팅하는 비드 세팅단계, 상기 비드(6)를 기준으로 사이드월(3)과 카카스(5) 및 이너라이너(2)를 턴업 브라더(7)로 턴업시키는 1차 턴업단계, 상기 사이드월(3)에서 테이프(4)를 제거하는 제거단계, 벨트 성형드럼에서 완성된 벨트(8)를 내장한 트레드(9)를 카카스 성형드럼(1)에 있는 반제품 그린타이어에 결합시키는 결합단계 및, 상기 트레드(9)가 결합된 반제품 그린타이어에 사이드월(3)을 턴업 브라더(7)의 2차 턴업과 스티처(10)를 이용하여 부착시키는 부착단계를 거쳐 그린타이어의 성형이 완성되는 것을 특징으로 하는 초고성능 타이어의 성형 제조방법. [청구항2]제 1항에 있어서,상기 테이프(4)의 부착단계는 사이드월(3)이 컨베이어(11)에서 피딩(Feeding) 되어지면 자유롭게 돌아가는 롤러(12)에서 이에 권선된 테이프(4)가 부착되는 것을 특징으로 하는 초고성능 타이어의 성형 제조방법. [청구항3]제 1항에 있어서,상기 테이프(4)의 부착단계에서 사이드월(3)에 부착되는 테이프(4)는 폴리시트(Poly sheet)재로 이루어진 것을 특징으로 하는 초고성능 타이어의 성형 제조방법.
129 | 차량용 타이어의 사이드월 | B60C 13/02(2006.01) | 1020140192240 | 2014.12.29 | 1016820280000 | 2016.11.28 | 1020160092068 | 2016.08.04 |  | 2016.12.02 | 등록결정(재심사후) |  |  | Y(2014.12.29) | 6 | 본 발명은 사이드월 블록강성 강화효과를 발휘하면서 우수한 통기성과 소음흡수 기능을 가지며 크랙 등의 발생을 줄여 타이어 품질을 향상하는 차량용 타이어의 사이드월에 관한 것이다. 본 발명은 트레드의 가장자리에 연결되는 숄더와 휠에 장착되는 비드부 사이에 배치되는 차량용 타이어의 사이드월에 있어서, 카본 소재의 3차원 격자가 사이드월의 외면에 서로 어긋나게 반복적으로 배열된 카본 유닛을 구비한다. 본 발명의 구성에 의하면, 차량의 사이드월에 카본 유닛의 3차원 격자를 적용함으로써 사이드월 블록강성 강화효과와 뛰어난 승차감을 발휘하면서 우수한 통기성과 소음흡수 기능을 가지며 크랙 등의 발생을 줄여 품질을 향상하는 효과가 있다. | [청구항1]트레드의 가장자리에 연결되는 숄더와 휠에 장착되는 비드부 사이에 배치되는 차량용 타이어의 사이드월에 있어서,카본 소재의 3차원 격자가 사이드월의 외면에 서로 어긋나게 반복적으로 배열된 카본 유닛을 구비하며,상기 3차원 격자는 일정 폭으로 산과 골을 이루도록 경사면이 타이어 반경방향을 따라 연속적으로 배열되어 격자띠를 형성하며,상기 격자띠는 타이어 반경방향을 따라 길게 형성되며, 타이어 원주방향을 따라 인접되게 반복적으로 배열되는 한편 인접하는 격자띠는 산과 골이 서로 어긋나게 배열되고,상기 격자띠의 외면 전체에는 길이방향을 따라 연속적으로 다수의 줄띠가 형성되고,상기 경사면에 의해 형성된 산과 골은 타이어 원주방향과 나란하게 배열되는 선 형태로 나타나며,타이어 원주방향을 따라 교대로 배열된 산과 골은 타이어의 단면방향으로 수직인 면으로 연결되는 것을 특징으로 하는 차량용 타이어의 사이드월. [청구항2]삭제 [청구항3]삭제 [청구항4]삭제 [청구항5]청구항 1에 있어서,상기 산과 골을 잇는 경사면의 기울기 각도는 수평면에 대해 10도 이하인 것을 특징으로 하는 차량용 타이어의 사이드월. [청구항6]청구항 1에 있어서,상기 산과 골 사이의 수직 높이는 0.6mm 이하인 것을 특징으로 하는 차량용 타이어의 사이드월. [청구항7]청구항 1에 있어서,상기 격자띠의 산과 산, 또는 골과 골 사이의 수평 간격은 6mm 이하인 것을 특징으로 하는 차량용 타이어의 사이드월. [청구항8]청구항 1에 있어서,상기 격자띠의 폭은 0.8mm 이하인 것을 특징으로 하는 차량용 타이어의 사이드월. [청구항9]청구항 1에 있어서, 상기 인접하는 격자띠의 폭의 합은 2mm 이하인 것을 특징으로 하는 차량용 타이어의 사이드월. [청구항10]삭제 [청구항11]삭제 [청구항12]삭제
130 | 타이어 트레드의 동적 변형량 측정장치 | G01M 17/02(2019.01)¦G01B 11/16(2006.01)¦B60C 25/00(2021.01)¦B60C 23/08(2006.01)¦B60C 11/24(2006.01)¦B29L 30/00(2006.01) | 1020110119982 | 2011.11.17 | 1013326500000 | 2013.11.19 | 1020130054547 | 2013.05.27 |  | 2013.11.26 | 등록결정(재심사후) |  |  | Y(2011.11.17) | 1 | 본 발명은 타이어 트레드의 변형량을 측정하는 장치에 관한 것으로, 특히 타이어의 수막현상, 제동성능, 마모성능, 핸들링(Handling) 성능 및, 원더링(Wondering) 성능 등 다양한 타이어의 성능향상을 위한 타이어 트레드의 패턴이나 구조설계에 필요로 하는 트레드의 동적 변형량을 제공하는 타이어 트레드의 동적 변형량 측정장치에 관한 것이다. 이를 위해 본 발명은 시험노면(1)의 지하실(2) 개방 상부면을 덮고 있는 강화유리 접지판(3) 위로 차량(100)의 타이어(101)가 주행할 때 이 타이어(101)의 트레드 변형량을 고속 카메라(4)로 연속 촬영하여 트레드의 변형량을 측정하도록 이루어진 타이어 트레드의 변형량 측정장치에 있어서, 상기 강화유리 접지판(3)은 지하실(2)에 설치된 하중 지지 프레임(5)으로 보유 지지되어 시험노면(1)과 동일면 높이로 유지되고, 이 강화유리 접지판(3)의 상부 표면에는 동일한 크기의 원형홈(6)이 연속 형성되면서 이 원형홈(6) 내에 유동하는 여러 개의 색구슬(7)이 담겨져 있고, 상기 강화유리 접지판(3)의 상부 표면을 연신율이 높은 검은색 고무시트(8)가 덮어 씌워지되, 이 검은색 고무시트(8)의 양쪽 테두리가 강화유리 접지판(3)에 고정용 록킹부(9)에 의해 고정되는 구조로 되어 있다. | [청구항1]시험노면(1)의 지하실(2) 개방 상부면을 덮고 있는 강화유리 접지판(3) 위로 차량(100)의 타이어(101)가 주행할 때, 상기 타이어(101)의 트레드 변형량을 고속 카메라(4)로 연속 촬영하여 트레드의 변형량을 측정하도록 이루어진 타이어 트레드의 변형량 측정장치에 있어서,상기 지하실(2)에 설치되어 강화유리 접지판(3)을 보유 지지하는 하중 지지 프레임(5);타이어(101)가 강화유리 접지판(3)을 진입 전과 통과 후에 고속 카메라(4)에서 측정시작과 끝을 검출하여 속도 산출을 위해 강화유리 접지판(3)의 전후로 시험노면(1)에 설치된 포토센서(12);하중 지지 프레임(5)에 설치된 상기 강화유리 접지판(3)의 상부 표면에는 타이어 주행시 색구슬의 좌표 변화를 고속카메라로 촬영할 수 있도록 동일한 크기의 원형홈(6)을 연속 형성하고, 형성된 원형홈(6)에는 유동하는 다수의 색구슬(7)이 담겨져 있고, 다수의 색구슬(7)이 담겨져 있는 상기 강화유리 접지판(3)의 상부 표면은 검은색 고무시트(8)가 덮어 씌워지며, 카메라로 촬영시 타이어(101) 트레드의 좌표 변화량을 얻기 위하여 검은색 고무시트(8) 하부에는 흰색의 격자선이 그어져 있고, 검은색 고무시트(8)의 양쪽 테두리는 강화유리 접지판(3)을 지지하는 지지 프레임(5)에 설치된 고정용 록킹부(9)에 의해 고정되며, 카메라로 촬영하여 얻은 상기 흰색의 격자선(10)과 색구슬(7)의 좌표값 변화를 산출하여 측정 대상 타이어 트레드 블록에 대한 X축 및 Y축 방향의 그래프로 타이어 트레드 변형량의 변화궤도를 얻을 수 있도록 이루어진 것을 특징으로 하는 타이어 트레드의 동적 변형량 측정장치. [청구항2]삭제 [청구항3]삭제
131 | 장탈착 손상을 방지하는 중하중용 공기입 타이어 | B60C 15/024(2006.01)¦B60C 15/06(2006.01) | 1020210000708 | 2021.01.05 | 1024635770000 | 2022.11.01 | 1020220098872 | 2022.07.12 |  | 2022.11.07 | 등록결정(일반) |  |  | Y(2021.01.05) | 7 | 본 발명의 일 실시 예는 림에 대한 타이어의 장탈착 시, 비드부에 가해지는 충격으로부터 비드부를 보호하여, 비드부에 생성되는 크랙을 방지하는 기술을 제공한다. 본 발명의 실시 예에 따른 장탈착 손상을 방지하는 중하중용 공기입 타이어는, 비드부에서 타이어의 외부 방향 일 부위인 외향부위와 타이어의 내부 방향 타 부위인 내향부위에 결합되고, 타이어가 설치되는 림과 비드부 간 마찰 및 충격을 방지하는 험프스트립; 비드부의 내향부위에 결합되고, 타이어의 내부를 향하는 외측면이 곡면으로 형성되며, 비드부의 크랙을 방지하는 돌출부; 및 복수 개의 돌출부 중 하나의 돌출부와 다른 돌출부 사이에 바 형상으로 형성되어 돌출부의 강성을 보완하는 티바;를 포함한다. | [청구항1]비드부를 포함하는 타이어에 있어서,상기 비드부에서 상기 타이어의 외부 방향 일 부위인 외향부위와 상기 타이어의 내부 방향 타 부위인 내향부위에 결합되고, 상기 타이어가 설치되는 림과 상기 비드부 간 마찰 및 충격을 방지하고, 상기 비드부의 하부를 감싸면서 턴업되어 상기 비드부의 상기 내향부위에 결합되는 턴업부위를 구비하는 험프스트립;상기 비드부의 내향부위의 표면과 상기 턴업부위의 표면에 결합되고, 상기 타이어의 내부를 향하는 외측면이 곡면으로 형성되며, 상기 비드부의 크랙을 방지하는 돌출부; 및복수 개의 돌출부 중 하나의 돌출부와 다른 돌출부 사이에 바 형상으로 형성되어 상기 돌출부의 강성을 보완하는 티바;를 포함하고,상기 복수 개의 돌출부가 상기 타이어의 원주 방향을 따라 간격을 형성하며 배열되며,상기 험프스트립의 강도는 상기 비드부의 강도보다 더 크게 형성되고,상기 돌출부의 강도는 상기 비드부의 강도보다 더 크게 형성되며,상기 비드부의 단면에서 상기 턴업부위 말단의 높이는 상기 돌출부의 최대 두께 부위의 중심점의 높이(H)와 동일하게 형성됨으로써, 상기 턴업부위 말단에 인접한 상기 비드부의 일 부위에서 상기 험프스트립과 상기 비드부의 강도 차이에 의해 생성되는 파손을 상기 돌출부가 방지하는 것을 특징으로 하는 장탈착 손상을 방지하는 중하중용 공기입 타이어. [청구항2]청구항 1에 있어서,상기 비드부의 단면에서, 상기 티바의 중심점의 높이는 상기 돌출부의 최대 두께 부위의 중심점의 높이(H)와 동일한 것을 특징으로 하는 장탈착 손상을 방지하는 중하중용 공기입 타이어. [청구항3]청구항 1에 있어서,상기 티바의 폭(h)은, 5 내지 15 밀리미터(mm)인 것을 특징으로 하는 장탈착 손상을 방지하는 중하중용 공기입 타이어. [청구항4]삭제 [청구항5]삭제 [청구항6]삭제 [청구항7]청구항 1에 있어서,상기 비드부의 단면에서, 상기 돌출부의 최대 두께 부위의 중심점의 높이(H)는, 20 내지 25 밀리미터(mm)인 것을 특징으로 하는 장탈착 손상을 방지하는 중하중용 공기입 타이어. [청구항8]청구항 1에 있어서,상기 돌출부의 최대 두께(T)는, 3 내지 5 밀리미터(mm)인 것을 특징으로 하는 장탈착 손상을 방지하는 중하중용 공기입 타이어. [청구항9]청구항 1에 있어서,상기 돌출부의 폭(W)은, 10 내지 15 밀리미터(mm)인 것을 특징으로 하는 장탈착 손상을 방지하는 중하중용 공기입 타이어. [청구항10]청구항 1에 있어서,상기 복수 개의 돌출부 중 하나의 돌출부의 중심점과 다른 돌출부의 중심점 사이의 간격(G)은, 5 내지 30 밀리미터(mm)인 것을 특징으로 하는 장탈착 손상을 방지하는 중하중용 공기입 타이어.
132 | 공명소음을 저감한 래디알 타이어 | B60C 5/08(2006.01)¦B60C 19/00(2006.01) | 1020110097675 | 2011.09.27 | 1013279300000 | 2013.11.05 | 1020130033779 | 2013.04.04 |  | 2013.11.13 | 등록결정(재심사후) |  |  | Y(2011.09.27) | 2 | 본 발명은 공명소음을 저감한 래디알 타이어(Radial tire)에 관한 것으로, 이를 위해 노면과 접촉하는 트레드(1)와, 타이어의 골격을 이루는 카카스(2), 타이어의 측면을 이루는 사이드월(3), 상기 트레드(1)와 사이드월(3) 사이에 배치되는 숄더부(4), 타이어를 림에 부착하기 위한 비드부(5) 및, 타이어 내부의 공기가 외부로 방출되는 것을 방지하는 이너라이너(6)를 구비하여 이루어진 래디알 타이어에 있어서, 상기 숄더부(4)에 대응하는 타이어 내부의 이너라이너(6)에는 타이어의 원주방향을 따라 좌우 공기층(7)이 형성되도록 브리지 고무(8)의 양단이 에지 연결고무(9)들에 의해 보유 지지되어 이너라이너(6)에 부착된 구조로 되어 있다. | [청구항1]노면과 접촉하는 트레드(1)와, 타이어의 골격을 이루는 카카스(2), 상기 타이어의 측면을 이루는 사이드월(3), 상기 트레드(1)와 사이드월(3) 사이에 배치되는 숄더부(4), 상기 타이어를 림에 부착하기 위한 비드부(5) 및, 상기 타이어 내부의 공기가 외부로 방출되는 것을 방지하는 이너라이너(6)를 구비하여 이루어진 래디알 타이어에 있어서,상기 숄더부(4)에 대응하는 타이어 내부의 이너라이너(6)에는 타이어의 원주방향을 따라 좌우 공기층(7)이 형성되도록 브리지 고무(8)의 양단이 에지 연결고무(9)들에 의해 보유 지지되어 상기 이너라이너(6)에 부착 설치되고, 상기 브리지 고무(8)의 두께(t)는 인너라이너(6)의 두께와 동일한 두께를 가지며, 상기 숄더부(4)가 노면과 충돌시 발생되는 충격량을 완화시켜 공진량을 감소시켜 공명소음을 감소시키기 위하여 숄더부(4)의 반대쪽 이너라이너(6)에 형성된 공기층(7)의 압력이 타이어와 림 사이의 공기압에 비해 낮게 설정함을 특징으로 하는 공명소음을 저감한 래디알 타이어. [청구항2]삭제 [청구항3]제 1항에 있어서,상기 에지 연결고무(9)의 형상을 테이프 식으로 브리지 고무(8)의 양끝에 부착하고 넓이는 이 브리지 고무(8)의 1/4로 설정하고, 두께는 이너라이너(6)의 절반두께로 설정되는 것을 특징으로 하는 공명소음을 저감한 래디알 타이어.
133 | 타이어 수리용 고무 조성물 및 이를 이용하여 제조한 타이어 | C08L 7/00(2006.01)¦C08K 3/04(2006.01)¦C08L 61/06(2006.01)¦C08K 3/06(2006.01)¦C08K 5/00(2006.01)¦C08K 5/44(2006.01)¦C08K 5/18(2006.01)¦C08K 5/56(2006.01)¦B60C 1/00(2006.01)¦C08K 5/3437(2006.01) | 1020090130222 | 2009.12.23 | 1013366000000 | 2013.11.28 | 1020110073065 | 2011.06.29 |  | 2013.12.05 | 등록결정(일반) |  |  | Y(2009.12.23) | 2 | 본 발명은 타이어 수리용 고무 조성물 및 이를 이용하여 제조한 타이어에 관한 것으로서, 천연고무를 포함하는 원료고무 100 중량부, 질소흡착 비표면적이 70 내지 100m 2 /g이고, DBP 흡유량이 100 내지 130cc/100g인 카본블랙 40 내지 50 중량부, 불용성 유황 5 내지 8 중량부, 그리고 코발트 나프테네이트(Cobalt Naphthenate, CO-NAPH), 코발트 보로 아실레이트(Cobalt Boro Acylate) 및 이들의 조합으로 이루어진 군에서 선택되는 어느 하나의 코발트 염을 포함하며, 상기 코발트 염은 코발트의 함량이 0.2 내지 0.45 중량부가 되도록 첨가되는 것인 타이어 수리용 고무 조성물을 제공한다. 본 발명의 타이어 수리용 고무 조성물은 스틸 노출부와의 접착력이 우수하고, 벨트부의 강성 등과 부합되는 적합한 물성을 가지며, 주변 고무와의 공가류 특성도 우수하여 물성, 접착성 및 가공성이 모두 우수하다. 타이어, 재생타이어, 수리, 스틸접착, 천연고무, 카본블랙, 불용성유황, 코발트염, 코발트나프테네이트, 코발트보로아실레이트, 접착력, 강성, 물성, 가공성 | [청구항1]천연고무를 포함하는 원료고무 100 중량부,질소흡착 비표면적이 70 내지 100m2/g이고, DBP(n-dibutyl phthalate) 흡유량이 100 내지 130cc/100g인 카본블랙 40 내지 50 중량부,불용성 유황 5 내지 8 중량부,N,N-디시클로헥실-2-벤조티아질술펜아미드(DCBS) 가류촉진제,2,2,4-트리메틸-1,2-디하이드로퀴놀린(TMDQ) 산화방지제를 1 내지 4 중량부,N-(1,3-디메틸부틸)-N'-페닐-p-페닐렌디아민(6PPD) 오존방지제를 1 내지 4 중량부,p-알킬 페놀 포름알데하이드 수지를 1 내지 4 중량부 그리고 코발트 나프테네이트(Cobalt Naphthenate, CO-NAPH), 코발트 보로 아실레이트(Cobalt Boro Acylate) 및 이들의 조합으로 이루어진 군에서 선택되는 어느 하나의 코발트 염을 포함하며,상기 코발트 염은 코발트의 함량이 0.2 내지 0.45 중량부가 되도록 첨가되는것인 타이어 수리용 고무 조성물. [청구항2]삭제 [청구항3]삭제 [청구항4]삭제 [청구항5]삭제 [청구항6]제1항에 따른 타이어 수리용 고무 조성물을 이용하여 제조한 타이어.
134 | 전자모듈을 가지는 타이어, 이의 관리방법 및 관리시스템 | G06K 19/077(2006.01)¦G06K 19/07(2006.01)¦G06K 7/10(2006.01)¦G06F 12/02(2018.01) | 1020240043960 | 2024.04.01 | 1028760830000 | 2025.10.21 | 1020250146396 | 2025.10.13 |  | 2025.10.23 | 등록결정(일반) |  |  | Y(2024.04.01) | 6 | 본 발명은 정보를 용이하게 입력하거나 읽어낼 수 있는 전자모듈을 가지는 타이어, 이의 관리방법 및 관리시스템을 제공한다. 상기 전자모듈을 가지는 타이어는 전자모듈을 포함한다. 전자모듈은 96비트(bit)의 메모리를 가지며, 메모리는 제1영역, 제2영역, 제3영역 및 제4영역으로 구분되고, 제1영역은 14비트(bit)의 헤더(Header), 필터벨류(Filter value) 및 파티션(Partition) 정보가 저장되며, 제2영역은 24비트(bit)의 제조사(Company prefix/code) 정보가 저장되고, 제3영역은 20비트(bit)의 상품(Item code) 정보가 저장되며, 제4영역은 38비트(bit)의 시리얼번호(Serial number) 정보가 저장된다. | [청구항1]전자모듈의 정보를 입력하는 단계(s100); 및상기 전자모듈의 정보를 읽어내는 단계(s200)를 포함하고,상기 전자모듈은,96비트(bit)의 메모리를 가지며,상기 메모리는 제1영역, 제2영역, 제3영역 및 제4영역으로 구분되고,상기 제1영역은 14비트(bit)의 헤더(Header), 필터벨류(Filter value) 및 파티션(Partition) 정보가 저장되며,상기 제2영역은 24비트(bit)의 제조사(Company prefix/code) 정보가 저장되고,상기 제3영역은 20비트(bit)의 상품(Item code) 정보가 저장되며,상기 제4영역은 38비트(bit)의 시리얼번호(Serial number) 정보가 저장되고,상기 s100 단계는,입력부에 의하여, 상기 제조사 정보, 상기 상품 정보 및 상기 시리얼번호 정보로 구성된 연속된 숫자가 입력되는 단계(s110)와, 변환부에 의하여, 좌측 1열부터, 상기 제조사 정보, 상기 상품 정보, 상기 시리얼번호 정보로 각각 분류되는 단계(s120)와,상기 입력부에 의하여, 분류된 상기 제조사 정보, 상기 상품 정보 및 상기 시리얼번호 정보가 각각의 영역에 입력되는 단계(s130)를 포함하는 것을 특징으로 하는 전자모듈을 가지는 타이어의 관리방법. [청구항2]제1항에 있어서,상기 전자모듈은 RFID인 것을 특징으로 하는 전자모듈을 가지는 타이어의 관리방법. [청구항3]삭제 [청구항4]제1항에 있어서,상기 s200 단계는,상기 메모리에서 상기 제2영역, 상기 제3영역 및 상기 제4영역까지의 정보를 10진수로 변환하는 단계(s210)와,정보의 좌측 15번째를 포함한 24개의 비트(bit)를 상기 제조사 정보로 리턴하는 단계(s220)와,상기 24개의 비트(bit) 이후 이어지는 20개의 비트(bit)를 상기 상품 정보로 리턴하는 단계(s230)와,상기 20개의 비트(bit) 이후 이어지는 38개의 비트(bit)를 상기 시리얼번호 정보로 리턴하는 단계(s240)를 포함하는 것을 특징으로 하는 전자모듈을 가지는 타이어의 관리방법. [청구항5]제4항에 있어서,상기 s120 단계에서,상기 시리얼번호 정보가 12자리 미만일 경우, 좌측부터 0을 입력하여 12자리로 변환시키는 것을 특징으로 하는 전자모듈을 가지는 타이어의 관리방법. [청구항6]타이어에 장착되는 전자모듈(100); 및상기 전자모듈의 정보를 입력하는 입력부(210)와 상기 전자모듈의 정보를 읽어내는 리딩부(220)를 가지는 입력 및 리딩장치(200)를 포함하고,상기 전자모듈(100)은,96비트(bit)의 메모리를 가지며,상기 메모리는 제1영역, 제2영역, 제3영역 및 제4영역으로 구분되고,상기 제1영역은 14비트(bit)의 헤더(Header), 필터벨류(Filter value) 및 파티션(Partition) 정보가 저장되며,상기 제2영역은 24비트(bit)의 제조사(Company prefix/code) 정보가 저장되고,상기 제3영역은 20비트(bit)의 상품(Item code) 정보가 저장되며,상기 제4영역은 38비트(bit)의 시리얼번호(Serial number) 정보가 저장되고,상기 입력부(210)에 의하여 상기 제조사 정보, 상기 상품 정보 및 상기 시리얼번호 정보로 구성된 연속된 숫자가 입력되면, 변환부(211)에 의하여 좌측 1열부터, 7자리는 상기 제조사 정보로, 6자리는 상기 상품 정보로, 나머지 자리는 상기 시리얼번호 정보로 분류되고, 상기 입력부(210)에 의하여 분류된 상기 제조사 정보, 상기 상품 정보 및 상기 시리얼번호 정보가 상기 제2영역, 상기 제3영역 및 상기 제4영역에 각각 입력되는 것을 특징으로 하는 전자모듈을 가지는 타이어의 관리시스템. [청구항7]제6항에 있어서,상기 리딩부(220)는 변환부(221)에 의하여, 상기 메모리에서 상기 제2영역, 상기 제3영역 및 상기 제4영역까지의 정보를 10진수로 변환하고, 정보의 좌측 15번째를 포함한 24개의 비트(bit)를 상기 제조사 정보로 리턴하며, 상기 24개의 비트(bit) 이후 이어지는 20개의 비트(bit)를 상기 상품 정보로 리턴하고, 상기 20개의 비트(bit) 이후 이어지는 38개의 비트(bit)를 상기 시리얼번호 정보로 리턴하여, 출력 정보를 생성하며,디스플레이모듈(230)이 상기 출력 정보를 디스플레이하는 것을 특징으로 하는 전자모듈을 가지는 타이어의 관리시스템.
135 | 폴리이소부틸렌을 포함하는 타이어용 고무 조성물 및 이를 이용하여 제조한 타이어 | C08L 9/00(2006.01)¦C08L 9/06(2006.01)¦C08L 23/22(2006.01)¦C08L 57/02(2006.01)¦C08K 5/00(2006.01)¦C08K 5/54(2006.01)¦C08K 3/04(2006.01)¦C08K 3/36(2006.01)¦C08F 2/04(2006.01)¦C08F 136/06(2006.01)¦C08F 236/10(2006.01)¦B60C 1/00(2006.01) | 1020220095065 | 2022.07.29 | 1028687740000 | 2025.09.30 | 1020240017286 | 2024.02.07 |  | 2025.10.10 | 등록결정(재심사후) |  |  | Y(2022.07.29) | 6 | 타이어의 젖은 노면 제동 성능과 내마모성, 회전 저항 성능의 Trade off를 최소화하는 타이어용 고무 조성물이 제공된다. 본 발명에 따른 타이어용 고무 조성물은 원료 고무 100 중량부, 보강성 충진제 60 중량부 이상 내지 140 중량부 이하, 오일계 가소제 0 중량부 이상 내지 20 중량부 미만 및 폴리이소부틸렌 0 중량부 초과 내지 20 중량부 이하를 함유하고, 상기 오일계 가소제와 상기 폴리이소부틸렌의 합계량이 20 중량부 이하인 것으로 한다. | [청구항1]원료 고무 100 중량부;보강성 충진제 60 중량부 이상 내지 140 중량부 이하; 및폴리이소부틸렌 0 중량부 초과 내지 20 중량부 이하를 함유하고,상기 원료 고무는 서로 상이한 Tg를 갖는 2종의 용액중합 스티렌-부타디엔 고무; 및 부타디엔 고무를 포함하며,상기 폴리이소부틸렌은 중량 평균 분자량이 300 내지 3,000g/mol이고, 유동점이 -50℃ 내지 30℃이고,상기 2종의 용액중합 스티렌-부타디엔 고무는스티렌 함량이 20 내지 50 중량%, 비닐 함량이 10 내지 40 중량%이며, Tg가 -35 내지 -25℃이고, 중량평균분자량은 1,200,000 내지 2,000,000 g/mol인 제1 용액중합 스티렌-부타디엔 고무 및스티렌 함량이 20 내지 40중량%, 비닐 함량이 10 내지 30 중량%이며, Tg가 -55 내지 -45℃이고, 중량 평균분자량은 1,000,000 내지 2,000,000 g/mol인 제2 용액중합 스티렌-부타디엔 고무이며,상기 원료 고무 100 중량부에 대하여, 상기 제1 용액중합 스티렌-부타디엔 고무 10 내지 40 중량부; 및 상기 제2 용액중합 스티렌-부타디엔 고무 50 내지 75 중량부를 포함하고,오일계 가소제를 포함하지 않는 것을 특징으로 하는, 타이어용 고무 조성물. [청구항2]삭제 [청구항3]삭제 [청구항4]제1항에 있어서,상기 2종의 용액중합 스티렌-부타디엔 고무는 TDAE 오일을 함유하는 것인, 타이어용 고무 조성물. [청구항5]제1항에 있어서,상기 보강 충진제는 고분산성 실리카 및 카본 블랙을 포함하는, 타이어용 고무 조성물. [청구항6]삭제 [청구항7]삭제 [청구항8]제1항에 있어서,실란계 커플링제 5 내지 10 중량부 및 테르펜계 수지 5 내지 20 중량부를 추가로 함유하는, 타이어용 고무 조성물. [청구항9]제1항, 제4항 내지 제5항 및 제8항 중 어느 한 항에 있어서,타이어 트레드, 사이드월, 사이드월 삽입물, 에이펙스(apex), 채퍼(chafer), 와이어 코트, 또는 이너라이너를 제조하는데 사용되는, 타이어용 고무 조성물. [청구항10]제1항, 제4항 내지 제5항 및 제8항 중 어느 한 항에 따른 타이어용 고무 조성물을 이용하여 제조한 타이어.
136 | 레이싱 트랙용 솔루션 시스템 | G07C 5/08(2006.01)¦B60C 23/04(2006.01)¦B60C 23/06(2021.01) | 1020210007441 | 2021.01.19 | 1024783240000 | 2022.12.13 | 1020220104975 | 2022.07.26 |  | 2022.12.20 | 등록결정(일반) |  |  | Y(2021.01.19) | 7 | 본 발명은 타이어에 장착되어 타이어정보를 센싱하는 타이어센서 및 차량에 장착되어 차량정보를 센싱하는 차량센서를 포함하는 센서모듈; 상기 센서모듈에 의해 센싱된 타이어정보 및 차량정보를 수신하고, 상기 타이어정보 및 차량정보를 처리 및 분석하여 레이싱 데이터를 추출하는 데이터모듈; 및 상기 데이터모듈에 의해 추출된 레이싱 데이터를 출력하는 출력모듈;을 포함하고, 상기 데이터모듈은 3 차원 K us 맵을 형성하는 것을 특징으로 하는 레이싱 트랙용 솔루션 시스템을 제공한다. | [청구항1]타이어에 장착되어 타이어정보를 센싱하는 타이어센서 및 차량에 장착되어 차량정보를 센싱하는 차량센서를 포함하는 센서모듈; 상기 센서모듈에 의해 센싱된 타이어정보 및 차량정보를 수신하고, 상기 타이어정보 및 차량정보를 처리 및 분석하여 레이싱 데이터를 추출하는 데이터모듈; 및상기 데이터모듈에 의해 추출된 레이싱 데이터를 출력하는 출력모듈;을 포함하고, 상기 데이터모듈은 실제 주행 중 검출된 Kus값을 측정하며, 3 차원 Kus 맵을 형성하고,상기 타이어센서는, 타이어의 수직 하중을 측정하고, 측정된 값을 상기 데이터모듈로 송신하며, 상기 데이터모듈은, 상기 수직 하중 및 공기압에 따라 측정된 타이어의 코너링 강성에 대한 데이터를 구비하고,상기 데이터모듈은 상기 수직하중 및 상기 코너링강성을 이용하여 하기의 수학식을 연산함으로써, 상기 Kus값을 측정하며,(여기서, WF는 전륜의 축하중, WR는 후륜의 축하중, CaF는 전륜의 코너링 강성, CaR는 후륜의 코너링 강성)상기 데이터모듈은 특정 타이어 공기압에서 시뮬레이션 된 차량의 Kus 값을 이용하여 보정된 3 차원 Kus 맵을 형성하고,보정된 상기 보정된 3 차원 Kus 맵이 상기 출력모듈에 의해 사용자에게 제공되는 것을 특징으로 하는 레이싱 트랙용 솔루션 시스템. [청구항2]제 1 항에 있어서, 상기 레이싱 데이터는 상기 데이터모듈에서 형성된 3 차원 Kus맵을 이용하여 도출되는 타이어 상태에 따른 실시간 차량 선회특성을 포함하는 것을 특징으로 하는 레이싱 트랙용 솔루션 시스템. [청구항3]제 2 항에 있어서, 상기 출력모듈은 디스플레이 유닛을 포함하고, 상기 타이어 상태에 따른 실시간 차량 선회특성은 상기 디스플레이 유닛의 화면에 US/OS 경향으로 표현되는 것을 특징으로 하는 레이싱 트랙용 솔루션 시스템. [청구항4]제 1 항에 있어서, 상기 3 차원 Kus 맵의 파라미터는 각각 전륜 타이어의 공기압, 전/후륜 타이어의 공기압 차이 및 실제 주행 중 검출된 Kus 값인 것을 특징으로 하는 레이싱 트랙용 솔루션 시스템. [청구항5]제 4 항에 있어서, 상기 실제 주행 중 검출된 Kus 값은 실제 주행 차량의 조향 각 및 횡가속도를 측정하여 산출된 것을 특징으로 하는 레이싱 트랙용 솔루션 시스템. [청구항6]삭제 [청구항7]제 1 항에 있어서, 상기 레이싱 데이터는 실시간 각 타이어의 압력, 온도 및 하중 중 어느 하나 이상의 타이어정보를 더 포함하는 것을 특징으로 하는 레이싱 트랙용 솔루션 시스템. [청구항8]제 1 항에 있어서, 상기 레이싱 데이터는 실시간 차량 위치정보, 실시간 레이싱 순위 및 랩 타임 중 어느 하나 이상의 레이싱정보를 더 포함하는 것을 특징으로 하는 레이싱 트랙용 솔루션 시스템.
137 | 센서결합부가 형성된 타이어 | B60C 23/04(2006.01)¦B60C 5/14(2006.01) | 2020170006173 | 2017.11.30 | 2004897330000 | 2019.07.23 | 2020190001368 | 2019.06.10 |  | 2019.07.29 | 등록결정(일반) |  |  | Y(2017.11.30) | 8 | 본 고안은 센서결합부가 형성된 타이어에 관한 것으로, 더욱 상세하게는 센서결합부와 센서컨테이너가 결합될 때, 일정한 위치에 결합되도록 할 수 있고, 외부로부터 충격이나 주변상황 변화에 따른 센서컨테이너의 이탈 또는 손상을 방지할 수 있는 센서결합부가 형성된 타이어에 관한 것이다. 본 고안은 바퀴에 장착되는 타이어 내부의 공기압을 유지시키도록 상기 타이어의 내부를 이루고 외형이 도넛형상으로 형성된 이너라이너, 상기 이너라이너 내부의 공기압을 측정하여 타이어의 공기압을 일정하게 유지시키도록 상기 이너라이너의 내측면에 결합된 모니터링센서 및 상기 모니터링센서와 상기 이너라이너 내측면과의 결합 시 상기 이너라이너의 내측면으로부터 상기 모니터링센서가 들뜨는 것을 방지하도록 상기 이너라이너의 내측면에 고른 평면형상으로 형성된 센서결합부를 포함한다. | [청구항1]바퀴에 장착되는 타이어 내부의 공기압을 유지시키도록 상기 타이어의 내부를 이루고, 외형이 도넛형상으로 형성되어 타이어의 가류 시 발생되는 기체가 배출되도록 벤트라인이 형성된 이너라이너;상기 이너라이너 내부의 공기압을 측정하여 타이어의 공기압을 일정하게 유지시키도록 상기 이너라이너의 내측면에 결합된 모니터링센서;상기 모니터링센서와 상기 이너라이너 내측면과의 결합 시 상기 이너라이너의 내측면에 형성된 벤트라인에 의해 상기 모니터링센서가 들뜨는 것을 방지하도록 상기 이너라이너의 내측면에 고른 평면형상으로 형성된 센서결합부;상기 모니터링센서는,상기 타이어 내부의 공기압을 측정하는 센서부; 및상기 센서부를 외부의 충격으로부터 보호하도록 상기 센서부를 감싸도록 결합된 센서컨테이너;를 포함하고,상기 센서컨테이너는 외부의 충격으로부터 상기 센서부를 보호하도록 내부에 에어를 포함한 에어튜브를 통해 상기 센서부의 일부 또는 전부를 둘러싸도록 구성된 것을 특징으로 하는 센서결합부가 형성된 타이어. [청구항2]삭제 [청구항3]제 1 항에 있어서, 상기 센서컨테이너는 타이어의 조건이나 주변환경의 조건에 따라 형상이 원형, 사각형, 다각형 중에 하나로 형성된 것을 특징으로 하는 센서결합부가 형성된 타이어. [청구항4]제 3 항에 있어서, 상기 센서결합부는 상기 센서컨테이너의 형상에 대응되어 원형, 사각형, 다각형 중에 하나로 형성된 것을 특징으로 하는 센서결합부가 형성된 타이어. [청구항5]제 4 항에 있어서, 상기 센서결합부의 상면에는 상기 센서컨테이너와 결합되도록 돌출된 결합돌기가 형성되고, 상기 센서컨테이너에는 상기 결합돌기와 대응되어 결합되도록 결합홈이 형성된 것을 특징으로 하는 센서결합부가 형성된 타이어. [청구항6]제 4항에 있어서, 상기 센서컨테이너의 하면에는 표면적을 넓게함으로써 상기 센서결합부와의 결합력을 향상시키도록 판상으로 형성된 결합플레이트가 추가로 형성된 것을 특징으로 하는 센서결합부가 형성된 타이어. [청구항7]제 6 항에 있어서, 상기 센서결합부의 상면에는 상기 결합플레이트와 결합되도록 돌출된 결합돌기가 형성되고, 상기 결합플레이트의 하면에는 상기 결합돌기와 대응되어 결합되도록 결합홈이 형성된 것을 특징으로 하는 센서결합부가 형성된 타이어. [청구항8]제 5 항 또는 제 7항에 있어서, 상기 결합돌기의 두께 및 상기 결합홈의 깊이는 1mm 이하로 형성된 것을 특징으로 하는 센서결합부가 형성된 타이어. [청구항9]제 8항에 있어서, 상기 결합돌기는 열십자 형상으로 돌출되어 형성되고, 상기 결합홈은 상기 결합돌기 형상과 대응되어 열십자 형상의 홈이 형성된 것을 특징으로 하는 센서결합부가 형성된 타이어.
138 | 교차 부재가 포함된 스포크를 구비하는 비공기입 타이어 | B60C 7/14(2006.01)¦B60C 7/18(2006.01) | 1020220055717 | 2022.05.04 | 1028232770000 | 2025.06.17 | 1020230156227 | 2023.11.14 |  | 2025.06.20 | 등록결정(일반) |  |  | Y(2022.05.04) | 5 | 본 발명의 일 실시 예는 스포크가 3차원 구조로 형성된 복수 개의 단위스포크를 구비하여 타이어의 수직 강성을 제어하는 비공기입 타이어를 제공한다. 본 발명의 실시 예에 따른 교차 부재가 포함된 스포크를 구비하는 비공기입 타이어는 링형상으로 형성되는 림부; 상기 림부의 외주면과 결합하며, 상기 림부의 외주면으로부터 상부 방향으로 방향으로 형성되며, 2개의 부재가 교차되어 형성되는 단위스포크를 포함하는 스포크를 구비하는 스포크부; 상기 스포크부로부터 상부 방향으로 형성되며, 지면과 접촉하며 링형상으로 형성되는 트레드부;를 포함한다. | [청구항1]비공기입 타이어에 있어서,링형상으로 형성되는 림부;상기 림부의 외주면과 결합하며, 상기 림부의 외주면으로부터 상부 방향으로 방향으로 형성되며, 단위스포크를 포함하는 스포크를 구비하는 스포크부;상기 스포크부로부터 상부 방향으로 형성되며, 지면과 접촉하며 링형상으로 형성되는 트레드부;를 포함하고,상기 단위스포크는,상기 트레드부와 상기 림부 사이에 형성되어 상기 트레드부와 상기 림부를 연결하고, 2개의 제1 곡부를 구비하여 물결 형상을 갖는 제1부재;상기 제1부재와 교차하도록 상기 트레드부와 상기 림부 사이에 형성되어 상기 트레드부와 상기 림부를 연결하고, 2개의 제2 곡부를 구비하여 물결 형상을 갖는 제2부재; 및상기 제1부재와 상기 제2부재가 교차하며 형성되는 교차부;를 구비하며,상기 단위스포크는 상기 교차부의 중심을 지나면서 상기 단위스포크를 상하로 양분하는 제1 중심축 및 상기 교차부의 중심을 지나면서 상기 단위스포크를 좌우로 양분하는 제2 중심축을 기준으로 비대칭하도록 형성되고,상기 교차부의 두께는 상기 제1부재 및 상기 제2부재의 두께보다 두껍게 형성되며,상기 제1 부재의 두께는 상기 제1 부재의 양단으로부터 상기 교차부로 갈수록 曇팁測鳴�두껍게 형성되고,상기 제2 부재의 두께는 상기 제2 부재의 양단으로부터 상기 교차부로 갈수록 曇팁測鳴�두껍게 형성되며,상기 스포크부의 재질은 폴리우레탄, 폴리에스터 및 실리카 중 선택되는 어느 하나 이상의 물질로 형성되고,상기 스포크는 복수 개의 단위스포크를 포함하여 타이어의 접촉 압력을 고르게 분배하는 것을 특징으로 하는 교차 부재가 포함된 스포크를 구비하는 비공기입 타이어. [청구항2]청구항 1에 있어서, 상기 복수 개의 단위스포크는, 상기 비공기입 타이어의 축방향을 따라 배열되는 것을 특징으로 하는 하는 교차 부재가 포함된 스포크를 구비하는 비공기입 타이어. [청구항3]청구항 1에 있어서, 상기 단위스포크는, 상기 비공기입 타이어의 주행방향에 수직한 단면에서 x자 형상으로 형성되는 것을 특징으로 하는 하는 교차 부재가 포함된 스포크를 구비하는 비공기입 타이어. [청구항4]삭제 [청구항5]삭제 [청구항6]삭제 [청구항7]청구항 1에 있어서,상기 제1부재 및 제2부재의 면적이 아래의 식에 의해 연산되는 것을 특징으로 하는 교차 부재가 포함된 스포크를 구비하는 비공기입 타이어.Y=Aㆍsin여기서 A는 제1부재의 최대면적이고, L은 제1부재의 모서리로부터 상기 교차부까지의 대각선 길이이다. [청구항8]청구항 1에 있어서,상기 제1부재 및 상기 제2부재의 두께가 아래의 식에 의해 연산되는 것을 특징으로 하는 교차 부재가 포함된 스포크를 구비하는 비공기입 타이어.여기서, t는 제1부재 및 제2부재의 두께이고, ∝는 -1 또는 1이며, t0는 X가 0일때의 두께이다.
139 | 가류된 타이어에 직접 도색 방법 및 이에 의해 생산된 타이어 | B05D 1/02(2006.01)¦B05D 3/06(2006.01)¦B05D 7/02(2006.01)¦C09D 7/61(2018.01)¦C09D 7/63(2018.01)¦B29D 30/06(2006.01)¦B29D 30/00(2006.01) | 1020220054653 | 2022.05.03 | 1028342780000 | 2025.07.10 | 1020230155151 | 2023.11.10 |  | 2025.07.14 | 등록결정(일반) |  |  | Y(2022.05.03) | 6 | 본 발명의 일 실시 예는 가류된 타이어에 직접 도색 방법을 제공한다. 본 발명의 실시 예에 따른 가류된 타이어에 직접 도색 방법은 타이어 제조공정의 가류된 타이어의 표면에 액적분사기를 사용하여 도색하는 단계, 및 액적분사기와 함께 적외선 열처리기를 사용하여 타이어의 표면에 도포된 도색을 경화시키는 단계를 포함한다. | [청구항1]타이어 제조공정의 가류된 타이어의 표면에 액적분사기를 사용하여 도색하는 단계; 및상기 액적분사기와 함께 적외선 열처리기를 사용하여 타이어의 표면에 도포된 도색을 경화시키는 단계를 포함하고,상기 적외선 열처리기는 타이어의 원주 상에서 상기 액적분사기의 후단부에 배치되며, 상기 적외선 열처리기가 타이어의 표면에 도포된 도료를 따라가면서 상기 도료를 경화시키고,상기 도료는 100 중량% 기준으로, 톨루엔(Toluene) 60~70 중량%, n형 부틸 아세테이트(n-Butyl Acetate) 1~10 중량%, 이소부틸 알코올(Isobutyl Alcohol) 1~10 중량%, 타이타늄 디옥사이드(Titanium Dioxide) 10~20 중량%, 우레아 알데하이드 레신(Urea Aldehyde resin) 1~10 중량%, 및 메틸 메탈크릴레이트 변형 아크릴(Methl methacrylate modified acryl) 10~20 중량%를 포함하는 것을 특징으로 하는 가류된 타이어에 직접 도색 방법. [청구항2]청구항 1에 있어서,상기 액적분사기는 타이어의 표면에 법선 방향으로 노즐이 배치되되, 타이어의 폭 및 원주 방향으로 이동 가능하게 마련되는 것을 특징으로 하는 가류된 타이어에 직접 도색 방법. [청구항3]삭제 [청구항4]청구항 2에 있어서,상기 액적분사기는 노즐이 타이어 표면으로부터 최소 3mm 이상 이격되도록 배치되는 것을 특징으로 하는 가류된 타이어에 직접 도색 방법. [청구항5]청구항 2에 있어서,상기 적외선 열처리기는, 적외선 복사열이 60℃ ~ 600℃의 범위이며, 적외선 파장이 0.1~1000㎛의 범위인 사용하는 것을 특징으로 하는 가류된 타이어에 직접 도색 방법. [청구항6]청구항 2에 있어서,상기 적외선 열처리기는, 상기 도료를 경화시키기 위한 800℃~1100℃ 온도까지 승온되는 시간이 20초 이하인 발열체를 사용하는 것을 특징으로 하는 가류된 타이어에 직접 도색 방법. [청구항7]삭제 [청구항8]청구항 1에 따른 가류된 타이어에 직접 도색 방법에 의해 생산된 타이어.
140 | 횡방향 그루브를 포함하는 공기입 타이어 | B60C 11/13(2006.01)¦B60C 11/03(2006.01) | 1020220021853 | 2022.02.21 | 1028400910000 | 2025.07.25 | 1020230125360 | 2023.08.29 |  | 2025.07.29 | 등록결정(일반) |  |  | Y(2022.02.21) | 3 | 본 발명은 중앙트레드, 복수 개의 측면 블록으로 이루어져 중앙트레드의 양측에 형성되는 측면트레드 및 복수 개의 측면 블록 사이에 형성되는 횡방향 그루브를 포함하는 트레드부 및 측면트레드로부터 연장되는 숄더부;를 포함하고, 횡방향 그루브는 중앙트레드로부터 숄더부로 갈수록 폭이 넓어지는 것을 특징으로 하는 횡방향 그루브를 포함하는 공기입 타이어를 제공한다. | [청구항1]중앙트레드, 복수 개의 측면 블록으로 이루어져 상기 중앙트레드의 양측에 형성되는 측면트레드 및 상기 복수 개의 측면 블록 사이에 형성되는 횡방향 그루브를 포함하는 트레드부; 및상기 측면트레드로부터 연장되는 숄더부;를 포함하고,상기 복수 개의 측면 블록 중 서로 이웃하는 한 쌍의 측면 블록의 내측면이 이루는 확장관 사이각은 0° 초과 4° 이하이며,상기 횡방향 그루브의 양 내측면이 상호 마주보는 방향으로 볼록한 곡면으로 형성되면서 상기 중앙트레드로부터 상기 숄더부로 갈수록 폭이 넓어지는 것을 특징으로 하는 횡방향 그루브를 포함하는 공기입 타이어. [청구항2]삭제 [청구항3]삭제 [청구항4]삭제 [청구항5]삭제 [청구항6]제1 항에 있어서,상기 트레드부는 상기 중앙트레드와 상기 측면트레드 사이에 각각 형성되는 메인그루브;를 더 포함하고,상기 횡방향 그루브는 상기 메인그루브와 연결되는 것을 특징으로 하는 횡방향 그루브를 포함하는 공기입 타이어. [청구항7]제1 항에 있어서,상기 트레드부는 상기 중앙트레드와 상기 측면트레드 사이에 각각 형성되는 메인그루브;를 더 포함하고,상기 횡방향 그루브는 상기 메인그루브와 연결되지 않는 것을 특징으로 하는 횡방향 그루브를 포함하는 공기입 타이어.
141 | 공기입 타이어 모니터링 시스템 및 이를 이용한 공기입 타이어 모니터링 방법 | B60C 11/24(2006.01)¦B60C 23/04(2006.01)¦G06Q 50/40(2024.01)¦G06T 7/00(2017.01)¦G01B 11/24(2006.01)¦G01M 17/02(2019.01) | 1020210010796 | 2021.01.26 | 1024566210000 | 2022.10.14 | 1020220108274 | 2022.08.03 |  | 2022.10.21 | 등록결정(일반) |  |  | Y(2021.01.26) | 10 | 본 발명은 공기입 타이어 모니터링 시스템 및 이를 이용한 공기입 타이어 모니터링 방법에 관한 것으로, 더욱 상세하게는 레이저 변위센서와 이미지센서 및 스마트디바이스를 이용하여 효율적인 모니터링 효과를 제공하는 한 공기입 타이어 모니터링 시스템 및 이를 이용한 공기입 타이어 모니터링 방법을 제공한다. | [청구항1]공기입 타이어 모니터링 시스템에 있어서, 차량에 설치하는 마운트부를 포함하며, 각도조절이 가능한 플렉시블 프레임(100);상기 플렉시블 프레임(100)에 설치되며, 타이어의 마모에 따른 변위를 측정하기 위하여 발신부와 수신부가 포함된 레이저 변위 장치로서 분해능이 0.1mm 이하인 레이저센서(200);상기 플렉시블 프레임(100)에 설치되며, 타이어의 이미지 검출이 가능한 CCD 이미지센서(300);상기 플렉시블 프레임(100)에 설치되며, 상기 레이저센서(200) 및 이미지센서(300)에 의해 수집된 데이터를 처리하는 제어장치(400);수집된 데이터를 전송하는 발신안테나(500); 및상기 발신안테나(500)로부터 송신된 데이터를 수신하고 내부 알고리즘에 의해 시각적으로 처리하여 모니터링하는 스마트 디바이스(600);를 포함하는 것을 특징으로 하는 공기입 타이어 모니터링 시스템. [청구항2]제1항에 있어서, 상기 레이저센서(200)의 데이터 수집범위는 0.01~1mm인 것을 특징으로 하는 공기입 타이어 모니터링 시스템. [청구항3]제1항에 있어서, 상기 CCD 이미지센서(300)는 타이어의 외곽라인을 검출하며, 상기 제어장치(400) 또는 스마트 디바이스(600)의 데이�처리부는 상기 이미지센서(300)에 의해 주행전과 주행중의 획득된 타이어 외곽라인의 차이를 비교하는 것을 특징으로 하는 공기입 타이어 모니터링 시스템. [청구항4]제1항 내지 제3항 중 어느 한 항에 따른 공기입 타이어 모니터링 시스템을 이용한 공기입 타이어 모니터링 방법에 있어서, 상기 레이저 센서(200)에서 조사되는 레이저를 통해 타이어(1000)의 마모에 따른 변위(a)가 계측되는 단계(s100);영상처리를 활용한 타이어 외곽선 처리를 통한 이상신호 검출 단계(s200); 및산출된 변위(a) 데이터와 이상신호 데이터가 스마트폰(600)의 디스플레이를 통하여 모니터링되는 단계(s300);를 포함하는 것을 특징으로 하는 공기입 타이어 모니터링 방법. [청구항5]제4항에 있어서, 상기 레이저 센서(200)에서 조사되는 레이저를 통해 타이어(1000)의 마모에 따른 변위(a)가 계측되는 단계(s100)는,시간간격 샘플링타임(Sampling time) 설정단계(s110);수신된 신호 정량화과정(Root Mean Square)단계(s120); 및표준편차의 계산을 통하여 계측되는 데이터의 편차수준을 분석하는 단계(s130);를 포함하는 것을 특징으로 하는 공기입 타이어 모니터링 방법. [청구항6]제5항에 있어서, 상기 시간간격 샘플링타임(Sampling time) 설정단계(s110)는, 5~25Hz의 주파수로 0.2~0.04초의 간격으로 설정되며, 1,000~10,000 회의 측정이 이루어지는 것을 특징으로 하는 공기입 타이어 모니터링 방법. [청구항7]제5항에 있어서, 수신된 신호 정량화과정(Root Mean Square)단계(s120)는,을 통해 정량화되며, 여기서, a는 변위, n은 데이터의 수인 것을 특징으로 하는 공기입 타이어 모니터링 방법. [청구항8]제5항에 있어서, 상기 표준편차의 계산을 통하여 계측되는 데이터의 편차수준을 분석하는 단계(s130)는, 에 의해 연산되며, 여기서 xi는 데이터값, x_bar는 평균, N은 데이터수인 것을 특징으로 하는 공기입 타이어 모니터링 방법. [청구항9]제4항에 있어서, 상기 영상처리를 활용한 타이어 외곽선 처리를 통한 이상신호 검출 단계(s200)는,상기 이미지센서(300)에 의한 타이어 외곽라인 검출단계(s210);검출된 외곽라인과 주행 중 변화화는 외곽라인의 차이를 대조하는 단계(s220); 및정지시 타이어 외곽라인과 주행 중 외곽라인의 편차를 계측하는 단계(s230);를 포함하는 것을 특징으로 하는 공기입 타이어 모니터링 방법. [청구항10]제4항에 있어서, 상기 산출된 변위(a) 데이터와 이상신호 데이터가 스마트폰(600)의 디스플레이를 통하여 모니터링되는 단계(s300)는;수신모듈을 통해 산출된 변위(a) 데이터와 이상신호 데이터를 수신하는 단계(s310);다수의 레이저 변위센서를 통해 계측된 위치별 변위량에 따른 마모량과 데이터베이스에 구축된 마모형태의 변위를 대조하여 매핑(mapping)하는 단계(s320); 및하기의 식,리스크(Risk) = σ_measure / (σ_high - σ_low) * 100 (%)을 통해 이미지 센서에서 검출된 최외측 검출선과 주행 중 발생하는 검출선의 변위를 비교하여 리스크(Risk)를 산출하는 단계(s330);를 포함하는 것을 특징으로 하는 공기입 타이어 모니터링 방법.
142 | 타이어 트레드용 고무 조성물 및 이를 이용하여 제조된 타이어 | C08L 9/06(2006.01)¦B60C 1/00(2006.01) | 1020210014190 | 2021.02.01 | 1024578130000 | 2022.10.18 | 1020220111043 | 2022.08.09 |  | 2022.10.20 | 등록결정(일반) |  |  | Y(2021.02.01) | 10 | 본 발명은 원료고무 100 중량부, 연화제 10 내지 50 중량부를 포함하는 타이어 트레드용 고무 조성물로서, 상기 연화제는 알킬페놀/디시클로펜타디엔 공중합체(Alkylphenol/Dicyclopentadiene Copolymer) 및 이의 수소화 화합물(Hydrogenated compound)로 이루어진 군에서 선택된 하나 이상을 포함하는 것을 특징으로 하는 타이어 트레드용 고무 조성물에 관한 것이다. | [청구항1]원료고무 100 중량부, 연화제 10 내지 50 중량부를 포함하는 타이어 트레드용 고무 조성물로서,상기 연화제는 알킬페놀/디시클로펜타디엔 공중합체(Alkylphenol/Dicyclopentadiene Copolymer) 및 이의 수소화 화합물(Hydrogenated compound)을 포함하는 타이어 트레드용 고무 조성물. [청구항2]제1항에 있어서,상기 알킬페놀/디시클로펜타디엔 공중합체는 알킬페놀 단량체를 공중합한 것이고,상기 알킬페놀 단량체는 파라-t-부틸페놀 및 파라-t-옥틸페놀로 이루어진 군에서 선택된 하나 이상을 포함하는 것을 특징으로 하는 타이어 트레드용 고무 조성물. [청구항3]제2항에 있어서,상기 알킬페놀 단량체는 상기 알킬페놀/디시클로펜타디엔 공중합체를 구성하는 단량체의 전체 중량을 기준으로 10 내지 70 중량%로 포함되고,상기 연화제는 전체 수소의 중량을 기준으로, H1-NMR로 측정한 방향족성 수소(Aromatic Hydrogen)의 함량이 5 내지 30 중량%인 것을 특징으로 하는 타이어 트레드용 고무 조성물. [청구항4]제1항에 있어서,상기 연화제의 수평균분자량은 400 내지 1000이고, 중량평균분자량은 800 내지 2500이며, 분자량 분포는 1.5 내지 5.0인 것을 특징으로 하는 타이어 트레드용 고무 조성물. [청구항5]삭제 [청구항6]제1항에 있어서,상기 원료고무는 부타디엔 고무 10 내지 30 중량부 및 스티렌-부타디엔 고무 70 내지 90 중량부를 포함하는 것을 특징으로 하는 타이어 트레드용 고무 조성물. [청구항7]제1항에 있어서,상기 연화제는 연화점이 80 내지 140℃이고, 유리전이온도는 40 내지 90℃인 것을 특징으로 하는 타이어 트레드용 고무 조성물. [청구항8]제1항에 있어서,상기 연화제는 상기 원료고무 100 중량부를 기준으로, 15 내지 45 중량부로 포함되는 것을 특징으로 하는 타이어 트레드용 고무 조성물. [청구항9]제1항 내지 제4항 및 제6항 내지 제8항 중 어느 하나에 따른 타이어 트레드용 고무 조성물을 포함하는 타이어. [청구항10]제9항에 있어서,상기 타이어는 편평도가 60 이하인 것을 특징으로 하는 타이어. [청구항11]제9항에 있어서,상기 타이어는 UHP 타이어(Ultra-High Performance Tire) 또는 레이싱용 타이어(Racing Tire)인 것을 특징으로 하는 타이어.
143 | 타이어 트레드용 고무 조성물 및 이를 이용하여 제조한 타이어 | C08L 9/06(2006.01)¦C08L 15/00(2006.01)¦C08K 3/36(2006.01)¦C08K 7/04(2006.01)¦B60C 1/00(2006.01) | 1020210003350 | 2021.01.11 | 1024578120000 | 2022.10.18 | 1020220101393 | 2022.07.19 |  | 2022.10.20 | 등록결정(일반) |  |  | Y(2021.01.11) | 5 | 본 발명은 원료고무 100 중량부, 실리카 55 내지 85 중량부, 카본 블랙 10 내지 55 중량부 및 설프히드릴기를 포함하는 스티렌-부타디엔 고무 겔 5 내지 10 중량부를 포함하고, 상기 원료고무는 스티렌 함량이 5 내지 20 중량% 및 비닐 함량이 35 내지 50 중량%인 스티렌-부타디엔 고무를 포함하는 것인 타이어 트레드용 고무 조성물에 관한 것이다 | [청구항1]원료고무 100 중량부;실리카 55 내지 85 중량부;카본 블랙 10 내지 50 중량부; 및설프히드릴기를 포함하고 직경이 10 내지 25 mm이며 유리전이온도(Tg)가 -20 ℃ 내지 -10 ℃인 스티렌-부타디엔 고무 겔 5 내지 10 중량부를 포함하고,상기 원료고무는 스티렌 함량이 5 내지 20 중량% 및 비닐 함량이 35 내지 50 중량%인 스티렌-부타디엔 고무를 포함하는 것인 타이어 트레드용 고무 조성물. [청구항2]제1항에서,상기 스티렌-부타디엔 고무 겔은 설프히드릴기를 10 내지 25 mg KOH/g gel로 포함하는, 타이어 트레드용 고무 조성물. [청구항3]삭제 [청구항4]제1항에서,상기 실리카는 BET(Brunauer-Emmett-Teller) 비표면적이 160 내지 180 m2/g이고, DBP 흡유량이 180 내지 200 cc/100g 인, 타이어 트레드용 고무 조성물. [청구항5]제1항에서,상기 카본 블랙은 요오드 흡착량이 200 내지 300 mg/g이고, DBP 흡유량이 120 내지 140 cc/100g 인, 타이어 트레드용 고무 조성물. [청구항6]제1항, 제2항, 제4항, 제5항 중 어느 한 항에 따른 타이어 트레드용 고무 조성물을 이용하여 제조한 타이어.
144 | 타이어 트레드용 고무 조성물 및 이를 이용하여 제조한 타이어 | C08L 9/06(2006.01)¦C08K 3/36(2006.01)¦C08K 3/04(2006.01)¦C08K 5/54(2006.01)¦C08F 236/10(2006.01)¦C08F 2/04(2006.01) | 1020210021372 | 2021.02.17 | 1024607130000 | 2022.10.25 | 1020220117713 | 2022.08.24 |  | 2022.10.28 | 등록결정(일반) |  |  | Y(2021.02.17) | 6 | 본 발명은 타이어 트레드용 고무 조성물 및 이를 이용하여 제조한 타이어에 관한 것으로서, 더욱 상세하게는, 유리전이 온도가 상이한 용액중합 스티렌-부타디엔 고무를 혼용하여 사용함으로써, 부타디엔 고무 사용 없이 내마모 성능과 젖은 노면에서의 제동성능이 우수한 타이어 트레드용 고무 조성물 및 이를 이용하여 제조한 타이어에 관한 것이다. | [청구항1]원료고무 100 중량부;보강성 충진제 80 내지 100 중량부;천연오일 10 내지 30 중량부; 및레진 10 내지 30 중량부를 포함하며,상기 원료고무는 유리전이 온도가 -65 내지 -55 ℃인 제1 용액중합 스티렌-부타디엔 고무 및 유리전이 온도가 -55 내지 -45 ℃인 제2 용액중합 스티렌-부타디엔 고무를 포함하고,상기 제1 용액중합 스티렌-부타디엔 고무는 중량평균 분자량 600,000 내지 1,000,000 g/mol, 스티렌 함량 10 내지 30 중량%, 원료고무 100 중량%에 대하여 50 내지 60 중량% 포함되고,상기 제2 용액중합 스티렌-부타디엔 고무는 중량평균 분자량 1,000,000 내지 2,000,000 g/mol, 스티렌 함량 20 내지 40 중량%, 원료고무 100 중량%에 대하여 40 내지 50 중량%로 포함되는 것을 특징으로 하는 타이어 트레드용 고무 조성물. [청구항2]제1항에 있어서,상기 제1 용액중합 스티렌-부타디엔 고무는 회분식 방법에 의하여 제조된 것이며,상기 제2 용액중합 스티렌-부타디엔 고무는 연속식 방법에 의하여 제조된 것을 특징으로 하는 타이어 트레드용 고무 조성물. [청구항3]삭제 [청구항4]삭제 [청구항5]삭제 [청구항6]제1항에 있어서,상기 보강성 충진제는 고분산성 실리카 및 카본블랙을 포함하는 것을 특징으로 하는 타이어 트레드용 고무 조성물. [청구항7]제6항에 있어서,상기 타이어 트레드용 고무 조성물은 실란 커플링제를 더 포함하는 것을 특징으로 하는 타이어 트레드용 고무 조성물. [청구항8]제7항에 있어서,상기 타이어 트레드용 고무 조성물은 지방족 화합물을 포함하는 가공조제를 더 포함하는 것을 특징으로 하는 타이어 트레드용 고무 조성물. [청구항9]제1항, 제2항 및 제6항 내지 제8항 중 어느 한 항에 따른 타이어 트레드용 고무 조성물을 이용하여 제조된 타이어.
145 | 래디얼 타이어 | B60C 9/20(2006.01)¦B60C 9/00(2021.01) | 1020210035428 | 2021.03.18 | 1024619740000 | 2022.10.27 | 1020220130477 | 2022.09.27 |  | 2022.10.31 | 등록결정(일반) |  |  | Y(2021.03.18) | 7 | 래디얼 타이어에 관해 개시되어 있다. 개시된 래디얼 타이어는 타이어의 골격을 이루는 카카스(carcass), 노면과 접촉하도록 배치되는 트레드(tread) 및 상기 카카스와 상기 트레드 사이에 배치되는 벨트(belt) 부재;를 포함할 수 있고, 상기 벨트 부재는 복수의 스틸 코드(steel cord)가 포함된 스틸 벨트 및 복수의 나일론 코드(nylon cord)가 포함된 나일론 보강 벨트를 포함할 수 있다. 상기 복수의 스틸 코드 각각은 필라멘트로 구성될 수 있고, 상기 스틸 코드 각각의 두께(d1)는 0.2≤d1≤0.4 (단위: mm)를 만족할 수 있다. 상기 복수의 나일론 코드 각각은 나일론 섬유로 구성될 수 있고, 상기 나일론 코드 각각의 두께(d2)는 0.3≤d2≤0.6 (단위: mm)를 만족할 수 있다. | [청구항1]타이어의 골격을 이루는 카카스(carcass); 노면과 접촉하도록 배치되는 트레드(tread); 및 상기 카카스와 상기 트레드 사이에 배치되는 벨트(belt) 부재;를 포함하고, 상기 벨트 부재는 복수의 스틸 코드(steel cord)가 포함된 스틸 벨트; 및 복수의 나일론 코드(nylon cord)가 포함된 나일론 보강 벨트;를 포함하며, 상기 복수의 스틸 코드 각각은 필라멘트로 구성되고, 상기 스틸 코드 각각의 두께(d1)는 0.2≤d1≤0.4 (단위: mm), 상기 복수의 나일론 코드 각각은 나일론 섬유로 구성되고, 상기 나일론 코드 각각의 두께(d2)는 0.3≤d2≤0.6 (단위: mm)를 만족하며,상기 스틸코드 각각은 상기 필라멘트 1개 내지 2개로 구성되고, 상기 스틸벤트에서 10 cm 당 상기 스틸 코드의 개수(N1)는 60≤N1≤140 을 만족하고, 상기 나일론 코드 각각은 상기 나일론 섬유 1가닥 내지 2가닥으로 구성되고, 상기 나일론 보강 벨트에서 10 cm 당 상기 나일론 코드의 개수(N2)는 80≤N2≤160을 만족하는 래디얼 타이어(radial tire). [청구항2]제 1 항에 있어서, 상기 나일론 섬유는 nylon 66을 포함하는 래디얼 타이어. [청구항3]삭제 [청구항4]제 1 항에 있어서, 상기 필라멘트는 3000N 이상의 인장강도를 갖고, 상기 나일론 섬유의 TPM(twist per meter)은 350≤TPM≤550 (횟수)를 만족하고, 상기 나일론 섬유의 강력(breaking strength)(BS)은 5≤BS≤8 (gf/denier)를 만족하는 래디얼 타이어. [청구항5]제 1 항에 있어서, 상기 복수의 스틸 코드 사이의 간격(R1)은 0.1≤R1≤1.3 (단위: mm)를 만족하는 래디얼 타이어. [청구항6]제 1 항에 있어서, 상기 복수의 나일론 코드 사이의 간격(R2)은 0.1≤R2≤0.9 (단위: mm)를 만족하는 래디얼 타이어. [청구항7]제 1 항에 있어서, 상기 벨트 부재는 상기 스틸 벨트에 대응하는 제1 및 제2 스틸 벨트를 포함하고, 상기 제1 스틸 벨트는 복수의 제1 스틸 코드를 포함하고, 상기 제2 스틸 벨트는 복수의 제2 스틸 코드를 포함하며, 상기 카카스와 상기 트레드 사이에 상기 카카스 측으로부터 상기 제1 스틸 벨트, 상기 제2 스틸 벨트 및 상기 나일론 보강 벨트가 순차로 배치되는 래디얼 타이어. [청구항8]제 7 항에 있어서, 상기 제1 스틸 코드와 상기 제2 스틸 코드 사이의 간격(G1)은 0.3≤G1≤0.6 (단위: mm)를 만족하고, 상기 제2 스틸 코드와 상기 나일론 코드 사이의 간격(G2)은 0.1≤G2≤0.4 (단위: mm)를 만족하는 래디얼 타이어.
146 | 모듈형 구동 장치 | B62D 63/02(2006.01)¦B62D 63/04(2006.01)¦B60K 7/00(2025.01)¦B60C 11/02(2006.01) | 1020210009228 | 2021.01.22 | 1024616070000 | 2022.10.27 | 1020220060969 | 2022.05.12 |  | 2022.11.03 | 등록결정(일반) |  |  | Y(2021.01.22) | 6 | 본 발명의 일실시예는 적어도 하나의 승차 모듈과 분리 또는 결합하여 결합 구동하거나 단독 구동하는 모듈형 구동 장치에 있어서, 상기 승차 모듈이 장착 가능한 결합 공간을 제공하고, 상기 결합 공간에 장착된 승차 모듈의 양측을 감싸며, 상기 장착된 승차 모듈과 함께 주행하기 위해 구동하거나, 자체적으로 주행하기 위해 구동하는 휠 모듈을 포함하는 메인 바디와, 상기 메인 바디의 양측부에 체결되며, 상기 휠 모듈의 외표면이 노출되도록 하는 횔 모듈 체결 홀을 형성하는 결합 가이드 블레이드를 포함하는 모듈형 구동 장치를 제공한다. | [청구항1]적어도 하나의 승차 모듈과 분리 또는 결합하여 결합 구동하거나 단독 구동하는 모듈형 구동 장치에 있어서,상기 승차 모듈이 장착 가능한 결합 공간을 제공하고, 상기 결합 공간에 장착된 승차 모듈의 양측을 감싸며, 상기 장착된 승차 모듈과 함께 주행하기 위해 구동하거나, 자체적으로 주행하기 위해 구동하는 휠 모듈을 포함하는 메인 바디와,상기 메인 바디의 양측부에 체결되며, 상기 휠 모듈의 외표면이 노출되도록 하는 횔 모듈 체결 홀을 형성하는 결합 가이드 블레이드를 포함하되,상기 메인 바디는,상기 휠 모듈이 위치하는 양측과 상이한 영역인 제1 측면에 플레이트(plate) 형태로 형성되며, 외부의 다른 모듈형 구동 장치와 결합하기 위하여 상기 외부의 다른 모듈형 구동 장치에 삽입되는 제1 결합부와,상기 휠 모듈이 위치하는 양측과 상이한 영역인 제2 측면에 형성되고, 외부의 다른 모듈형 구동 장치와 결합하기 위하여 상기 외부의 다른 모듈형 구동 장치의 체결용 부품이 삽입 가능한 제2 결합부와,상기 승차 모듈과의 결합을 위하여, 상기 승차 모듈이 장착되는 상기 결합 공간을 제공하는 상면에 형성되는 커넥터 모듈을 포함하고,상기 메인 바디는 상기 승차 모듈이 장착 가능한 결합 공간을 제공하도록 상기 승차 모듈의 일 부분의 삼면을 감싸도록 “ㄷ”자 형상으로 형성되는 것을 특징으로 하는 모듈형 구동 장치. [청구항2]제1항에 있어서,상기 결합 가이드 블레이드는,상기 승차 모듈이 상기 결합 공간에 장착되는 과정에서, 상기 승차 모듈에 대한 상기 구동 장치의 위치를 감지함에 따라 상기 승차 모듈과의 결합 진행 가능여부를 판단하는 결합 가능여부 판단 센서를 더 포함하는 것을 특징으로 하는 모듈형 구동 장치. [청구항3]제2항에 있어서,상기 결합 가능여부 판단 센서는 라이다(Lidar) 센서인 것을 특징으로 하는 모듈형 구동 장치. [청구항4]제2항에 있어서,상기 결합 가능여부 판단 센서는,상기 결합 가이드 블레이드의 일 부분이 상기 승차 모듈에 대하여 기 정해진 기준 위치에 위치하는지를 감지함에 따라 상기 승차 모듈과의 결합 진행 가능여부를 판단하는 것을 특징으로 하는 모듈형 구동 장치. [청구항5]제1항에 있어서,상기 모듈형 구동 장치는,상기 승차 모듈 또는 외부의 다른 모듈형 구동 장치와 결합하거나, 상기 승차 모듈 그리고 외부의 다른 모듈형 구동 장치와 동시에 결합할 수 있는 것을 특징으로 하는 모듈형 구동 장치. [청구항6]삭제 [청구항7]삭제 [청구항8]제1항에 있어서,상기 휠 모듈은,내부에 구동 모터, 브레이크(brake) 장치, 그리고 완충 장치 중 적어도 하나를 포함하여 구성되는 인 휠 모터 타입으로 형성되는 것을 특징으로 하는 모듈형 구동 장치.
147 | 발광타이어시스템 | B60C 13/00(2006.01)¦F21S 9/02(2006.01) | 1020200121638 | 2020.09.21 | 1024607120000 | 2022.10.25 | 1020220039043 | 2022.03.29 |  | 2022.10.27 | 등록결정(일반) |  |  | Y(2020.09.21) | 7 | 본 발명은 발광타이어시스템에 관한 것으로서, 보다 상세하게는 전원부로부터 전류가 공급되면 발광하는 발광부가 외면에 위치한 타이어를 포함하는 발광타이어시스템 에 관한 것이다. | [청구항1]전류를 공급하는 전원부;전류가 공급되면 발광하는 발광부가 외면에 위치한 타이어;상기 전원부의 전류를 상기 발광부와 연결하는 연결부; 및상기 전원부에 연결된 센서장치; 를 포함하고, 여기서 상기 센서 장치에 의해 상기 전류 공급이 통제되고, 상기 센서 장치는 사물을 감지하는 사물 감지 센서 장치를 포함하며, 상기 센서장치는 자체적으로 적외선을 조사하고 반사되는 적외선의 양의 변화를 통해 센서 주변의 사물을 감지하는 것인, 발광타이어시스템. [청구항2]제1항에 있어서,상기 센서 장치는 타이어의 상태를 감지하는 센서 장치를 더 포함하는 것을 특징으로 하는 발광타이어시스템. [청구항3]제1항에 있어서,상기 센서장치는 전기적 신호를 감지하는 센서 장치를 더 포함하는 것을 특징으로 하는 발광타이어시스템. [청구항4]제1항에 있어서,상기 센서장치는 온도를 감지하는 센서 장치를 더 포함하는 것을 특징으로 하는 발광타이어시스템. [청구항5]삭제 [청구항6]제1항에 있어서,상기 발광부는 발광 페인트인 것을 특징으로 하는 발광타이어시스템. [청구항7]제1항에 있어서,상기 발광부는 발광 필름인 것을 특징으로 하는 발광타이어시스템. [청구항8]제1항에 있어서,상기 타이어는 승용차용 타이어, 소형트럭용 타이어, 대형트럭 및 버스용 타이어, 경주용 타이어, 농경용 타이어, 건설차량용 타이어, 산업차량용 타이어, 모터사이클용 타이어, 자전거용 타이어 및 항공기용 타이어로 이루어진 군으로부터 선택되는 하나인 것을 특징으로 하는 발광타이어시스템.
148 | 흡음 타이어용 폼테이프 및 이를 포함하는 흡음 타이어 | B60C 19/00(2006.01)¦B60C 9/18(2006.01)¦B32B 27/06(2006.01)¦B32B 7/12(2019.01)¦B32B 7/06(2006.01)¦C09J 201/00(2006.01) | 1020200105148 | 2020.08.21 | 1024607110000 | 2022.10.25 | 1020220023436 | 2022.03.02 |  | 2022.10.27 | 등록결정(재심사후) |  |  | Y(2020.08.21) | 5 | 본 발명은 이형 필름, 상기 이형 필름 밑면에 형성되는 점착제층, 상기 점착층 밑면에 형성되는 베이스 필름, 상기 베이스 필름 밑면에 형성되는 접착제층 및 상기 접착층 밑면에 형성되는 다공성 구조의 흡음재층을 포함하여, 타이어와의 접착력이 향상된 흡음 타이어용 폼테이프 및 이를 포함하는 흡음 타이어에 관한 것이다. | [청구항1]이형 필름; 상기 이형 필름 밑면에 형성되는 점착제층; 상기 점착제층 밑면에 형성되는 베이스 필름; 상기 베이스 필름 밑면에 형성되는 접착제층; 및 상기 접착제층 밑면에 형성되는 다공성 구조의 흡음재층;을 포함하며,상기 점착제층은 아크릴 점착제를 포함하고,상기 점착제층에 포함되는 점착제의 중량 평균 분자량은 200,000 내지 2,000,000이고,상기 접착제층에 포함되는 접착제의 중량 평균 분자량은 1,000 내지 80,000 인 것이며,상기 아크릴 점착제는 탄소수 4 내지 17개의 알킬아크릴레이트를 포함하는 것이고,상기 흡음재층은 폴리우레탄 폼을 포함하는 것인 흡음 타이어용 폼테이프. [청구항2]제1항에 있어서,상기 이형 필름 및 베이스 필름은 폴리에스터(Polyester), 폴리에틸렌(polyethylene), 폴리에틸렌테레프탈레이트(Polyethyleneterephthalate), 폴리우레탄(Polyurethane), 열가소성 폴리우레탄(Thermoplastic polyurethane), 폴리부틸렌테레프탈레이트(Polybutyleneterephthalate), 폴리에틸렌나프탈레이트(Polyethylenenaphthalate), 폴리부틸렌나프탈레이트(Polybutylenenaphthalate), 폴리프로필렌(Polypropylene), 트리아세틸셀룰로스(Tri-Acetyl-Cellulose) 및 이들의 공중합체로 이루어진 군에서 선택되는 어느 하나의 수지를 포함하는 것인 흡음 타이어용 폼테이프. [청구항3]삭제 [청구항4]삭제 [청구항5]제1항에 있어서,상기 접착제층은 올레핀 핫멜트계 접착제를 포함하는 것인 흡음 타이어용 폼테이프. [청구항6]삭제 [청구항7]타이어 이너라이너, 및제1항, 제2항 및 제5항 중 어느 한 항에 따른 폼테이프를 포함하고,상기 폼테이프는 상기 이형 필름을 제거하고 상기 점착제층과 부착한 것인 흡음 타이어. [청구항8]제1항, 제2항 및 제5항 중 어느 한 항에 따른 폼테이프의 이형 필름을 제거하는 단계; 및타이어 이너라이너의 내측에 상기 이형 필름이 제거된 폼테이프를 부착하는 단계;를 포함하는 흡음 타이어 제조방법.
149 | 공기입 타이어 | B60C 11/13(2006.01)¦B60C 11/12(2006.01) | 1020180109541 | 2018.09.13 | 1020348140000 | 2019.10.15 |  |  |  | 2019.10.21 | 등록결정(일반) |  |  | Y(2018.09.13) | 3 | 본 발명은 공기입타이어에 관한 것으로, 더욱 상세하게는 그루브의 구조를 개량하여 과제는 마른 노면에서의 주행성능(Dry 성능)의 손실 없이 젖은 노면에서의 주행성능(Wet 성능)을 향상시킬 수 있는 공기입타이어에 관한 것이다. 이에, 본 발명은 트레드부(100)와 사이드월부 및 비드부를 포함하여 구성되고, 상기 트레드부(100)에 블록(110)과 그루브(120)가 형성되는 공기입타이어에 있어서, 상기 그루브(120)의 측벽에 그루브(120) 저면방향으로 경사진 제1경사부(121)가 그루브(120)의 길이방향을 따라 교호로 설치되는 것을 특징으로 하는 공기입타이어를 제공한다. | [청구항1]트레드부(100)와 사이드월부 및 비드부를 포함하여 구성되고, 상기 트레드부(100)에 블록(110)과 그루브(120)가 형성되는 공기입타이어에 있어서, 상기 그루브(120)의 측벽에 그루브(120) 저면방향으로 경사진 제1경사부(121)가 그루브(120)의 길이방향을 따라 교호로 설치되고,상기 제1경사부(121)양 말단은 트레드의 상면과 평행한 방향을 기준으로 상기 제 1 경사부(121)의 중심을 향해 빗면(124)으로 형성되며,상기 각 제1경사부(121)의 인접한 각 빗면(124)은 트레드의 상면과 평행한 방향을 기준으로 사선형상을 갖고, 트레드 상면과 수직한 방향을 기준으로 직선형상을 갖는 사선그루브(125)를 형성하며,상기 그루브(120)의 단면형상은 상기 제1경사부(121)와, 상기 제1경사부(121)가 형성된 측벽의 반대편에 제2경사부(122)이 형성되고, 상기 제2경사부의 저부에 2차그루브(123)가 형성되고,상기 제1경사부(121)의 폭(w1)은 상기 제2경사부(122)의 폭과 상기 2차그루브(123)의 폭의 합(w2)의 40~60%이되, 상기 그루브(120)의 길이 방향을 따라 교호로 설치된 상기 제1 경사부(121)의 상기 2차그루브(123)측 끝단은 일직선을 이루도록 마련되고,상기 2차그루브(123)의 깊이는 2~4mm로 설정되며 지그재그 형태로 연장 형성된 것을 특징으로 하는 공기입타이어. [청구항2]삭제 [청구항3]삭제 [청구항4]제1항에 있어서, 상기 제2경사부(122)와 블록(110) 상면의 수직선이 이루는 각(a)은 0°보다 크고 30°보다 작은 것을 특징으로 하는 공기입타이어. [청구항5]제4항에 있어서, 상기 2차그루브(123)의 깊이(d)는 그루브 전체의 깊이(fd)의 50% 이하인 것을 특징으로 하는 공기입타이어. [청구항6]삭제 [청구항7]삭제 [청구항8]삭제
150 | 메인커프 및 보조커프를 포함하는 타이어 | B60C 11/12(2006.01) | 1020180029370 | 2018.03.13 | 1020384680000 | 2019.10.24 | 1020190107981 | 2019.09.23 |  | 2019.10.30 | 등록결정(일반) |  |  | Y(2018.03.13) | 6 | 본 발명은 메인커프 및 보조커프를 포함하는 타이어에 관한 것으로, 더욱 상세하게는 추가 보조홈이 구비되어 배수성능과 주행 및 제동성능을 유지하고, 보조유로관이 구비되어 공기흐름 및 배수성능을 향상시키는 메인커프 및 보조커프를 포함하는 타이어에 관한 것이다. | [청구항1]노면과 접하는 트레드에 블록형상으로 형성된 트레드 블록;상기 트레드 블록의 상면을 가로질러 중심부까지 홈형상으로 형성된 메인홈;상기 메인홈의 하단에 연결되어 상기 트레드 블록의 측면을 관통하고, 공기흐름 및 배수성능을 향상시키도록 형성된 메인유로관;상기 메인유로관의 하단과 연결되어 상기 트레드 블록의 하단으로 연장된 홈형상으로 형성되고, 배수성능과 주행 및 제동성능을 발휘하도록 형성된 보조홈; 및상기 보조홈의 하단에 연결되어 상기 트레드 블록의 측면을 관통하고, 공기흐름 및 배수성능을 향상시키도록 형성된 보조유로관을 포함하며,상기 보조유로관의 내경은 상기 보조홈의 폭보다 크게 형성되고, 상기 메인유로관의 내경보다 작게 형성된 것을 특징으로 하는 메인커프 및 보조커프를 포함하는 타이어. [청구항2]삭제 [청구항3]제 1 항에 있어서, 상기 보조홈 및 보조유로관은 상기 트레드 블록의 마모 시 노면과 수직으로 다수의 모서리가 구비된 엣지부를 통해 배수 및 제동능력을 갖는 것을 특징으로 하는 메인커프 및 보조커프를 포함하는 타이어. [청구항4]제 3 항에 있어서, 상기 메인홈은 배수 및 제동 능력을 향상시키도록 상기 트레드 블록의 상면과 측면에 지그재그 형태로 형성된 것을 특징으로 하는 메인커프 및 보조커프를 포함하는 타이어. [청구항5]제 4 항에 있어서, 상기 보조홈 및 상기 보조유로관은 적어도 하나 이상 형성되어 상기 메인유로관과 연결되고, 상기 메인유로관의 중심으로부터 방사형으로 배치된 것을 특징으로 하는 메인커프 및 보조커프를 포함하는 타이어. [청구항6]제 5 항에 있어서, 상기 보조홈 및 상기 보조유로관이 각각 하나씩 형성될 경우, 상기 보조홈 및 상기 보조유로관의 중심축과 상기 메인홈 및 메인유로관의 중심축이 상기 트레드 블록의 측면으로부터 동일선 상에 배치되는 것을 특징으로 하는 메인커프 및 보조커프를 포함하는 타이어. [청구항7]제 1 항에 있어서, 상기 보조홈 및 상기 보조유로관이 다수개 형성될 경우, 일정한 배수 및 제동능력을 갖도록 메인유로관의 중심축으로부터 동일한 간격으로 배치되는 것을 특징으로 하는 메인커프 및 보조커프를 포함하는 타이어.
151 | V형상 커프를 구비하는 타이어 | B60C 11/12(2006.01) | 1020180033565 | 2018.03.23 | 1020348040000 | 2019.10.15 | 1020190111443 | 2019.10.02 |  | 2019.10.21 | 등록결정(일반) |  |  | Y(2018.03.23) | 9 | 본 발명의 일 실시 예는, 커프가 V형상을 구비하여 타이어의 주행 방향성이 증대되고, 커프의 하측에 배수부가 구비되어 물의 배수 성능을 향상시킨 타이어를 제공한다. 본 발명의 실시 예에 따른 V형상 커프를 구비하는 타이어는, 블록에 형성되고, 내부로 유입된 물을 그루브로 배출하는 커프; 커프의 길이 방향으로 형성되는 공간으로써, 그루브로 연결되어 물을 그루브로 배출하는 배수부;를 포함한다. | [청구항1]트레드에 블록과 그루브가 형성된 타이어에 있어서,상기 블록에 형성되고, 내부로 유입된 물을 상기 그루브로 배출하는 커프;상기 커프의 길이 방향으로 형성되는 공간으로써, 상기 그루브로 연결되어 상기 물을 상기 그루브로 배출하는 배수부; 및상기 블록의 측면에 보조적으로 형성되는 블록으로써 상기 블록의 내구성을 증대시키는 보조블록;을 포함하고,상기 커프는, 상기 타이어의 원주 방향에 수직이고 상기 커프의 중심을 지나는 상기 커프의 중심축을 기준으로 꺽여 V형상을 구비하며,상기 보조블록에 구비된 타공부와 상기 배수부가 연결되어, 상기 보조블록이 형성됨에도 상기 배수부와 상기 그루브가 연결되어, 상기 배수부로부터 상기 그루브로 물의 유동이 용이한 것을 특징으로 하는 V형상 커프를 구비하는 타이어. [청구항2]청구항 1에 있어서,V형상을 위해 상기 커프가 꺽인 각인 꺽임각은 120도 이상이며 180도 미만인 것을 특징으로 하는 V형상 커프를 구비하는 타이어. [청구항3]청구항 1에 있어서, 상기 배수부는 상기 커프의 중심으로부터 상기 그루브 방향으로 단면적이 점차적으로 증가하는 형상인 것을 특징으로 하는 V형상 커프를 구비하는 타이어. [청구항4]청구항 3에 있어서, 상기 커프의 중심축이 통과하는 상기 배수부의 단면적은, 상기 배수부에 구비되고 상기 물이 배출되는 배수구의 단면적에 대해 1/4 내지 2/3 비율의 넓이인 것을 특징으로 하는 V형상 커프를 구비하는 타이어. [청구항5]청구항 1에 있어서,상기 배수부는, 상기 커프의 하단과 상기 커프의 깊이의 1/2 지점 사이에 형성되는 것을 특징으로 하는 V형상 커프를 구비하는 타이어. [청구항6]청구항 1에 있어서,상기 배수부의 상측에 위치하는 상기 커프의 부위인 커프상측부의 폭은, 0.3밀리미터(mm) 이상인 것을 특징으로 하는 V형상 커프를 구비하는 타이어. [청구항7]청구항 1에 있어서,상기 배수부의 폭은, 상기 그루브의 폭에 대해 1/5 내지 1/2 비율의 길이인 것을 특징으로 하는 V형상 커프를 구비하는 타이어. [청구항8]청구항 7에 있어서,상기 배수부의 폭은, 0.6밀리미터(mm) 이상인 것을 특징으로 하는 V형상 커프를 구비하는 타이어. [청구항9]청구항 1에 있어서, 상기 트레드는 3D프린팅에 의해 형성되는 것을 특징으로 하는 V형상 커프를 구비하는 타이어.
152 | 3D 커프가 형성된 타이어 | B60C 11/12(2006.01) | 1020180029335 | 2018.03.13 | 1020348030000 | 2019.10.15 | 1020190107959 | 2019.09.23 |  | 2019.10.21 | 등록결정(일반) |  |  | Y(2018.03.13) | 7 | 본 발명의 일 실시 예 3D 커프가 형성된 타이어는 상기 타이어의 트레드 상에 형성된 복수의 그루브에 의하여 구분되는 복수개의 블록 및 상기 블록에 형성된 3D 커프를 포함하며, 상기 3D 커프는 소정의 두께를 가지도록 형성되되, 상기 트레드로부터 상기 타이어의 중심 방향을 향하여 두께가 점차 증가하도록 이루어지며, 상기 3D 커프의 일측 끝단에 상기 블록의 너비 방향을 따라 소정의 직경을 가지도록 형성되어 타이어에 가해지는 응력을 분산시키는 지지부가 형성되는 것을 특징으로 한다. | [청구항1]타이어에 있어서,상기 타이어의 트레드 상에 형성된 복수의 그루브에 의하여 구분되는 복수개의 블록 및 상기 블록에 형성된 3D 커프를 포함하며,상기 3D 커프는 소정의 두께를 가지도록 형성되되, 상기 트레드로부터 상기 타이어의 중심 방향을 향하여 두께가 점차 증가하도록 이루어지며,상기 3D 커프의 일측 끝단에 상기 블록의 너비 방향을 따라 소정의 두께를 가지도록 형성되어 타이어에 가해지는 응력을 분산시키는 지지부가 형성되며,상기 3D 커프는 상기 트레드 표면부터 상기 3D 커프의 끝단의 깊이 방향을 향해 서로 다른 방향으로 굴곡 형성되되 굴곡되는 기울기가 변하는 복수개의 지점을 기준으로 6개 영역으로 구분되고,상기 3D 커프는 상기 6개 영역의 비율이 상기 트레드 표면부터 상기 3D 커프의 끝단까지 1:1:1:1:2.5:1.5가 되도록 형성되며, 상기 3D 커프는 깊이 방향으로 양 끝단 영역이 일직선을 이루도록 형성되고 중간 영역은 곡선 형태로 이루어지며,상기 3D 커프는 상기 트레드 표면측의 4개 영역의 길이가 상기 3D 커프 끝단측의 2개 영역의 길이와 동일하도록 이루어져 상기 3D 커프의 양 끝단 영역이 일직선을 이루도록 형성된 것을 특징으로 하는 3D 커프가 형성된 타이어. [청구항2]제 1 항에 있어서,상기 3D 커프는 상기 트레드 표면에 두께가 0.2mm 내지 0.3mm로 형성되고 끝단의 두께가 0.4mm 내지 0.5mm로 형성되는 것을 특징으로 하는 3D 커프가 형성된 타이어. [청구항3]삭제 [청구항4]제 1 항에 있어서상기 3D 커프는 깊이가 상기 그루브 깊이의 75% 내지 92%인 것을 특징으로 하는 3D 커프가 형성된 타이어. [청구항5]제 1 항에 있어서,상기 지지부는 상기 3D 커프에 가해지는 응력을 측면으로 분산시킴으로써 상기 3D 커프 중심방향 끝단의 크랙 발생을 방지하는 것을 특징으로 하는 3D 커프가 형성된 타이어. [청구항6]제 1 항에 있어서,상기 지지부는 블록의 일측 끝단으로부터 타측 끝단까지 관통하도록 형성되며, 그 단면이 원형인 것을 특징으로 하는 3D 커프가 형성된 타이어. [청구항7]제 1 항에 있어서,상기 지지부 단면의 두께는 1.5mm 내지 2.5mm 인 것을 특징으로 하는 3D 커프가 형성된 타이어. [청구항8]제 1 항에 따른 3D 커프가 형성된 타이어를 적용한 중하중용 자동차.
153 | 공기입타이어 | B60C 11/01(2021.01)¦B60C 9/00(2021.01) | 1020180014570 | 2018.02.06 | 1020347970000 | 2019.10.15 | 1020190094896 | 2019.08.14 |  | 2019.10.21 | 등록결정(일반) |  |  | Y(2018.02.06) | 7 | 본 발명은 공기입타이어에 관한 것으로, 더욱 상세하게는 숄더부의 강성을 보강한 공기입타이어에 관한 것이다. 본 발명은 트레드부(100)와 사이드월(200)부 및 비드부(300)를 포함하는 공기입타이어에 있어서, 상기 트레드부(100)와 사이드월부(200)의 경계인 숄더부의 내측에 강성바(400)가 설치되는 것을 특징으로 하는 공기입타이어를 제공한다. | [청구항1]트레드부(100)와 사이드월(200)부 및 비드부(300)를 포함하는 공기입타이어에 있어서, 상기 트레드부(100)와 사이드월부(200)의 경계인 숄더부의 내측에 강성바(400)가 설치되며,상기 강성바(400)의 카카스코드방향에 대한 설치각도(a)는 30~60도인 것을 특징으로 하는 공기입타이어. [청구항2]제1항에 있어서, 상기 강성바(400)의 길이(L)는 5~25cm이고, 상기 강성바(400)의 높이(h)는 1~10cm이며, 상기 강성바(400)의 폭(d1)은 2~7cm인 것을 특징으로 하는 공기입타이어 [청구항3]제1항에 있어서, 상기 강성바(400)의 설치간격은 등간격인 것을 특징으로 하는 공기입타이어. [청구항4]제3항에 있어서, 상기 강성바(400) 간의 간격(d1)은 1~5cm인 것을 특징으로 하는 공기입타이어. [청구항5]삭제 [청구항6]제1항에 있어서, 상기 강성바(400)는 타이어 내측에 설치되는 이너라이너(500)와 일체로 성형되는 것을 특징으로 하는 공기입타이어. [청구항7]제1항에 있어서,상기 강성바(400)는 타이어 내측에 설치되는 이너라이너(500)에 부착되어 설치되는 것을 특징으로 하는 공기입타이어. [청구항8]제1항에 있어서, 상기 강성바(400)의 외면(410)은 곡률을 갖는 것을 특징으로 하는 공기입타이어.
154 | 중하중용 타이어의 트레드 | B60C 11/00(2006.01)¦C08L 7/00(2006.01)¦C08L 9/00(2006.01)¦C08L 9/06(2006.01)¦C08L 91/00(2006.01) | 1020180045708 | 2018.04.19 | 1020408260000 | 2019.10.30 | 1020190122054 | 2019.10.29 |  | 2019.11.05 | 등록결정(일반) |  |  | Y(2018.04.19) | 4 | 본 발명은 중하중용 타이어의 트레드 형상 및 물성 구성에 따라 그루브에 발생하는 크랙을 저감하는 중하중용 타이어의 트레드에 관한 것이다. 본 발명은 지면과 접하는 캡 트레드와, 타이어 내부로 열이 전달되지 않도록 트레드의 안쪽에 형성된 서브 트레드로 이루어지지고, 캡 트레드와 서브 트레드는 서로 다른 물성의 고무복합재로 이루어지며, 캡 트레드에 그루브가 형성된 중하중용 타이어에 있어서, 그루브의 하측에는 서브 트레드의 전체 깊이에 걸쳐 모두 캡 트레드의 물성으로 된 그루브 하부층이 형성되어 있다. 본 발명의 구성에 의하면, 그루브 하측 전체에 캡 트레드 물성을 적용함으로써 오존에 의한 그루브 크랙을 감소시키는 한편 그루브 하측의 변형률을 감소되어 그루브의 크랙을 효과적으로 감소시킨다. | [청구항1]지면과 접하는 캡 트레드와, 타이어 내부로 열이 전달되지 않도록 트레드의 안쪽에 형성된 서브 트레드로 이루어지지고, 상기 캡 트레드와 상기 서브 트레드는 서로 다른 물성의 고무복합재로 이루어지며, 상기 캡 트레드에 그루브가 형성된 중하중용 타이어의 트레드로서,상기 그루브의 하측에는 상기 서브 트레드의 전체 깊이에 걸쳐 모두 상기 캡 트레드의 물성으로 된 그루브 하부층이 형성되고,상기 그루브는 상기 서브 트레드의 높이보다 깊게 형성되어, 상기 그루브 하부층은 상기 서브 트레드보다 낮은 높이로 형성되며,상기 그루브의 하단부는 상기 캡 트레드의 저면에서 파여 굴곡진 바닥면을 이루고, 상기 서브 트레드는 상기 그루브와 인접하는 그루브 사이의 캡 트레드 폭 전체에 걸쳐 형성되는 것을 특징으로 하는 중하중용 타이어의 트레드. [청구항2]삭제 [청구항3]청구항 1에 있어서,상기 캡 트레드는 원료고무로서 NR이나 BR 또는 SBR을 함유하는 고무복합재이고, 상기 서브 트레드는 원료고무로서 NR을 100% 포함하는 고무복합재로 형성되는 것을 특징으로 하는 중하중용 타이어의 트레드. [청구항4]청구항 3에 있어서,상기 캡 트레드에는 오일이 포함되는 것을 특징으로 하는 중하중용 타이어의 트레드. [청구항5]청구항 4에 있어서,상기 캡 트레드는 상기 오일 3~5phr와 노화방지제 2~5phr을 포함하고, 상기 서브 트레드에는 상기 오일과 상기 노화방지제를 합하여 함량을 2phr 이하로 하는 것을 특징으로 하는 중하중용 타이어의 트레드.
155 | 공기입타이어 | B60C 11/13(2006.01) | 1020180029318 | 2018.03.13 | 1020347950000 | 2019.10.15 | 1020190107953 | 2019.09.23 |  | 2019.10.21 | 등록결정(일반) |  |  | Y(2018.03.13) | 5 | 트레드부(100)와 사이드월(200) 및 비드부(300)로 구성되고, 상기 트레드부(100)는 그루브(110)를 포함하는 공기입타이어에 있어서, 상기 그루브(110)의 저면에 그루브 길이방향으로 형성된 돌기(120)가 설치되는 공기입타이어를 제공한다. | [청구항1]트레드부(100)와 사이드월(200) 및 비드부(300)로 구성되고, 상기 트레드부(100)는 그루브(110)를 포함하는 공기입타이어에 있어서,상기 그루브(110)의 저면에 그루브 길이방향으로 형성된 돌기(120)가 설치되고,상기 돌기(120)의 개수는 3~5개이며,상기 돌기(120)의 높이는 중앙측 돌기의 길이가 가장 높고, 좌우측 돌기의 길이가 중앙측 돌기보다 상대적으로 더 낮은 것을 특징으로 하는 공기입타이어. [청구항2]제1항에 있어서,상기 돌기(120)의 개수는 그루브폭 7~10mm당 1개로 형성되는 것을 특징으로 하는 공기입타이어. [청구항3]삭제 [청구항4]제1항에 있어서, 상기 돌기의 높이는 3~15mm이며, 폭은 1~1.5mm인 것을 특징으로 하는 공기입타이어. [청구항5]제1항에 있어서, 상기 돌기(120)의 높이는 그루브(110) 깊이의 1/2~1/4인 것을 특징으로 하는 공기입타이어. [청구항6]삭제 [청구항7]제1항에 있어서, 상기 돌기(120)는 중간에 끊어지는 부분이 있어 길이방향으로 단속적으로 형성되는 것을 특징으로 하는 공기입타이어.
156 | 공기입 타이어 | B60C 15/04(2021.01)¦B60C 15/024(2006.01) | 1020180014568 | 2018.02.06 | 1020384720000 | 2019.10.24 | 1020190094895 | 2019.08.14 |  | 2019.10.30 | 등록결정(일반) |  |  | Y(2018.02.06) | 4 | 본 발명은 공기입타이어에 관한 것으로, 더욱 상세하게는 비드부를 개선한 공기입 타이어에 관한 것이다. 본 발명은 트레드(100)와, 사이드월(200) 및 비드부(300)를 포함하는 공기입타이어에 있어서, 상기 비드부(300)의 비드코어(400)는 단면의 형상이 중앙의 횡단부(410)와, 상기 횡단부(410)의 양측에 설치되는 측벽부(420, 430)를 포함하는 'H' 형상인 것을 특징으로 한다. | [청구항1]트레드(100)와, 사이드월(200) 및 비드부(300)를 포함하는 공기입타이어에 있어서,상기 비드부(300)의 비드코어(400)는 단면의 형상이 중앙의 횡단부(410)와, 상기 횡단부(410)의 양측에 설치되는 측벽부(420, 430)를 포함하는 'H' 형상이며,상기 비드코어(400)의 각 측벽부(420, 430)의 외벽은 상기 횡단부(410)의 길이(w)를 지름으로 하는 원의 곡률을 가지며,상기 비드부(300)는 상기 비드코어(400)에 고무필러(440)를 채운 번들(500)과,상기 번들(500)의 외면을 감싸는 원형단면채퍼(600)를 포함하며,상기 고무필러(440)는 상기 번들(500)의 단면상 횡단부(410)를 기준으로 대칭되게 한 쌍으로 배치되며, 한 쌍의 고무필러(440) 중 어느 하나는 상기 번들(500)의 단면상 횡단부(410), 횡단부(410)로부터 상측으로 연장된 측벽부(420, 430) 및 원형단면채퍼(600)에 접촉되고, 한 쌍의 고무필러(440) 중 다른 하나는 상기 번들(500)의 단면상 횡단부(410), 횡단부(410)로부터 하측으로 연장된 측벽부(420, 430) 및 원형단면채퍼(600)에 접촉되는 공기입 타이어. [청구항2]제1항에 있어서, 상기 비드코어(400)는 스테인레스강 또는 탄소강의 재질로 주조(鑄造)로 제조된 것임을 특징으로 하는 공기입 타이어. [청구항3]삭제 [청구항4]삭제 [청구항5]제1항에 있어서, 상기 고무필러(440)는 비드코어(400)에 채워진 뒤 프리큐어(precure)된 것임을 특징으로 하는 공기입 타이어. [청구항6]제1항에 있어서, 상기 비드코어(400)에 고무필러(440)가 채워진 번들(500)의 단면은 비드코어(400)의 횡단부(410)의 길이(w)를 지름으로 하는 원형인 것을 특징으로 하는 공기입 타이어. [청구항7]삭제
157 | 트레드 형상 가변형 타이어 및 이를 이용한 주행 안정화 방법 | B60C 11/11(2006.01)¦B60C 19/00(2006.01) | 1020170112050 | 2017.09.01 | 1018645460000 | 2018.05.29 |  |  |  | 2018.07.13 | 등록결정(일반) |  |  | Y(2017.09.01) | 10 | 본 발명은 트레드 형상 가변형 타이어으로, 더욱 상세하게는 차량이 방향을 바꿀 시에 상기 타이어의 트레드가 변형되며 방향을 좀더 안전하게 바꿀 수 있는 타이어에 관한 것이다. 본 발명의 구성은, 타이어에 있어서, 상기 타이어의 둘레를 따라 복수 개로 분할된 형상의 트레드 블록; 상기 트레드 블록에 이동 동력을 제공하는 슬라이딩-수행부; 및 차량의 속력과 주행 상태에 따라 상기 트레드 블록의 움직임을 조절하는 슬라이딩-제어부; 를 포함한다. | [청구항1]타이어에 있어서, 상기 타이어의 둘레를 따라 복수 개로 분할된 형상의 트레드 블록; 상기 트레드 블록에 이동 동력을 제공하는 슬라이딩-수행부; 및차량의 속력과 주행 상태에 따라 상기 트레드 블록의 움직임을 조절하는 슬라이딩-제어부; 를 포함하며,복수개의 상기 트레드 블록은 원통 형상을 이루며 맞붙어 있으며 그 내부에 휠이 삽입되어있고, 상기 휠은 상기 차량의 동력을 상기 트레드 블록에 전달하며,상기 휠 외측의 림 둘레를 따라 슬라이딩 레일이 형성되고, 상기 트레드 블록의 내측면을 따라 슬라이딩 홈이 형성되어, 상기 트레드 블록이 상기 휠 상에서 좌우방향으로 왕복 슬라이딩 운동을 할 수 있는 것을 특징으로 하는 트레드 형상 가변형 타이어. [청구항2]제 1 항에 있어서,상기 슬라이딩-수행부는, 전압에 따라 신축하여 그 힘으로 트레드 블록을 끌어당기거나 미는 부재, 전기로 구동되는 동력 부재 또는 전기가 가해질 경우 자성을 띄어 자기력을 가하게 되는 부재 중 어느 하나를 포함하는 것을 특징으로 하는 트레드 형상 가변형 타이어. [청구항3]제 2 항에 있어서,상기 트레드 블록에는, 상기 차량의 횡가속도를 측정할 수 있도록 하는 센서가 포함되어있는 것을 특징으로 하는 트레드 형상 가변형 타이어. [청구항4]제 2 항에 있어서, 상기 림에는, 상기 차량의 횡가속도를 측정할 수 있는 센서가 구비되어있는 것을 특징으로 하는 트레드 형상 가변형 타이어. [청구항5]제 3 항 또는 제 4 항에 있어서, 상기 슬라이딩-제어부는 상기 차량의 속력이 빨라지고 횡 가속도가 클수록, 상기 트레드 블록을 더 빠르게 좌우로 왕복 슬라이딩 운동 하게 제어하는 것을 특징으로 하는 트레드 형상 가변형 타이어. [청구항6]제 3 항 또는 제4항에 있어서, 각각의 상기 트레드 블록들은,상기 트레드 블록이 지면에 닿기 전 상기 차량의 조향 방향을 향해 미리 슬라이딩되어 있고,상기 트레드 블록이 지면에 닿아 있는 순간 상기 차량의 조향 반대 방향을 향해 슬라이딩 운동을 하고,상기 트레드 블록이 지면으로부터 분리되는 시점부터 다시 상기 차량의 조향 방향으로 슬라이딩 운동을 하는 것을 특징으로 하는 트레드 형상 가변형 타이어. [청구항7]제 6항의 트레드 형상 가변형 타이어를 이용한 차량 주행 안정화 방법에 있어서,a) 상기 차량의 조향 방향이 바뀌는 단계;b) 상기 센서가, 상기 차량의 속력과 횡 가속도를 측정하는 단계;c) 상기 슬라이딩-제어부가, 상기 센서가 측정한 상기 차량의 속력과 횡 가속도를 전송 받는 단계;d) 상기 슬라이딩-제어부가, 상기 센서로부터 전송 받은 차량의 속력과 횡 가속도에 따라 트레드 블록에 운동 명령을 내리는 단계;e) 각각의 상기 트레드 블록들이, 제어부의 명령에 따라 슬라이딩 운동을 하는 단계; 및f) 위 a) 내지 e)의 단계가 반복적으로 수행되는 단계; 를 포함하는 것을 특징으로 하는 트레드 형상 가변형 타이어를 이용한 주행 안정화 방법. [청구항8]제 7 항에 있어서,상기 d) 단계의 상기 슬라이딩-제어부는, 상기 차량의 속력이 빨라지고 횡 가속도가 클수록 상기 트레드 블록을 더 빠르게 좌우로 왕복 슬라이딩 운동 하도록 명령하는 것을 특징으로 하는 트레드 형상 가변형 타이어를 이용한 주행 안정화 방법. [청구항9]제 8 항에 있어서,상기 e) 단계의 상기 트레드 블록들은,상기 트레드 블록이 지면에 닿기 전 상기 차량의 조향 방향을 향해 미리 슬라이딩되어 있고,상기 트레드 블록이 지면에 닿아 있는 순간 상기 차량의 조향 반대 방향을 향해 슬라이딩 운동을 하고,상기 트레드 블록이 지면으로부터 분리되는 시점부터 다시 상기 차량의 조향 방향으로 슬라이딩 운동을 하는 것을 특징으로 하는 트레드 형상 가변형 타이어를 이용한 주행 안정화 방법. [청구항10]제 6항의 트레드 형상 가변형 타이어를 이용한 차량 주행 안정화 시스템.
158 | 중하중용 타이어의 비드구조 제조방법 | B60C 15/00(2006.01)¦B60C 15/06(2006.01)¦B29D 30/48(2006.01) | 1020150109297 | 2015.08.03 | 1016668080000 | 2016.10.11 |  |  |  | 2016.10.17 | 등록결정(일반) |  |  | Y(2015.08.03) | 3 | 본 발명은 중하중용 공기압 타이어의 비드구조 제조방법에 관한 것으로, 특히 비드부의 내구성 향상뿐만 아니라 비드코어와 카카스 간의 마모방지도 이루어지는 중하중용 타이어의 비드구조의 제조방법에 관한 것이다. 이를 위해 본 발명은 비드코어의 둘레를 카카스(2)의 턴업엣지부(2b)로 턴업시키어 비드부(1)를 제조하는 중하중용 타이어의 비드구조 제조방법에 있어서, 상기 카카스(2)의 턴업엣지부(2b)에 스트립 고무(3)를 일체로 부착 제조하는 제 1 단계와; 상기 턴업엣지부(2b)가 제 1 비드코어(1a)의 형상에 맞게 일정각도로 관절부(2c)들이 형성되도록 소성 변형시키는 제 2 단계; 상기 제 1 비드코어(1a)에 카카스(2)의 턴업엣지부(2b)를 턴업시키기 위해 제 1 비드세터링(8a)과 턴업핑거(7)를 전진시키면서 성형 1차 드럼(5)에 위치한 카카스(2)의 턴업엣지부(2b)를 제 1 비드코어(1a)의 아래쪽으로 턴다운시키는 제 3 단계; 상기 턴다운된 카카스(2)에 제 1 비드코어(1a)를 위치시키고 제 1 비드세터링(8a)과 턴업핑거(7)는 후진하고 제 2 비드코어(1b)를 갖춘 비드필러(4)와 제 2 비드세터링(8b)을 대기상태로 유지시키는 제 4 단계; 상기 성형 1차 드럼(5)에 안착된 제 1 비드코어(1a)를 감싼 카카스(2)의 턴업엣지부(2b)를 턴업 블라더(6)가 팽창하여 카카스(2)의 턴업엣지부(2b)를 턴업하는 제 5 단계; 상기 턴업된 카카스(2)의 턴업엣지부(2b)를 제 1 비드코어(1a)에 완전히 부착하기 위해 프레스롤(10)로 압착시키는 제 6 단계; 상기 제 2 비드코어(1b)를 구비한 비드필러(4)가 제 2 비드세터링(8b)에 의해 이동하여 제 1 비드코어(1a)의 중심에 안착되는 제 7 단계 및; 상기 제 1 비드코어(1a)와 제 2 비드코어(1b) 사이로 턴업된 카카스(2)의 턴업엣지부(2b)와 비드필러(4)를 턴업 블라더(6)로 팽창 압착하는 제 8 단계를 갖추어 이루어진 비드구조 제조방법을 제공한다. | [청구항1]삭제 [청구항2]삭제 [청구항3]삭제 [청구항4]삭제 [청구항5]비드코어의 둘레를 카카스(2)의 턴업엣지부(2b)로 턴업시키어 비드부(1)를 제조하는 중하중용 타이어의 비드구조 제조방법에 있어서,상기 카카스(2)의 턴업엣지부(2b)에 스트립 고무(3)를 일체로 부착 제조하는 제 1 단계와; 상기 턴업엣지부(2b)가 제 1 비드코어(1a)의 형상에 맞게 일정각도로 관절부(2c)들이 형성되도록 소성 변형시키는 제 2 단계; 상기 제 1 비드코어(1a)에 카카스(2)의 턴업엣지부(2b)를 턴업시키기 위해 제 1 비드세터링(8a)과 턴업핑거(7)를 전진시키면서 성형 1차 드럼(5)에 위치한 카카스(2)의 턴업엣지부(2b)를 제 1 비드코어(1a)의 아래쪽으로 턴다운시키는 제 3 단계; 상기 턴다운된 카카스(2)에 제 1 비드코어(1a)를 위치시키고 제 1 비드세터링(8a)과 턴업핑거(7)는 후진하고 제 2 비드코어(1b)를 갖춘 비드필러(4)와 제 2 비드세터링(8b)을 대기상태로 유지시키는 제 4 단계; 상기 성형 1차 드럼(5)에 안착된 제 1 비드코어(1a)를 감싼 카카스(2)의 턴업엣지부(2b)를 턴업 블라더(6)가 팽창하여 카카스(2)의 턴업엣지부(2b)를 턴업하는 제 5 단계; 상기 턴업된 카카스(2)의 턴업엣지부(2b)를 제 1 비드코어(1a)에 완전히 부착하기 위해 프레스롤(10)로 압착시키는 제 6 단계; 상기 제 2 비드코어(1b)를 구비한 비드필러(4)가 제 2 비드세터링(8b)에 의해 이동하여 제 1 비드코어(1a)의 중심에 안착되는 제 7 단계 및; 상기 제 1 비드코어(1a)와 제 2 비드코어(1b) 사이로 턴업된 카카스(2)의 턴업엣지부(2b)와 비드필러(4)를 턴업 블라더(6)로 팽창 압착하는 제 8 단계를 갖추어 이루어진 것을 특징으로 하는 중하중용 타이어의 비드구조 제조방법. [청구항6]제 5항에 있어서,상기 제 1 단계에서는 상기 스트립 고무(3)를 카카스(2)의 턴업엣지부(2b) 말단에 일체로 부착할 때, 상기 스트립 고무의 단면이 직각삼각형의 형상이거나, 일자형의 형상으로 부착되는 것을 특징으로 하는 중하중용 타이어의 비드구조 제조방법. [청구항7]제 5항에 있어서,상기 제 1 비드코어(1a)와 제 2 비드코어(1b) 사이에 배치되는 카카스(2)의 턴업엣지부(2b)는 수평방향으로 끼워 맞추어지는 것을 특징으로 하는 중하중용 타이어의 비드구조 제조방법.
159 | 타이어용 일렬비드의 제조장치 | B29D 30/32(2006.01)¦B29D 30/48(2006.01) | 1020140140536 | 2014.10.17 | 1016668070000 | 2016.10.11 | 1020160045961 | 2016.04.28 |  | 2016.10.18 | 등록결정(일반) |  |  | Y(2014.10.17) | 6 | 본 발명은 타이어의 반제품 중 하나인 비드(Bead)를 제조하는 장치에 관한 것으로, 더욱 상세하게는 다양한 규격의 일렬비드 생산이 가능하면서 2대의 자동로봇을 이용하여 자동화와 생산성 향상이 이루어지는 타이어용 일렬비드의 제조장치에 관한 것이다. 이를 위해 본 발명은 비드와이어(1)가 안착되어 와인딩되는 경사베이스 면(2a)을 갖는 비드포머(2)와, 상기 비드포머(2)를 로딩 및 언로딩하면서 회전시키는 암(3)을 가진 메인로봇(4) 및, 상기 비드포머(2)에 비드와이어(1)를 공급하는 비드와이어 공급 어플리케이터(5)로 이루어진 타이어용 일렬비드의 제조장치에 있어서, 상기 비드포머(2)가 저장되는 비드포머 저장대(6)에는 타이어 규격에 맞춘 비드포머들이 저장되어 구비되고, 상기 비드와이어 공급 어플리케이터(5)에서 공급되는 비드와이어(1)를 비드포머(2)의 경사베이스 면(2a)에 고정시키는 고정지그(7)와 일렬비드(100)를 압착시키는 스티쳐 롤(8)을 구비한 보조로봇(9)을 갖추어 이루어진 구조로 되어 있다. | [청구항1]비드와이어(1)가 안착되어 와인딩되는 경사베이스 면(2a)을 갖는 비드포머(2)와, 상기 비드포머(2)를 로딩 및 언로딩 하면서 회전시키는 암(3)을 가진 메인로봇(4) 및, 상기 비드포머(2)에 비드와이어(1)를 공급하는 비드와이어 공급 어플리케이터(5)로 이루어진 타이어용 일렬비드의 제조장치에 있어서, 상기 비드포머(2)가 저장되는 비드포머 저장대(6)에는 타이어 규격에 맞춘 비드포머들이 저장되어 구비되고, 상기 비드와이어 공급 어플리케이터(5)에서 공급되는 비드와이어(1)를 비드포머(2)의 경사베이스 면(2a)에 고정시키는 고정지그(7)와 일렬비드(100)를 압착시키는 스티쳐 롤(8)을 구비한 보조로봇(9)을 갖추어 이루어진 것을 특징으로 하는 타이어용 일렬비드의 제조장치. [청구항2]제 1항에 있어서,상기 메인로봇(4)의 암(3)이 비드포머(2)의 체결로드(10)에 결합 내지는 분리 되는 것을 특징으로 하는 타이어용 일렬비드의 제조장치. [청구항3]제 2항에 있어서,상기 메인로봇(4)의 암(3)에서 발생된 회전 구동력이 체결로드(10)를 통해 비드포머(2)에 전달되어 상기 비드포머(2)를 회전 구동시키는 것을 특징으로 하는 타이어용 일렬비드의 제조장치. [청구항4]제 1항에 있어서,상기 보조로봇(9)에는 비드포머(2)에 공급된 비드와이어(1)의 첫 단을 고정시키는 고정지그(7)가 장착된 것을 특징으로 하는 타이어용 일렬비드의 제조장치. [청구항5]제 4항에 있어서,상기 보조로봇(9)에는 비드포머(2)의 경사베이스 면(2a)에 나선형으로 와인딩된 일렬비드(100)를 압착시키는 스티쳐 롤(8)이 장착된 것을 특징으로 하는 타이어용 일렬비드의 제조장치. [청구항6]제 1항에 있어서,상기 비드와이어 공급 어플리케이터(5)에는 비드포머(2)에 공급된 비드와이어(1)를 절단하는 커터(11)를 구비한 것을 특징으로 하는 타이어용 일렬비드의 제조장치.
160 | 개량된 벨트구조를 구비하는 공기입 타이어 | B60C 9/18(2006.01)¦B60C 9/02(2006.01)¦B60C 9/00(2021.01) | 1020120084466 | 2012.08.01 | 1013196350000 | 2013.10.11 |  |  |  | 2013.10.17 | 등록결정(일반) |  |  | Y(2012.08.01) | 6 | 본 발명은 카카스, 트레드 밴드, 벨트구조, 사이드월을 구비하하는 공기입 타이어로서, 상기 벨트구조는 제1 벨트, 제2 벨트, 제3 벨트 및 제4 벨트를 구비하고, 상기 제2 벨트층은 소정의 접선 각도(θ 2 )로 위쪽 방향으로 설계되고, 상기 트레드의 제2 벨트의 엣지 부분인 끝단과, 이러한 제2 벨트(2)의 끝단에서 수직하방라인이 카카스라인과 만나는 P점에서 타이어의 반경 방향과 카카스 라인의 접선이 이루는 각도인 카카스 접선각(θ 1 )과 크기가 동일하도록 설계되고, 상기 제2벨트와 상기 제3 벨트 사이의 공간에 고모듈러스 고무층이 삽입되는 것을 특징으로 하는 개량된 벨트 구조를 구비하는 공기입 타이어에 관한 것으로, 차량 주행 중 코너링 성능을 향상시키고 벨트의 내구성을 향상시킬 수 있다. | [청구항1]카카스, 트레드 밴드, 벨트구조, 사이드월을 구비하하는 공기입 타이어로서, 상기 벨트구조는 제1 벨트, 제2 벨트, 제3 벨트 및 제4 벨트를 구비하고, 상기 제2 벨트는 소정의 접선각(θ2)으로 위쪽 방향으로 외향으로 설계되고, 상기 제2벨트 접선각(θ2)이 상기 트레드의 제2 벨트의 엣지 부분인 끝단과, 이러한 제2 벨트의 끝단에서 수직 하방 라인이 카카스라인과 만나는 P점에서 타이어의 반경 방향과 카카스 라인의 접선이 이루는 각도인 카카스 접선각(θ1)과 크기가 동일하도록 설계되고, 상기 제2벨트와 상기 제3 벨트 사이의 공간에 고모듈러스 고무층이 삽입되는 것을 특징으로 하는 개량된 벨트 구조를 구비하는 공기입 타이어. [청구항2]제 1항에 있어서, 상기 카카스 접선각(θ1) 및 상기 제2 벨트 접선각(θ2)은 45도 내지 55도의 각도 범위 내로 설계되는 것을 특징으로 하는 개량된 벨트 구조를 구비하는 공기입 타이어. [청구항3]제1항에 있어서, 상기 타이어는 제3벨트층의 타이어 축방향 외측부와 카카스와의 사이에 숄더 웨지 고무를 추가로 포함하는 것을 특징으로 하는 개량된 벨트 구조를 구비하는 공기입 타이어. [청구항4]제3항에 있어서, 상기 제2 벨트 하단의 고모듈러스 고무층은 상기 숄더 웨지 고무 보다 모듈러스가 20% 큰 고무로 구성되는 것을 특징으로 하는 개량된 벨트 구조를 구비하는 공기입 타이어. [청구항5]제1항에 있어서, 상기 고모듈러스 고무층은 100 % 모듈러스(Mp)가 55∼75 kgf/㎤인 고무로 구성되는 것을 특징으로 하는 개량된 벨트 구조를 구비하는 공기입 타이어. [청구항6]공기입 타이어의 벨트 구조에 있어서, 상기 벨트구조는 제1 벨트, 제2 벨트, 제3 벨트 및 제4 벨트를 구비하고, 상기 제2 벨트는 소정의 접선각(θ2)으로 위쪽 방향으로 외향으로 설계되고, 상기 제 2벨트 접선각(θ2)이 상기 트레드의 제2 벨트의 엣지 부분인 끝단과, 이러한 제2 벨트의 끝단에서 수직 하방 라인이 카카스 라인과 만나는 P점에서 타이어의 반경 방향과 카카스 라인의 접선이 이루는 각도인 카카스 접선각(θ1)과 크기가 동일하도록 설계되고, 상기 제2벨트와 상기 제3 벨트 사이의 공간에 고무층이 삽입되는 것을 특징으로 하는 공기입 타이어용 벨트 구조.
161 | 그린타이어의 가류시간 설정방법 | B29D 30/06(2006.01) | 1020110127710 | 2011.12.01 | 1013222690000 | 2013.10.21 | 1020130061415 | 2013.06.11 |  | 2013.10.28 | 등록결정(일반) |  |  | Y(2011.12.01) | 2 | 본 발명은 그린타이어(Greentire)를 가류(가황)할 때 이 그린타이어에 열원과 압력원을 공급하는 그린타이어의 가류방법에 관한 것으로, 더욱 상세하게는 그린타이어 가류시 그린타이어의 온도를 측정하여 가류되는 해당 그린타이어에 최적화된 가류시간을 설정하여 완성타이어의 품질과 생산성을 향상시킨 그린타이어의 가류시간 설정방법에 관한 것이다. 이를 위해 본 발명은 가류시킬 그린타이어(1)를 가류기(2)의 가류금형에 투입하는 로더(3)가 승하강 실린더(4)에 의해 승하강 작동되고 가류기(2)의 가류금형에 투입되는 가류시킬 그린타이어(1)의 가류시간을 설정하는 방법에 있어서, 상기 가류 전 그린타이어(1)를 투입하는 로더(3)의 적외선 온도센서(5)에 의해 그린타이어(1)의 실제온도를 측정하는 단계와, 측정된 그린타이어(1)의 실제온도를 PLC(6)에 전송하는 단계 및, 상기 PLC(6)에서 그린타이어(1)의 실제온도를 근거로 가류기(2)로 가류시간을 설정하여 인가시키는 단계로 이루어져 있다. | [청구항1]가류시킬 그린타이어(1)를 가류기(2)의 가류금형에 투입하는 로더(3)가 승하강 실린더(4)에 의해 승하강 작동되고 가류기(2)의 가류금형에 투입되는 가류시킬 그린타이어(1)의 가류시간을 설정하는 방법에 있어서,상기 가류 전 그린타이어(1)를 투입하는 로더(3)의 적외선 온도센서(5)에 의해 그린타이어(1)의 실제온도를 측정하는 단계와, 측정된 그린타이어(1)의 실제온도를 PLC(6, Programmable Logic Controller)에 전송하는 단계 및, 상기 PLC(6)에서 그린타이어(1)의 실제온도를 근거로 가류기(2)로 가류시간을 설정하여 인가시키는 단계로 이루어진 것을 특징으로 하는 그린타이어 가류시간 설정방법. [청구항2]제 1항에 있어서,상기 PLC(6, Programmable Logic Controller)에서 가류기(2)로 가류시간을 설정하여 인가시키는 단계에서 가류시간 설정은 그린타이어의 가류 안전시간이 온도변수에 따라 변하므로 연중 평균 그린타이어(1)의 온도에서 실제 측정온도를 고려하여 가류시간이 설정되도록 연산되는 것을 특징으로 하는 그린타이어 가류시간 설정방법.
162 | 타이어의 코드 층간 거동 분석을 위한 후처리 장치 | G06F 30/23(2020.01)¦G06F 30/15(2020.01)¦G06F 119/04(2020.01) | 1020230041700 | 2023.03.30 | 1028623670000 | 2025.09.16 | 1020240146744 | 2024.10.08 |  | 2025.09.18 | 등록결정(일반) |  |  | Y(2023.03.30) | 8 | 본 발명은 타이어를 3차원 모델링한 가상 타이어를 유한요소해석하여 해석 데이터를 생성하는 해석 모듈, 해석 모듈로부터 전송되는 해석 데이터로부터 가상 타이어에 구비된 다수의 코드에 대한 코드 데이터를 추출하는 코드 데이터 추출 모듈, 코드 데이터 추출 모듈로부터 전송되는 코드 데이터를 그래프로 출력하는 코드 데이터 시각화 모듈, 코드 데이터 추출 모듈로부터 전송되는 코드 데이터를 기반으로 다수의 코드 간의 상대변위를 계산하여 다수의 상대변위값을 획득하는 상대변위 계산 모듈, 상대변위 계산 모듈로부터 전송되는 다수의 상대변위값을 비교하여 다수의 코드 간의 내구성을 분석하는 내구성능 분석 모듈 및 내구성능 분석 모듈로부터 전송되는 다수의 코드 간의 내구성을 출력하는 출력 모듈을 포함하는 것을 특징으로 하는 타이어의 코드 층간 거동 분석을 위한 후처리 장치를 제공한다. | [청구항1]타이어를 3차원 모델링한 가상 타이어를 유한요소해석하여 해석 데이터를 생성하는 해석 모듈;상기 해석 모듈로부터 전송되는 상기 해석 데이터로부터 상기 가상 타이어에 구비된 다수의 코드에 대한 코드 데이터를 추출하는 코드 데이터 추출 모듈;상기 코드 데이터 추출 모듈로부터 전송되는 상기 코드 데이터를 그래프로 출력하는 코드 데이터 시각화 모듈;상기 코드 데이터 추출 모듈로부터 전송되는 상기 코드 데이터를 기반으로 상기 다수의 코드 간의 상대변위를 계산하여 다수의 상대변위값을 획득하는 상대변위 계산 모듈;상기 상대변위 계산 모듈로부터 전송되는 상기 다수의 상대변위값을 비교하여 상기 다수의 코드 중 선택된 2개의 코드 간의 내구성을 분석하는 내구성능 분석 모듈; 및상기 내구성능 분석 모듈로부터 전송되는 상기 다수의 코드 중 선택된 2개의 코드 간의 내구성을 출력하는 출력 모듈;을 포함하고,상기 상대변위 계산 모듈은 상기 다수의 코드 중 상기 선택된 2개의 코드에서 1개의 노드를 각각 선택한 후 연결하여 y축을 정의하고, 상기 가상 타이어의 단면에 수직하도록 z축을 정의하며, 상기 y축 및 상기 z축과 직교하도록 x축을 정의하고,상기 선택된 2개의 코드에서 각각 선택된 노드 중 적어도 어느 하나의 노드는 상기 어느 하나의 노드를 포함하는 코드의 끝단에 대한 노드인 것을 특징으로 하는 타이어의 코드 층간 거동 분석을 위한 후처리 장치. [청구항2]제 1 항에 있어서,상기 코드 데이터 추출 모듈은 상기 다수의 코드에 대한 관찰 단면에서 상기 다수의 코드에 구비된 다수의 노드를 각각 탐지한 후 시작점부터 끝점까지 상기 다수의 코드의 윤곽선에 따라 재정렬하고, 상기 다수의 노드에 대한 노드 데이터를 추출하며,상기 관찰 단면은 상기 코드 데이터 추출 모듈이 상기 가상 타이어의 접지면에서 중앙부를 가상 타이어의 중심축과 수직하도록 절단하여 정의된 상기 다수의 코드층의 단면인 것을 특징으로 하는 타이어의 코드 층간 거동 분석을 위한 후처리 장치. [청구항3]제2 항에 있어서,노드 데이터는 노드 좌표, 변위, 장력, 변형율 중 적어도 어느 하나를 포함하는 것을 특징으로 하는 타이어의 코드 층간 거동 분석을 위한 후처리 장치. [청구항4]제1 항에 있어서,상기 상대변위 계산 모듈은 상기 다수의 코드 중 2개의 코드에서 1개의 노드를 각각 선택한 후 연결하여 y축을 정의하고, 상기 가상 타이어의 단면에 수직하도록 z축을 정의하며, 상기 y축 및 상기 z축과 직교하도록 x축을 정의하고,상기 2개의 코드에서 각각 선택된 노드 중 적어도 어느 하나의 노드는 상기 어느 하나의 노드를 포함하는 코드의 끝단에 대한 노드인 것을 특징으로 하는 타이어의 코드 층간 거동 분석을 위한 후처리 장치. [청구항5]제1 항에 있어서,상기 상대변위 계산 모듈은 상기 2개의 코드에서 각각 선택된 노드를 연결한 가상의 핀(pin)인 PQ선을 형성시키고,상기 상대변위값은 상기 가상의 핀이 각각 상기 x축 및 상기 z축을 기준으로 회전된 x축 회전각(θx), z축 회전각(θz) 및 변형율(E)을 포함하는 것을 특징으로 하는 타이어의 코드 층간 거동 분석을 위한 후처리 장치. [청구항6]제5 항에 있어서,상기 변형율(E)은,(여기서, E=변형율, L=PQ선의 길이, L'=PQ선이 변형된 PQ'선의 길이)의 수식으로 정의되는 것을 특징으로 하는 타이어의 코드 층간 거동 분석을 위한 후처리 장치. [청구항7]제1 항에 있어서,상기 2개의 코드는 제1 스틸 벨트 및 제2 스틸 벨트에 각각 포함되는 코드이고,상기 내구성능 분석 모듈은 상기 다수의 코드 간의 내구성을 분석한 후 내구성 취약 부위를 도출하는 것을 특징으로 하는 타이어의 코드 층간 거동 분석을 위한 후처리 장치. [청구항8]제1 항에 있어서,상기 후처리 장치는 모니터 및 상기 모니터로 연산된 결과를 전송하는 본체를 포함하는 컴퓨터에 적용되어 구현되는 것을 특징으로 하는 타이어의 코드 층간 거동 분석을 위한 후처리 장치.
163 | 센서마운트 및 이를 이용한 센서어셈블리 | B60B 27/06(2006.01)¦B60B 27/00(2006.01) | 1020230024310 | 2023.02.23 | 1028623550000 | 2025.09.16 | 1020240131058 | 2024.08.30 |  | 2025.09.18 | 등록결정(일반) |  |  | Y(2023.02.23) | 4 | 본 발명은 센서마운트 및 이를 이용한 센서어셈블리 것으로서, 더욱 상세하게는, 차량의 휠에 센서를 장착하기 위한 센서마운트 및 이용한 센서어셈블리에 관한 것이다. 상술한 목적을 달성하기 위한 본 발명의 일 실시예는, 차량의 휠에 센서를 장착하기 위한 센서마운트에 있어서, 일측면에 센서(10)가 체결되는 1차플레이트(100)와; 상기 1차플레이트(100)의 타측면에 체결기둥(120)들에 의해 설치되는 2차플레이트(200)와; 상기 2차플레이트(200)에 설치되며, 체결자석(310)을 구비하는 댐퍼(300)와; 휠(500)의 볼트체결부(510)에 설치되며, 상단부에 상기 체결자석(310)을 수용하기 위한 홈(410)이 형성되는 4-8개의 마운팅콜릿(400); 을 포함하여 구성되는 것을 특징으로 하는 센서마운트를 제공한다. | [청구항1]차량의 휠에 센서를 장착하기 위한 센서마운트에 있어서,일측면에 센서(10)가 체결되는 1차플레이트(100)와;상기 1차플레이트(100)의 타측면에 체결기둥(120)들에 의해 설치되는 2차플레이트(200)와;상기 2차플레이트(200)에 설치되며, 체결자석(310)을 구비하는 댐퍼(300)와;휠(500)의 볼트체결부(510)에 설치되며, 상단부에 상기 체결자석(310)을 수용하기 위한 홈(410)이 형성되는 4-8개의 마운팅콜릿(400);을 포함하고,상기 댐퍼(300)는, 하우징(320)과; 상기 하우징(320)의 일측에 설치되는 체결자석(310)과; 상기 하우징(320)과 상기 체결자석(310)을 체결하기 위하여 상기 체결자석(310)을 관통하는 볼트(330)와; 상기 볼트(330)의 끝단에 체결되는 와셔(340)와; 상기 와셔(340)에 체결되는 너트(350);를 포함하여 구성되는 것을 특징으로 하는 센서마운트. [청구항2]삭제 [청구항3]제1항에 있어서, 상기 하우징(320)은 고무 또는 탄성합성수지 중 선택되는 하나의 재질로 구성되며, 상기 하우징(320) 내에 상기 볼트(330)를 감싸는 금속부싱(360)이 설치되는 것을 특징으로 하는 센서마운트. [청구항4]차량의 휠에 장착되는 센서어셈블리에 있어서,차량의 휠의 측정을 위한 센서(10)와;일측면에 상기 센서(10)가 체결되는 1차플레이트(100)와;상기 1차플레이트(100)의 타측면에 체결기둥(120)들에 의해 설치되는 2차플레이트(200)와;상기 2차플레이트(200)에 설치되며, 체결자석(310)을 구비하는 댐퍼(300)와;휠(500)의 볼트체결부(510)에 설치되며, 상단부에 상기 체결자석(310)을 수용하기 위한 홈(410)이 형성되는 4-8개의 마운팅콜릿(400);을 포함하고,상기 댐퍼(300)는, 하우징(320)과; 상기 하우징(320)의 일측에 설치되는 체결자석(310)과; 상기 하우징(320)과 상기 체결자석(310)을 체결하기 위하여 상기 체결자석(310)을 관통하는 볼트(330)와; 상기 볼트(330)의 끝단에 체결되는 와셔(340)와; 상기 와셔(340)에 체결되는 너트(350);를 포함하여 구성되는 것을 특징으로 하는 센서어셈블리. [청구항5]삭제 [청구항6]제4항에 있어서, 상기 하우징(320)은 고무 또는 탄성합성수지 중 선택되는 하나의 재질로 구성되며, 상기 하우징(320) 내에 상기 볼트(330)를 감싸는 금속부싱(360)이 설치되는 것을 특징으로 하는 센서어셈블리.
164 | 소음 저감 공기입 타이어 | B60C 19/00(2006.01)¦G10K 11/172(2006.01) | 1020230093248 | 2023.07.18 | 1028577880000 | 2025.09.05 | 1020250012975 | 2025.01.31 |  | 2025.09.09 | 등록결정(일반) |  |  | Y(2023.07.18) | 10 | 본 발명은 소음 저감 공기입 타이어에 관한 것으로, 보다 상세하게는 타이어에서 발생하는 소음을 효과적으로 저감하기 위한 소음 저감 공기입 타이어에 관한 것이다. 상술한 목적을 달성하기 위한 본 발명의 일 실시예는, 타이어의 원주 방향으로 연장된 제1 그루브 및 제2 그루브를 갖는 그루브부; 상기 제1 그루브 및 상기 제2 그루브 사이에 마련된 블록부; 상기 블록부에 마련되는 공명부; 및 상기 공명부와 상기 그루브부를 연결하도록 마련된 복수의 넥부를 포함하며, 복수의 상기 넥부는 단면 형상이 상이한 것을 특징으로 하는 소음 저감 공기입 타이어를 제공한다. | [청구항1]타이어의 원주 방향으로 연장된 제1 그루브 및 제2 그루브를 갖는 그루브부;상기 제1 그루브 및 상기 제2 그루브 사이에 마련된 블록부;상기 블록부에 마련되는 공명부; 및상기 공명부와 상기 그루브부를 연결하도록 마련된 복수의 넥부를 포함하며,복수의 상기 넥부는 단면 형상이 상이하고,상기 넥부는, 상기 공명부와 상기 블록부의 일측에 위치한 상기 제1 그루브를 연결하도록 마련된 제1 넥부; 및 상기 공명부와 상기 블록부의 타측에 위치한 상기 제2 그루브를 연결하도록 마련된 제2 넥부를 포함하며,상기 제2 넥부는, 상기 블록부의 깊이 방향으로 일직선으로 연장된 제2 직선커프; 상기 제2 직선커프의 상단으로부터 상기 제2 직선커프의 길이 방향으로 연장 형성되며, 상기 제2 직선커프에 비해 길이가 짧게 형성된 확장커프; 및 상기 제2 직선커프의 하단으로부터 깊이 방향으로 연장 형성되되, 웨이브 형상으로 연장 형성된 제2 곡선커프를 포함하는 것을 특징으로 하는 소음 저감 공기입 타이어. [청구항2]제 1 항에 있어서,상기 공명부는,부피가 500~1500mm3 가 되도록 형성된 것을 특징으로 하는 소음 저감 공기입 타이어. [청구항3]삭제 [청구항4]제 1 항에 있어서,상기 제1 넥부는,상기 블록부의 깊이 방향으로 일직선으로 연장된 제1 직선커프상기 제1 직선커프의 하단으로부터 깊이 방향으로 연장 형성되되, 웨이브 형상으로 연장 형성된 제1 곡선커프; 및상기 제1 곡선커프의 하단에 형성되는 홀커프를 포함하는 것을 특징으로 하는 소음 저감 공기입 타이어. [청구항5]제 4 항에 있어서,상기 제1 직선커프는,길이가 1~5mm, 폭이 0.2~2mm인 것을 특징으로 하는 소음 저감 공기입 타이어. [청구항6]제 4 항에 있어서,상기 홀커프는,원형의 홀 형태로 마련되며, 단면적이 1~12mm2로 형성된 것을 특징으로 하는 소음 저감 공기입 타이어. [청구항7]제 6 항에 있어서,상기 홀커프는,가로 방향 지름이 1~3mm로 형성되고, 세로 방향 지름이 0.5~2mm로 형성되되, 가로 방향 지름이 세로 방향 지름에 비해 같거나 작게 형성된 것을 특징으로 하는 소음 저감 공기입 타이어. [청구항8]제 1 항에 있어서,상기 제1 넥부는,상기 그루브부의 깊이에 비해 50~100%의 깊이를 갖도록 형성된 것을 특징으로 하는 소음 저감 공기입 타이어. [청구항9]제 1 항에 있어서,상기 제2 넥부는,상기 그루브부의 깊이의 80% 이하의 깊이를 갖도록 형성된 것을 특징으로 하는 소음 저감 공기입 타이어. [청구항10]삭제 [청구항11]제 1 항에 있어서,상기 제2 직선커프는 0.2~2mm의 폭을 갖도록 형성되고,상기 확장커프는 0.4~2mm의 폭을 갖도록 형성되며,상기 확장커프는 상기 제2 직선커프에 비해 폭이 더 넓게 형성된 것을 특징으로 하는 소음 저감 공기입 타이어. [청구항12]제 11 항에 있어서,상기 제2 직선커프는 0.5~5mm의 길이로 형성되고,상기 확장커프는 0.5~4mm의 길이로 형성되며,상기 확장커프는 상기 제2 직선커프에 비해 길이가 짧게 형성된 것을 특징으로 하는 소음 저감 공기입 타이어.
165 | 공기입 타이어 | B60C 11/12(2006.01)¦B60C 11/13(2006.01) | 1020240116036 | 2024.08.28 | 1028562110000 | 2025.09.02 | 1020240135587 | 2024.09.11 |  | 2025.09.04 | 등록결정(일반) | 1020210184210 | 2021.12.21 | Y(2024.08.28) | 7 | 공기입 타이어가 개시된다. 본 실시 예에 의한 공기입 타이어는 종 그루브와 횡 그루브에 의해 구획되는 트레드 블록 및 트레드 블록에 타이어의 둘레 방향을 따라 마련되는 투인원 커프를 포함하고, 투인원 커프는 타이어의 폭 방향에 대하여 트레드 블록의 양단 측에 마련되는 시작부와, 시작부로부터 절곡 형성되는 경사부와, 경사부로부터 절곡 형성되는 분기부를 포함하는 한 쌍의 횡 커프로 마련되고, 횡 커프 중 어느 하나의 분기부의 단부는 타이어의 둘레 방향에 대하여 횡 커프 중 다른 하나의 분기부 또는 경사부와 대응되는 위치에 형성되어 제공될 수 있다. | [청구항1]종 그루브와 횡 그루브에 의해 구획되는 트레드 블록; 및상기 트레드 블록에 타이어의 둘레 방향을 따라 마련되는 투인원 커프;를 포함하고,상기 투인원 커프는타이어의 폭 방향에 대하여 상기 트레드 블록의 양단 측에 마련되는 시작부와, 상기 시작부로부터 절곡 형성되는 경사부와, 상기 경사부로부터 절곡 형성되는 분기부를 포함하는 한 쌍의 횡 커프로 마련되고,상기 횡 커프 중 어느 하나의 상기 분기부의 단부는 타이어의 둘레 방향에 대하여 상기 횡 커프 중 다른 하나의 상기 분기부 또는 상기 경사부와 대응되는 위치에 형성되는 공기입 타이어. [청구항2]제1항에 있어서,상기 분기부는선형 또는 비선형으로 형성되는 공기입 타이어. [청구항3]제1항에 있어서,한 쌍의 상기 횡 커프는타이어의 둘레 방향에 대하여 서로 동일한 두께로 형성되는 공기입 타이어. [청구항4]제1항에 있어서,상기 횡 커프는상기 횡 커프의 깊이 방향 단부 또는 상기 분기부의 단부에 마련되는 보이드부를 더 포함하는 공기입 타이어. [청구항5]제1항에 있어서,상기 투인원 커프는상기 트레드 블록 당 1개 내지 10개로 형성되는 공기입 타이어. [청구항6]제1항에 있어서,상기 공기입 타이어는상기 트레드 블록 상에서 상기 투인원 커프가 형성되는 영역을 제외한 나머지 영역에 마련되는 웨이브형 횡 커프를 더 포함하는 공기입 타이어. [청구항7]제6항에 있어서,상기 투인원 커프와 상기 웨이브형 횡 커프 사이의 거리는타이어의 둘레 방향에 대한 상기 트레드 블록의 길이의 10% 내지 90%로 형성되는 공기입 타이어.
166 | 전자모듈을 포함하는 타이어 및 이의 관리방법과 관리시스템 | G06K 19/077(2006.01)¦G06K 19/07(2006.01)¦G06K 7/10(2006.01) | 1020240003258 | 2024.01.09 | 1028547120000 | 2025.08.29 | 1020250108828 | 2025.07.16 |  | 2025.09.04 | 등록결정(일반) |  |  | Y(2024.01.09) | 12 | 본 발명은 RFID 등의 전자모듈에 데이터를 용이하게 저장하고 읽어내는 타이어에 장착되는 전자모듈과 상기 전자모듈이 장착된 타이어와 상기 전자모듈을 이용한 타이어 관리방법 및 전자모듈을 이용한 타이어 관리시스템에 관한 것으로서, 상술한 목적을 달성하기 위한 본 발명의 일 실시예는, 전자모듈을 포함하는 타이어에 있어서, 상기 전자모듈의 메모리는 S1 내지 S4의 4개의 영역으로 구분되고, 상기 4개의 영역 중, S1영역은 14비트(bit) 이상의 헤더, 필터밸류 및 파티션 데이터가 저장되고; S2영역은 20~40비트(bit)의 제조사정보(Company prefix)가 저장되며; S3영역은 4~20비트(bit)의 상품정보가 저장되고; S4영역은 38비트(bit)의 시리얼넘버 정보가 저장되며; 상기 S4영역은 4비트의 S4-1영역과, 34비트의 S4-2영역으로 구분되고, 상기 S4-1영역의 첫 번째 3비트는 상기 S3영역의 데이터의 자릿수에 대응되는 데이터가 저장되며, S4-1영역의 마지막 1비트는 상기 S4-1영역과 상기 S4-2영역을 구분하기 위한 '0'이 입력되는 것을 특징으로 하는 전자모듈을 포함하는 타이어를 제공한다. | [청구항1]전자모듈을 포함하는 타이어에 있어서, 상기 전자모듈의 메모리는 S1 내지 S4의 4개의 영역으로 구분되고,상기 4개의 영역 중,S1영역은 14비트(bit) 이상의 헤더, 필터밸류 및 파티션 데이터가 저장되고;S2영역은 20~40비트(bit)의 제조사정보(Company prefix)가 저장되며;S3영역은 4~20비트(bit)의 상품정보가 저장되고;S4영역은 38비트(bit)의 시리얼넘버 정보가 저장되며;상기 S4영역은 4비트의 S4-1영역과, 34비트의 S4-2영역으로 구분되고, 상기 S4-1영역의 첫 번째 3비트는 상기 S3영역의 데이터의 자릿수에 대응되는 데이터가 저장되며, S4-1영역의 마지막 1비트는 상기 S4-1영역과 상기 S4-2영역을 구분하기 위한 '0'이 입력되는 것을 특징으로 하는 전자모듈을 포함하는 타이어. [청구항2]전자모듈을 포함하는 타이어에 있어서, 상기 전자모듈의 메모리는 S1 내지 S4의 4개의 영역으로 구분되고,상기 4개의 영역 중,S1영역은 14비트(bit) 이상의 헤더, 필터밸류 및 파티션 데이터가 저장되고;S2영역은 20~40비트(bit)의 제조사정보(Company prefix)가 저장되며;S3영역은 4~20비트(bit)의 상품정보가 저장되고;S4영역은 38비트(bit) 이상의 시리얼넘버 정보가 저장되며;상기 S4영역은 35비트의 S4-1'영역과, 3비트의 S4-2'영역으로 구분되고, 상기 S4-2'영역은 제3영역의 데이터의 자릿수에 대응되는 데이터가 저장되는 것을 특징으로 하는 전자모듈을 포함하는 타이어. [청구항3]전자모듈에 데이터를 입력하는 단계(s100)와, 상기 전자모듈에서 데이터를 읽는 단계(s200)를 포함하는 전자모듈을 포함하는 타이어의 관리방법에 있어서,상기 전자모듈은 96비트(bit) 이상의 메모리를 가지며, 상기 메모리는 S1 내지 S4의 4개의 영역으로 구분되고,상기 4개의 영역 중,S1영역은 14비트(bit) 이상의 헤더, 필터밸류 및 파티션 데이터가 저장되고;S2영역은 24비트(bit) 이상의 제조사정보(Company prefix)가 저장되며;S3영역은 20비트(bit) 이상의 상품정보가 저장되고;S4영역은 38비트(bit) 이상의 시리얼넘버 정보가 저장되며,상기 S4영역은 4비트 이상의 S4-1영역과, 34비트 이상의 S4-2영역으로 구분되고,상기 전자모듈에 데이터를 입력하는 단계(s100)는, 회사정보, 상품정보, 시리얼번호를 포함하여 구성된 연속된 숫자가 입력장치에 의해 입력되는 단계(s110);상기 연속된 숫자 중 제조사정보가 S2영역에, 상품정보가 S3영역에 각각 이진수로 변환되어 입력되는 단계(s120);상품정보 데이터의 자릿수가 산정되는 단계(s130);상기 S4-1영역의 첫 3비트에 상기 상품정보 데이터의 자릿수에 대응되는 이진수가 입력되는 단계(s120);상기 S4-1영역의 마지막 비트에 영역구분을 위한 '0'이 입력되는 단계(s130);시리얼번호가 생성되어 상기 S4-2영역에 입력되는 단계(s140);를 포함하는 것을 특징으로 하는 전자모듈을 포함하는 타이어의 관리방법. [청구항4]제3항에 있어서, 상기 전자모듈에서 데이터를 읽는 단계(s200)는,상기 S4-1영역의 첫 번째 3비트를 리턴하여 S3영역의 길이를 확인하는 단계(s210);96비트(bit)의 데이터의 상기 4개의 영역에서 상기 S1영역의14비트를 제외하고 S2 내지 S4영역으로 분할됨을 확인하는 단계(s220);분할된 영역에 따라 데이터를 10진수 변환하는 단계(s230);를 포함하는 것을 특징으로 하는 전자모듈을 이용한 타이어의 관리방법. [청구항5]전자모듈에 데이터를 입력하는 단계(s100')와, 상기 전자모듈에서 데이터를 읽는 단계(s200')를 포함하는 전자모듈을 이용한 타이어 관리방법에 있어서,상기 전자모듈은 96비트(bit) 이상의 메모리를 가지며, 상기 메모리는 S1 내지 S4의 4개의 영역으로 구분되고,상기 4개의 영역 중,S1영역은 14비트(bit) 이상의 헤더, 필터밸류 및 파티션 데이터가 저장되고;S2영역은 24비트(bit) 이상의 제조사정보(Company prefix)가 저장되며;S3영역은 20비트(bit) 이상의 상품정보가 저장되고;S4영역은 38비트(bit) 이상의 시리얼넘버 정보가 저장되며,상기 S4영역은 35비트 이상의 S4-1'영역과, 3비트 이상의 S4-2'영역으로 구분되고, 상기 전자모듈에 데이터를 입력하는 단계(s100')는,회사정보, 상품정보, 시리얼번호를 포함하여 구성된 연속된 숫자가 입력장치에 의해 입력되는 단계(s110');상기 연속된 숫자 중 제조사정보가 S2영역에, 상품정보가 S3영역에 각각 이진수로 변환되어 입력되는 단계(s120');상품정보 데이터의 자릿수가 산정되는 단계(s130');상기 S4-2' 영역 3비트에 상기 상품정보 데이터의 자릿수에 대응되는 이진수가 입력되는 단계(s120');시리얼번호가 생성되어 상기 S4-1'영역에 입력되는 단계(s140');를 포함하는 것을 특징으로 하는 전자모듈을 포함하는 타이어의 관리방법. [청구항6]제5항에 있어서, 상기 전자모듈에서 데이터를 읽는 단계(s200')는,상기 S4-2'영역의 3비트를 리턴하여 S3영역의 길이를 확인하는 단계(s210');상기 전자모듈의 데이터의 상기 4개의 영역에서 상기 S1영역의 14비트를 제외하고 S2 내지 S4영역으로 분할됨을 확인하는 단계(s220');분할된 영역에 따라 데이터를 10진수 변환하는 단계(s230');를 포함하는 것을 특징으로 하는 전자모듈을 포함하는 타이어의 관리방법. [청구항7]제3항 또는 제5항에 있어서,헤더, 필터밸류 및 파티션 데이터 각각은 SG-TIN96 형식을 선언하는 데이터인 것을 특징으로 하는 전자모듈을 포함하는 타이어의 관리방법. [청구항8]타이어에 장착되는 전자모듈과, 상기 전자모듈에 데이터를 입력 및 읽어내는 입력 및 리딩장치를 포함하는 전자모듈을 이용한 타이어 관리시스템에 있어서,상기 전자모듈은 96비트(bit) 이상의 메모리를 가지며, 상기 메모리는 제1 내지 제4의 4개의 영역으로 구분되고,상기 4개의 영역 중, S1영역은 14비트(bit) 이상의 헤더, 필터밸류 및 파티션 데이터가 저장되고;S2영역은 20~40비트(bit)의 제조사정보(Company prefix)가 저장되며;S3영역은 4~20비트(bit)의 상품정보가 저장되고;S4영역은 38비트(bit) 이상의 시리얼넘버 정보가 저장되며;상기 S4영역은 4비트 이상의 S4-1영역과, 34비트 이상의 S4-2영역으로 구분되고, 상기 입력 및 리딩장치의 입력모듈은 회사정보, 상품정보, 시리얼번호로 구성된 연속된 숫자가 입력장치에 의해 입력하되, 변환부에 의해 상기 연속된 숫자 중 제조사정보가 S2영역에, 상품정보가 S3영역에 각각 이진수로 변환되어 입력되고 상기 상품정보 데이터의 자릿수가 산정되며,상기 S4-1영역의 첫3비트에는 상기 상품정보 데이터의 자릿수에 대응되는 이진수가 입력되고 상기 S4-1영역의 마지막 비트에 영역구분을 위한 '0'이 입력되며,생성된 시리얼번호는 상기 S4-2영역에 입력되는 것을 특징으로 하는 전자모듈을 포함하는 타이어의 관리시스템. [청구항9]제8항에 있어서, 상기 입력 및 리딩장치의 리딩모듈은 변환부에 의해 96비트(bit) 이상의 데이터 중 상기 S4-1영역의 첫 번째 3비트를 리턴하여 S3영역의 길이를 확인하고, 96비트(bit) 이상의 데이터의 상기 4개의 영역에서 상기 S1영역의 14비트를 제외하고 S2 내지 S4영역으로 분할하여, 분할된 영역에 따라 데이터를 10진수 변환하여 출력정보를 생성하며,디스플레이모듈이 상기 출력정보를 디스플레이하는 것을 특징으로 하는 전자모듈을 이용한 타이어의 관리시스템. [청구항10]타이어에 장착되는 전자모듈과, 상기 전자모듈에 데이터를 입력 및 읽어내는 입력 및 리딩장치를 포함하는 전자모듈을 이용한 타이어 관리시스템에 있어서,상기 전자모듈은 96비트(bit) 이상의 메모리를 가지며, 상기 메모리는 제1 내지 제4의 4개의 영역으로 구분되고,상기 4개의 영역 중, S1영역은 14비트(bit) 이상의 헤더, 필터밸류 및 파티션 데이터가 저장되고;S2영역은 20~40비트(bit)의 제조사정보(Company prefix)가 저장되며;S3영역은 4~20비트(bit)의 상품정보가 저장되고;S4영역은 38비트(bit) 이상의 시리얼넘버 정보가 저장되며;상기 S4영역은 35비트 이상의 S4-1'영역과, 3비트 이상의 S4-2'영역으로 구분되고, 상기 입력 및 리딩장치의 입력모듈은 회사정보, 상품정보, 시리얼번호로 구성된 연속된 숫자가 입력장치에 의해 입력하되, 변환부에 의해 상기 연속된 숫자 중 제조사정보가 S2영역에, 상품정보가 S3영역에 각각 이진수로 변환되어 입력되고 상기 상품정보 데이터의 자릿수가 산정되며,상기 S4-2'영역의 3비트에는 상기 상품정보 데이터의 자릿수에 대응되는 이진수가 입력되고, 생성된 시리얼번호는 상기 S4-1'영역에 입력되는 것을 특징으로 하는 전자모듈을 포함하는 타이어의 관리시스템. [청구항11]제10항에 있어서, 상기 입력 및 리딩장치의 리딩모듈은 변환부에 의해 상기 전자모듈의 데이터 중 상기 S4-2'영역의 3비트를 리턴하여 S3영역의 길이를 확인하고, 전자모듈의 데이터의 상기 4개의 영역에서 상기 S1영역의 14비트를 제외하고 S2 내지 S4영역으로 분할하여, 분할된 영역에 따라 데이터를 10진수 변환하여 출력정보를 생성하며,디스플레이모듈이 상기 출력정보를 디스플레이하는 것을 특징으로 하는 전자모듈을 포함하는 타이어의 관리시스템. [청구항12]제8항 또는 제10항에 있어서,상기 전자모듈은 RFID tag, Transponder 또는 TMS센서인 것을 특징으로 하는 전자모듈을 포함하는 타이어의 관리시스템.
167 | 안료를 도포한 공기입타이어 | B60C 13/00(2006.01) | 2020190001682 | 2019.04.23 | 2004932130000 | 2021.02.15 | 2020200002408 | 2020.11.03 |  | 2021.02.23 | 등록결정(일반) |  |  | Y(2019.04.23) | 1 | 본 고안은 안료를 도포한 공기입타이어에 관한 것으로, 보다 상세하게는 자외선 안료를 도포하여 타이어의 좌우구분을 가능하게 트럭버스레디얼타이어(TBR) 에 관한 것이다. 트레드(100)와, 사이드월(200) 및 비드부(300)를 포함하는 공기입타이어에 있어서, 공기입타이어의 외부에 자외선을 받으면 변색되는 자외선변색안료가 도포된 것을 특징으로 하는 공기입타이어를 제공한다. | [청구항1]트레드(100)와, 사이드월(200) 및 비드부(300)를 포함하는 공기입타이어에 있어서,공기입타이어의 외부에 자외선을 받으면 변색되는 자외선변색안료가 도포되고,상기 자외선변색안료는 제1 색상에서 제2 색상으로 변색된 후 자외선 조사가 중지되면 상기 제2 색상에서 투명해지는 제3 색상으로 변색되는 가역성 변환 안료로서, 상기 트레드(100), 상기 사이드월(200) 및 상기 트레드(100)의 양측 숄더부(110) 중 적어도 어느 한 곳에 도포되며,상기 자외선변색안료는 상기 제1 색상에서 자외선에 의해 상기 제2 색상 및 상기 제3 색상의 3단계로 변색됨에 따라 상기 공기입타이어의 좌우를 구분함과 동시에 운전자에게 상기 공기입타이어의 교체시기를 알려주고,좌측 및 우측에 위치한 상기 공기입타이어가 서로 위치가 바뀌어 교체되는 경우, 좌측에 위치했던 공기입타이어는 우측으로 이동하면서 좌측에 위치했던 공기입타이어의 외측이 내측으로 바뀌면서 자외선이 차단됨에 따라 상기 제2 색상에서 상기 제3 색상으로 변색되어 투명해지고, 좌측에 위치했던 공기입타이어의 내측은 외측으로 바뀌면서 자외선에 노출됨에 따라 상기 제1 색상에서 상기 제2 색상으로 변색되며,그에 따라 상기 운전자가 상기 공기입타이어의 내측 및 외측이 편마모된 공기입타이어를 상기 공기입타이어와 대향하는 공기입타이어와 교체하도록 지원하는 것을 특징으로 하는 공기입타이어. [청구항2]삭제 [청구항3]삭제 [청구항4]삭제 [청구항5]삭제 [청구항6]삭제
168 | 인공지능을 이용한 타이어 제조를 위한 압출 공정의 압출물 중량 및 폭 예측 제어 시스템 및 그 방법 | B29C 48/92(2019.01)¦B29D 30/08(2006.01)¦G06N 20/00(2019.01)¦B29L 30/00(2006.01) | 1020220073197 | 2022.06.16 | 1028502410000 | 2025.08.20 | 1020230172704 | 2023.12.26 |  | 2025.08.26 | 등록결정(일반) |  |  | Y(2022.06.16) | 5 | 본 발명의 일 실시예는 타이어 압출 공정 장치의 압출기에서 압출되는 압출물의 중량과 폭을 예측하여 제어할 수 있도록, 기계학습된 압출물 중량 및 폭 예측 제어 알고리즘을 이용하여 타이어 압출 공정의 압출물의 2차 중량을 예측하여 제어하는 것에 의해 타이어 압출 공정에서 생산되는 트레드 또는 사이드월 등의 반제품 압출물의 중량 합격률을 향상시키는 인공지능을 이용한 타이어 제조를 위한 압출 공정의 압출물 중량 및 폭 예측 제어 시스템 및 그 방법을 제공한다. | [청구항1]타이어 압출 공정 장치의 2차 계중기 또는 2차 폭 측정 장치에서 측정된 압출물의 2차 중량 또는 2차 값을 예측하여 출력 변수 데이터로 출력하는 기계학습된 압출물 중량 및 폭 예측 제어 알고리즘을 구비하여, 상기 2차 중량 또는 2차 폭의 예측 제어를 위한 입력 변수 데이터를 입력받은 후 압출기에서 압출되는 압출물의 상기 2차 중량 또는 2차 폭을 예측하여 출력하는 압출물 중량 및 폭 예측제어부(20); 및상기 압출물 중량 및 폭 예측제어부(20)에서 출력되는 압출물의 상기 2차 중량 예측 값 또는 2차 폭 예측 값을 수신한 후 상기 2차 중량 예측 값 또는 2차 폭 예측 값이 시방 값을 가지도록 상기 타이어 압출 공정 장치의 1차 계중기 또는 1차 폭 측정장치에서 측정될 압출물의 1차 중량 또는 1차 폭의 목표 값을 가변하여 압출기(2)의 구동을 제어하는 압출기제어부(30);를 포함하여 구성되고,상기 입력 변수 데이터는 상기 압출기의 트레드 스크류의 회전속도, 상기 압출기의 트레드 메인 모터의 전류값, 압출 컨베이어(conveyor)의 속도, 상기 1차 계중기의 압출물 1차 측정 실측 폭, 상기 1차 계중기의 압출물 1차 폭의 시방기준값, 상기 1차 계중기의 압출물 1차 중량 실측값, 제1 기 설정 시간 뒤의 상기 1차 및 2차 계중기의 압출물의 중량값, 제2 기 설정 시간 뒤의 상기 1차 및 2차 계중기의 압출물의 중량값, 제3 기 설정 시간 뒤의 상기 1차 및 2차 계중기의 압출물의 중량값, 1차 수축 컨베이어 속도, 2차 수축 컨베이어 속도, 3차 수축 컨베이어 속도, 상기 제1 내지 제3 컨베이어의 속도 비, 상승 컨베이어 속도, 상기 2차 계중기의 2차 중량의 x% 안에 분포하는 상기 1차 계중기의 압출물 1차 중량 기준값, 상기 압출물의 1차 계중기의 1차 중량 실측값, 해당 압출규격의 단면적/상기 2차폭의 시방기준값, 상기 해당 압출규격의 시방단면적, 상기 해당 압출규격의 시방단면적/상기 1차 폭의 실측값, (상기 해당 압출규격의 단면적/상기 2차 폭의 시방기준값)/(상기 해당 압출규격의 시방단면적/상기 1차 폭의 실측값) 파생벡터값, 상기 압출물의 2차 중량 시방 값, 상기 압출물의 1차 중량 실측값, 하강 컨베이어 속도 중 하나 이상을 포함하며,상기 압출기제어부는 상기 압출물 중량 및 폭 예측 제어부로부터 입력받은 상기 2차 중량 예측 값이 상기 2차 중량 시방 값보다 크면 상기 압출물의 1차 폭 목표 값을 -0.1 내지 -1mm 범위 내의 값으로 설정하고, 상기 설정된 1차 폭 목표 값을 추종하도록 상기 압출물을 이송시키는 테이크 어웨이 컨베이어의 속도를 자동으로 감속시키는 제어를 수행하고,상기 압출기제어부는 상기 2차 중량 예측 값이 상기 2차 중량 시방 값보다 작으면 상기 압출물의 1차 폭 목표 값을 0.1 내지 1mm 범위 내의 값으로 설정하고, 상기 설정된 1차 폭 목표 값을 추종하도록 상기 압출물을 이송시키는 상기 테이크 어웨이 컨베이어의 속도를 자동으로 감속시키는 제어를 수행하는 것을 특징으로 하는 타이어 제조를 위한 압출 공정의 압출물 중량 및 폭 예측 제어 시스템. [청구항2]제1항에 있어서,상기 2차 중량 또는 2차 폭의 예측 제어를 위한 입력 변수 데이터의 입력과, 상기 2차 계중기 또는 2차 폭 측정 장치에서 측정된 압출물의 2차 중량 또는 2차 폭의 예측 제어를 위한 인터페이스를 제공하는 패널모니터부(10);를 더 포함하고,상기 패널모니터부(10)는,상기 압출물 중량 또는 폭 예측 제어를 위한 입력 변수 데이터와 출력 변수 데이터를 포함하는 입출력 변수 데이터의 각 값을 표시하는 예측 값 전송 모니터 인터페이스부(12);상기 압출물 중량 또는 폭의 예측을 위한 상기 압출기제어부(30)의 자동 제어 설정 값을 표시하는 자동 제어 설정 인터페이스부(14); 및상기 입출력 변수 데이터를 저장하는 입출력 변수 데이터 저장부(16);를 포함하여 구성되는 것을 특징으로 하는 타이어 제조를 위한 압출 공정의 압출물 중량 및 폭 예측 제어 시스템. [청구항3]제1항에 있어서,압출물 중량 및 폭 예측 제어를 위한 압출기의 입력 변수 데이터 및 출력 변수 데이터를 포함하는 입출력 변수 데이터, 기측정된 1차 및 2차 중량 및 폭 측정 데이터를 포함하는 학습데이터 또는 상기 압출기의 자동 제어 설정 값 중 하나 이상을 패널모니터부(10)로 입력할 수 있도록 하는 입력부(40)를 더 포함하여 구성되는 것을 특징으로 하는 타이어 제조를 위한 압출 공정의 압출물 중량 및 폭 예측 제어 시스템. [청구항4]패널모니터부(10), 압출물 중량 및 폭 예측제어부(20); 및 압출기제어부(30);를 포함하여 구성되어, 압출기와 압출기에서 압출되는 압출물의 1차 중량 및 1차 폭을 1차 측정하는 1차 계중기와 1차 폭 측정장치와, 상기 1차 계중기 및 1차 폭 측정장치 각각과 일정 거리 이격되어 설치되어 압출물의 2차 중량 및 2차 폭을 2차 측정하는 2차 계중기와 2차 폭 측정장치를 구비한 타이어 압출 공정 장치의 압출물 중량 및 폭을 예측 제어하는 압출물 중량 및 폭 예측 제어 시스템에 의한 타이어 제조를 위한 압출 공정의 압출물 중량 및 폭 예측 제어 방법에 있어서,패널모니터부(10)가 압출물 중량-폭 예측 알고리즘이 적용된 압출물 중량-폭 에측제어부(20)로 제어대상 압출기(2)의 압출물 중량-폭 예측을 위한 입력 변수 데이터를 입력하는 입력 변수 데이터 입력 단계(S10);압출물 중량-폭 에측제어부(20)가 입력된 입력 변수 데이터를 기계학습된 압출물 중량 및 폭 예측 알고리즘에 적용하여 압출물의 2차 중량 또는 2차 폭 값을 예측한 후 출력하는 압출물 2차 중량 및 폭 예측 단계(S20); 및압출기제어부(30)가 입력된 압출물의 2차 중량 및 폭 예측 값을 압출물 2차 중량 및 폭 시방 값과 비교하여 차이를 최소화시키도록 압출기제어부(30)의 압출물의 1차 목표 중량 또는 목표 폭 설정 값을 조정하는 압출기제어부 설정 값 조정 단계(S30);를 포함하여 구성되고,상기 입력 변수 데이터는 상기 압출기의 트레드 스크류의 회전속도, 상기 압출기의 트레드 메인 모터의 전류값, 압출 컨베이어(conveyor)의 속도, 상기 1차 계중기의 압출물 1차 측정 실측 폭, 상기 1차 계중기의 압출물 1차 폭의 시방기준값, 상기 1차 계중기의 압출물 1차 중량 실측값, 제1 기 설정 시간 뒤의 상기 1차 및 2차 계중기의 압출물의 중량값, 제2 기 설정 시간 뒤의 상기 1차 및 2차 계중기의 압출물의 중량값, 제3 기 설정 시간 뒤의 상기 1차 및 2차 계중기의 압출물의 중량값, 1차 수축 컨베이어 속도, 2차 수축 컨베이어 속도, 3차 수축 컨베이어 속도, 상기 제1 내지 제3 컨베이어의 속도 비, 상승 컨베이어 속도, 상기 2차 계중기의 2차 중량의 x% 안에 분포하는 상기 1차 계중기의 압출물 1차 중량 기준값, 상기 압출물의 1차 계중기의 1차 중량 실측값, 해당 압출규격의 단면적/상기 2차폭의 시방기준값, 상기 해당 압출규격의 시방단면적, 상기 해당 압출규격의 시방단면적/상기 1차 폭의 실측값, (상기 해당 압출규격의 단면적/상기 2차 폭의 시방기준값)/(상기 해당 압출규격의 시방단면적/상기 1차 폭의 실측값) 파생벡터값, 상기 압출물의 2차 중량 시방 값, 상기 압출물의 1차 중량 실측값, 하강 컨베이어 속도 중 하나 이상을 포함하며,상기 압출기제어부는 상기 압출물 중량 및 폭 예측 제어부로부터 입력받은 상기 2차 중량 예측 값이 상기 2차 중량 시방 값보다 크면 상기 압출물의 1차 폭 목표 값을 -0.1 내지 -1mm 범위 내의 값으로 설정하고, 상기 설정된 1차 폭 목표 값을 추종하도록 상기 압출물을 이송시키는 테이크 어웨이 컨베이어의 속도를 자동으로 감속시키는 제어를 수행하고,상기 압출기제어부는 상기 2차 중량 예측 값이 상기 2차 중량 시방 값보다 작으면 상기 압출물의 1차 폭 목표 값을 0.1 내지 1mm 범위 내의 값으로 설정하고, 상기 설정된 1차 폭 목표 값을 추종하도록 상기 압출물을 이송시키는 상기 테이크 어웨이 컨베이어의 속도를 자동으로 감속시키는 제어를 수행하는 것을 특징으로 하는 타이어 제조를 위한 압출 공정의 압출물 중량 및 폭 예측 제어 방법. [청구항5]제4항에 있어서, 상기 타이어 제조를 위한 압출 공정의 압출물 중량 및 폭 예측 제어 방법은 상기 압출기제어부 설정 값 조정 단계(S30)의 수행 후에,압출기제어부 설정 값 조정 횟수 초과하였는지 또는 예측 2차 중량 및 폭 값이 시방 값과 일정 오차 범위 내에서 동일한 지 중 어느 하나의 기준을 이용하여 상기 압출기제어부 설정 값 조정 종료 여부를 판단하는 압출기제어부 설정 값 조정 종료 판단 단계(S40);상기 압출기제어부 설정 값 조정 종료 판단 단계(S40)의 판단 결과 압출기제어부 설정 값 조정이 종료되지 않은 경우, 가변된 목표 압출물 1차 중량 또는 1차 폭 설정 값으로 초기 입력 변수 데이터를 변경한 후 상기 압출물 2차 중량 및 폭 예측 단계(S20)로 복귀하여 처리과정을 반복 수행하는 입력 변수 데이터 조정 입력 단계(S50); 및상기 압출기제어부 설정 값 조정 종료 판단 단계(S40)의 판단 결과 압출기제어부 설정 값 조정이 종료된 경우, 압출물이 가변된 압출물 1차 목표 중량 또는 목표 폭 값을 가지도록 압출기(2)의 구동을 제어하는 압출기 구동 제어 단계(S60)를 더 포함하여 구성되는 것을 특징으로 하는 타이어 제조를 위한 압출 공정의 압출물 중량 및 폭 예측 제어 방법.
169 | 젖은 노면 제동 성능이 향상된 타이어 트레드 조성물 및 이를 이용하여 제조한 타이어 | C08L 9/06(2006.01)¦C08L 15/00(2006.01)¦C08L 29/04(2006.01)¦C08L 7/00(2006.01)¦C08L 9/00(2006.01)¦C08F 8/42(2006.01)¦C08F 8/32(2006.01)¦C08F 236/10(2006.01)¦C08F 2/04(2006.01)¦B60C 1/00(2006.01) | 1020210022341 | 2021.02.19 | 1024436640000 | 2022.09.08 | 1020220119201 | 2022.08.29 |  | 2022.09.14 | 등록결정(일반) |  |  | Y(2021.02.19) | 5 | 본 발명은 내마모성, 저연비 성능을 유지하면서 젖은 노면 제동 성능을 향상시킨 타이어 트레드용 고무 조성물 및 이를 이용하여 제조한 타이어에 관한 것이다. 본 발명에 다른 타이어 트레드용 고무 조성물은 amino silane 및/또는 amine계로 말단 또는 양말단이 변성된 용액 중합 스티렌-부타디엔 고무를 포함하는 원료고무, 실리카, 수지, 수용성 고분자인 PVA를 포함하며, 상기 조성으로 타이어가 제조된다. 본 발명에 의하면 관능화율이 높은 다양한 유리 전이 온도(Tg)의 용액 중합 스티렌 부타디엔 고무(SSBR)을 조합하고, Resin 및 Water Soluble Polymer인 PVA (Polyvinylachohol)을 적용함으로써 타이어의 내마모성, 저연비 성능을 유지하면서 젖은 노면 제동 성능을 향상시킬 수 있다. | [청구항1]원료고무 100 중량부에 대하여;실리카 80 내지 120 중량부;수지 5 내지 30 중량부;수용성 고분자인 PVA 5 내지 30 중량부를 포함하며,상기 원료고무는 오일을 포함하지 않으며 amine계와 amino silane계로 양말단이 변성되고 유리 전이 온도(Tg)가 -70 내지 -50 ℃이며, 스티렌이 13 ~ 17 중량%, 부타디엔 내 비닐 함량이 23 ~ 27 중량%인 용액 중합 스티렌-부타디엔 고무 20 내지 50 중량부;오일을 포함하며 아미노 실란계로 말단 변성되고 유리 전이 온도(Tg)가 -60 내지 -40 ℃이며, 스티렌이 23 ~ 27 중량%, 비닐 함량이 18 ~ 22 중량%인 용액 중합 스티렌-부타디엔 고무 20 내지 50 중량부;를 포함하는 것을 특징으로 하는 타이어 트레드용 고무 조성물. [청구항2]삭제 [청구항3]제1항에 있어서,상기 실리카는 CTAB 흡착이 140 ~ 280 m2/g이며 수소이온지수가 5 내지 8 pH인 고분산성 실리카인 것을 특징으로 하는 타이어 트레드용 고무 조성물. [청구항4]제1항에 있어서,상기 수지는 연화점이 90 ~ 130 ℃이고 유리 전이 온도(Tg)가 20 ~ 90 ℃인 Aliphatic 또는 Naphthenic 계와 Aromatic계가 공중합된 수지인 것을 특징으로 하는 타이어 트레드용 고무 조성물. [청구항5]제1항에 있어서,상기 수용성 고분자 PVA는 유리 전이 온도(Tg)가 40 ~ 80 ℃이며 분자량이 10,000 ~ 50,000인 것을 특징으로 하는 타이어 트레드용 고무 조성물. [청구항6]제1항에 있어서,상기 원료 고무는 부타디엔 고무 0 내지 40 중량부 및 천연고무 0 내지 20 중량부를 더 포함하는 것을 특징으로 하는 타이어 트레드용 고무 조성물.
170 | 장탈착이 용이한 내오염 및 저소음 비공기입 타이어 | B60C 7/10(2021.01)¦B60C 7/14(2006.01) | 1020210001161 | 2021.01.06 | 1024518050000 | 2022.09.30 | 1020220099589 | 2022.07.14 |  | 2022.10.07 | 등록결정(일반) |  |  | Y(2021.01.06) | 8 | 본 발명은 장탈착이 용이한 내오염 및 저소음 비공기입 타이어에 관한 것으로, 보다 상세하게는 스포크부 오염을 방지하고 스포크부에 의해 발생하는 소음을 저감하기 위한 장탈착이 용이한 내오염 및 저소음 비공기입 타이어에 관한 것이다. 상기와 같은 목적을 달성하기 위한 본 발명의 구성은 타이어의 외주면을 형성하는 트레드부; 상기 트레드부의 내측에 형성되는 보강부; 상기 보강부의 내측에 형성되는 스포크부; 및 상기 타이어의 중심부터 상기 트레드부까지 연장 형성되며, 상기 스포크부가 외부에 노출되지 않도록 상기 스포크부의 외측면을 감싸도록 마련된 휠디스크부를 포함하는 것을 특징으로 하는 장탈착이 용이한 내오염 및 저소음 비공기입 타이어를 제공한다. | [청구항1]타이어의 외주면을 형성하는 트레드부;상기 트레드부의 내측에 형성되는 보강부;상기 보강부의 내측에 형성되는 스포크부; 및상기 타이어의 중심부터 상기 트레드부까지 연장 형성되며, 상기 스포크부가 외부에 노출되지 않도록 상기 스포크부의 외측면을 감싸도록 마련되고, 상기 트레드부의 폭의 중심을 지나면서 상기 타이어의 중심축과 수직한 축을 기준으로 서로 대칭되도록 2분할되는 휠디스크부를 포함하고,상기 휠디스크부는 상기 스포크부의 타측에 위치하고 차량의 허브축에 체결되도록 형성된 제1 휠디스크모듈 및 상기 스포크부의 일측에 위치하면서 상기 제1 휠디스크모듈과 대칭되도록 형성되고 상기 차량의 허브축의 반대측에서 상기 제1 휠디스크모듈과 결합되도록 마련된 제2 휠디스크모듈을 포함하며,상기 제2 휠디스크모듈에 구비된 복수의 허브볼트가 상기 타이어의 중심축과 평행한 방향으로 제1 휠디스크모듈의 중앙부에 결합되고 상기 제2 휠디스크모듈에 구비된 복수의 체결볼트가 상기 복수의 허브볼트의 외측에 위치하면서 상기 복수의 허브볼트와 평행하도록 상기 제1 휠디스크모듈에 결합되는 것을 특징으로 하는 장탈착이 용이한 내오염 및 저소음 비공기입 타이어. [청구항2]삭제 [청구항3]삭제 [청구항4]제 1 항에 있어서,상기 제1 휠디스크모듈은,상기 차량의 허브축에 결합되며 상기 타이어의 중앙에 형성되는 제1 중앙휠디스크; 및상기 제1 중앙휠디스크로부터 상기 트레드부를 향해 연장 형성되는 제1 디스크플랜지를 포함하며,상기 제1 디스크플랜지는, 내측에 상기 스포크부를 감싸도록 절곡되어 연장된 것을 특징으로 하는 장탈착이 용이한 내오염 및 저소음 비공기입 타이어. [청구항5]제 4 항에 있어서,상기 제2 휠디스크모듈은,상기 제1 중앙휠디스크와 대응되는 형상으로 이루어지며, 상기 제1 중앙휠디스크에 횡방향으로 결합되는 제2 중앙휠디스크; 및상기 제2 중앙휠디스크로부터 상기 트레드부를 향해 연장 형성되는 제2 디스크플랜지를 포함하며,상기 제2 디스크플랜지는, 내측에 상기 스포크부를 감싸도록 절곡되어 연장된 것을 특징으로 하는 장탈착이 용이한 내오염 및 저소음 비공기입 타이어. [청구항6]제 5 항에 있어서,상기 제1 디스크플랜지 및 상기 제2 디스크플랜지는,상기 스포크부 중 상기 트레드부에 의해 덮이지 않아 외부로 노출된 부분을 모두 감싸도록 연장 형성된 것을 특징으로 하는 장탈착이 용이한 내오염 및 저소음 비공기입 타이어. [청구항7]제 6 항에 있어서,상기 제1 디스크플랜지 및 상기 제2 디스크플랜지는,상기 제1 중앙휠디스크 및 상기 제2 중앙휠디스크로부터 각각 상기 트레드부의 높이와 상기 스포크부의 높이를 합한 높이의 50% 이상까지 상기 트레드부에 연장 형성된 것을 특징으로 하는 장탈착이 용이한 내오염 및 저소음 비공기입 타이어. [청구항8]제 5 항에 있어서,상기 제1 휠디스크모듈은,상기 제1 중앙휠디스크에 형성되되, 원주 방향을 따라 형성되는 복수의 제1 허브볼트홀; 및제1 중앙휠디스크의 원주 방향을 따라 형성되되, 상기 제1 허브볼트홀의 바깥측에 형성되는 제1 디스크체결홀을 더 포함하는 것을 특징으로 하는 장탈착이 용이한 내오염 및 저소음 비공기입 타이어. [청구항9]제 8 항에 있어서,상기 제2 휠디스크모듈은,상기 제2 중앙휠디스크에 형성되되, 상기 제1 허브볼트홀과 대응되는 위치에 형성되는 제2 허브볼트홀; 및제2 중앙휠디스크의 원주 방향을 따라 형성되되, 상기 제1 디스크체결홀과 대응되는 위치에 형성되는 제2 디스크체결홀을 더 포함하는 것을 특징으로 하는 장탈착이 용이한 내오염 및 저소음 비공기입 타이어. [청구항10]제 9 항에 있어서,상기 허브볼트는 상기 제1 허브볼트홀 및 상기 제2 허브볼트홀에 삽입되어 상기 휠디스크부를 상기 타이어의 허브축에 결합시키고,상기 체결볼트는 상기 제1 디스크체결홀 및 상기 제2 디스크체결홀에 삽입되어 상기 제1 중앙휠디스크와 상기 제2 중앙휠디스크를 결합시키는 것을 특징으로 하는 장탈착이 용이한 내오염 및 저소음 비공기입 타이어.
171 | 타이어용 고무 조성물 및 이를 이용한 타이어 | C08L 21/00(2006.01)¦C08L 91/06(2006.01)¦B60C 1/00(2006.01) | 1020200169887 | 2020.12.07 | 1024511800000 | 2022.09.29 | 1020220080605 | 2022.06.14 |  | 2022.10.04 | 등록결정(일반) |  |  | Y(2020.12.07) | 10 | 본 발명은 타이어용 고무 조성물 및 이를 이용한 타이어에 관한 것으로서, 보다 상세하게는 파라핀 왁스 및 미정질의 고분지형 왁스를 함께 사용하여 넓은 범위의 온도에서 타이어 고무의 오존 노화가 방지되며, 특정 온도에서 과도하게 왁스가 타이어 표면으로 이동되어 나타나는 왁스 블루밍 현상이 나타나지 않는 타이어용 고무 조성물 및 이를 이용한 타이어에 관한 것이다. | [청구항1]원료고무; 및파라핀 왁스와 미정질(microcrystalline)의 고분지형(highly branched) 왁스를 포함하는 왁스 혼합물;를 포함하며,상기 왁스 혼합물에서 상기 파라핀 왁스는 상기 미정질의 고분지형 왁스와 비교하여 같거나 더 많은 중량으로 포함되고,상기 파라핀 왁스에 포함된 포화 탄화수소 중에서 가장 몰 비율이 높은 포화 탄화수소의 몰 비율이 7 몰% 이하인 것을 특징으로 하는 타이어용 고무 조성물. [청구항2]삭제 [청구항3]제1항에 있어서,상기 원료고무 100 중량부에 대하여, 상기 왁스 혼합물은 1 내지 5 중량부로 포함되는 것을 특징으로 하는 타이어용 고무 조성물. [청구항4]제1항에 있어서,상기 원료고무 100 중량부에 대하여, 상기 파라핀 왁스는 0.5 내지 2 중량부로 포함되는 것을 특징으로 하는 타이어용 고무 조성물. [청구항5]제1항에 있어서,상기 원료고무 100 중량부에 대하여, 상기 미정질(microcrystalline)의 고분지형(highly branched) 왁스는 0.1 내지 1 중량부로 포함되는 것을 특징으로 하는 타이어용 고무 조성물. [청구항6]원료고무; 및파라핀 왁스와 미정질(microcrystalline)의 고분지형(highly branched) 왁스를 포함하는 왁스 혼합물;을 포함하며,상기 왁스 혼합물에서 상기 파라핀 왁스는 상기 미정질의 고분지형 왁스와 비교하여 같거나 더 많은 중량으로 포함되고,상기 미정질(microcrystalline)의 고분지형(highly branched) 왁스는 노말(normal) 구조와 이소(iso) 구조를 포함하며,상기 미정질의 고분지형 왁스 내에서 노말 구조 보다 이소 구조가 더 많이 포함되어 있는 것을 특징으로 하는 타이어용 고무 조성물. [청구항7]제1항에 있어서,상기 왁스 혼합물은 수용성(hydrophilic) 왁스를 더 포함하고 있는 것을 특징으로 하는 타이어용 고무 조성물. [청구항8]제7항에 있어서,상기 수용성 왁스는 하이드록시기 및 카르복시기 중 하나 이상의 작용기를 포함하고 있는 것을 특징으로 하는 타이어용 고무 조성물. [청구항9]제7항에 있어서,상기 수용성 왁스는 탄소수가 100 내지 600 인 것을 특징으로 하는 타이어용 고무 조성물. [청구항10]제7항에 있어서,상기 원료고무 100 중량부에 대하여, 상기 수용성 왁스는 0.1 내지 1 중량부로 포함되는 것을 특징으로 하는 타이어용 고무 조성물. [청구항11]제1항 및 제3항 내지 제10항 중 어느 한 항에 따른 타이어용 고무 조성물을 가류하여 제조된 타이어.
172 | 트랙션 성능이 향상된 타이어 | B60C 11/12(2006.01)¦B60C 11/11(2006.01) | 1020200160307 | 2020.11.25 | 1024432170000 | 2022.09.07 | 1020220072558 | 2022.06.02 |  | 2022.09.14 | 등록결정(일반) |  |  | Y(2020.11.25) | 8 | 본 발명의 일 실시 예는 타이어의 트레드에 형성된 블록의 형상을 변경 개선시킴으로써, 오프로드용 타이어의 트랙션 성능을 향상시키는 기술을 제공한다. 본 발명의 실시 예에 따른 트랙션 성능이 향상된 타이어는, 트레드에 형성되고, 측면에 커프 형상의 단위를 형성하는 홈인 단위홈을 복수 개 구비하는 측면커프를 구비하는 블록인 측커프블록; 및 트레드에 형성되고, 측면에 평면 또는 곡면을 구비하는 블록인 기본블록;을 포함한다. | [청구항1]지면과 직접 접하는 두꺼운 고무층인 트레드를 포함하는 타이어에 있어서,상기 트레드에 형성되고, 측면에 커프 형상의 단위를 형성하는 홈인 단위홈을 복수 개 구비하는 측면커프를 구비하는 블록인 측커프블록; 및상기 트레드에 형성되고, 측면에 평면 또는 곡면을 구비하는 블록인 기본블록;을 포함하고,복수 개의 측커프블록과 복수 개의 기본블록 각각의 배치에 의해 상기 타이어의 트랙션 성능이 향상되며,상기 측면커프는 상기 단위홈이 복수 개로 형성되어 서로 연결되고, 상기 단위홈이 육각형으로 형성되어 상기 측면커프가 허니콤(honeycomb) 형상으로 형성되는 것을 특징으로 하는 트랙션 성능이 향상된 타이어. [청구항2]청구항 1에 있어서,상기 측커프블록은 상기 타이어의 양 측 숄더에 인접하게 형성되고, 상기 기본블록은 상기 트레드의 중앙 부위에 형성되는 것을 특징으로 하는 트랙션 성능이 향상된 타이어. [청구항3]청구항 2에 있어서,상기 복수 개의 측커프블록 중 하나의 측커프블록의 측면커프와 다른 측커프블록의 측면커프가 서로 마주보도록 형성되는 것을 특징으로 하는 트랙션 성능이 향상된 타이어. [청구항4]청구항 2에 있어서,상기 복수 개의 측커프블록 각각의 측면커프가 상기 기본블록을 향하게 형성되어 상기 트레드에 형성된 종 방향 그루브의 측면에 상기 측면커프가 형성되는 것을 특징으로 하는 트랙션 성능이 향상된 타이어. [청구항5]삭제 [청구항6]삭제 [청구항7]청구항 1에 있어서,상기 측면커프는, 상기 단위홈이 복수 개로 형성되어 균일하게 배열됨으로써 형성되는 것을 특징으로 하는 트랙션 성능이 향상된 타이어. [청구항8]청구항 7에 있어서,상기 단위홈이 한 점으로부터 연장되어 형성된 3개의 직선 홈 간 사이각이 동일한 형상으로 형성되어, 상기 측면커프가 허니콤(honeycomb) 형상으로 형성되는 것을 특징으로 하는 트랙션 성능이 향상된 타이어. [청구항9]청구항 1에 있어서,상기 단위홈의 홈 폭은 0.1 내지 2 밀리미터(mm)인 것을 특징으로 하는 트랙션 성능이 향상된 타이어. [청구항10]청구항 1에 있어서,상기 단위홈의 홈 깊이는 0.3 내지 3 밀리미터(mm)인 것을 특징으로 하는 트랙션 성능이 향상된 타이어.
173 | 공명음 저감 타이어 및 이의 제조 방법 | B60C 19/00(2006.01)¦B60C 5/14(2006.01)¦C09D 5/00(2006.01)¦C09D 201/00(2006.01)¦C08K 3/10(2018.01)¦C08K 3/22(2006.01)¦C08K 3/26(2006.01) | 1020200179020 | 2020.12.18 | 1024436630000 | 2022.09.08 | 1020220088210 | 2022.06.27 |  | 2022.09.14 | 등록결정(일반) |  |  | Y(2020.12.18) | 10 | 본 발명은 공명음 저감 타이어 및 이의 제조 방법에 관한 것으로서, 상기 타이어는 타이어의 내측면에 도포된 흡음 코팅층을 포함하며, 상기 흡음 코팅층은 알루미노 규산염(alumino silicate), 수산화 마그네슘(Mg(OH) 2 ) 및 탄산 칼슘(CaCO 3 )을 포함한다. 상기 타이어는 폴리우레탄 폼과 같은 일반적인 흡음재를 사용하지 않고도 공명음(cavity noise)을 저감할 수 있고, 이에 따라 폴리우레탄 폼 흡음재에 비하여 타이어 내부에서 차지하는 부피를 감소시켜 타이어를 경량화시킬 수 있고, 폴리우레탄 폼 흡음재에 비하여 더 넓은 면적에서 소음을 저감시킬 수 있으며, 폴리우레탄 폼 흡음재 부착시 발생할 수 있는 유니포미티 저하 가능성을 줄이고 균일한 제조가 가능하다. | [청구항1]타이어의 내측면에 도포된 흡음 코팅층을 포함하며,상기 흡음 코팅층은 알루미노 규산염(alumino silicate), 수산화 마그네슘(Mg(OH)2) 및 탄산 칼슘(CaCO3)을 포함하고,상기 타이어는 상기 흡음 코팅층이 상기 타이어의 외측면 일부 또는 전체에도 도포된 것을 특징으로 하는 타이어. [청구항2]제 1 항에 있어서,상기 흡음 코팅층은 상기 알루미노 규산염, 상기 수산화 마그네슘 및 상기 탄산 칼슘을 9 내지 20 : 13 내지 25 : 23 내지 34의 중량부로 포함하는 것인 타이어. [청구항3]제 1 항에 있어서,상기 흡음 코팅층은 상기 타이어의 이너라이너 표면에 도포되는 것인 타이어. [청구항4]제 1 항에 있어서,상기 흡음 코팅층은 상기 타이어의 내측면 일부 또는 전체에 도포되는 것인 타이어. [청구항5]삭제 [청구항6]제 1 항에 있어서,상기 흡음 코팅층은 상기 타이어의 내측면에 400 g 미만으로 도포되며,상기 흡음 코팅층은 100 g 당 0.2 m x 0.2 m 내지 0.12 m x 0.12 m의 넓이로 도포되는 것인 타이어의 제조 방법. [청구항7]타이어의 내측면에 흡음 코팅층 형성용 조성물을 도포하는 단계 및;타이어의 외측면 일부 또는 전체에도 흡음 코팅층 형성용 조성물을 도포하는 단계를 포함하며,상기 흡음 코팅층 형성용 조성물은 알루미노 규산염(alumino silicate), 수산화 마그네슘(Mg(OH)2), 탄산 칼슘(CaCO3), 바인더 및 물을 포함하는 것인 타이어의 제조 방법. [청구항8]제 7 항에 있어서,상기 흡음 코팅층 형성용 조성물은 상기 흡음 코팅층 형성용 조성물 전체 중량에 대하여 상기 알루미노 규산염 9 중량부 내지 20 중량부, 상기 수산화 마그네슘 13 중량부 내지 25 중량부, 상기 탄산 칼슘 23 중량부 내지 34 중량부, 바인더 20 중량부 내지 50 중량부 및 상기 물 30 중량부 내지 40 중량부를 포함하는 것인 타이어의 제조 방법. [청구항9]제 7 항에 있어서,상기 흡음 코팅층 형성용 조성물은 상기 흡음 코팅층 형성용 조성물 전체 중량에 대하여 계면 활성제, 무기물 및 이들의 혼합물로 이루어진 군에서 선택되는 어느 하나를 0 중량부 초과 내지 1 중량부 이하로 더 포함하는 것인 타이어의 제조 방법. [청구항10]제 7 항에 있어서,상기 타이어의 내측면에 상기 흡음 코팅층 형성용 조성물을 도포하는 방법은 스프레이인 것인 타이어의 제조 방법. [청구항11]제 7 항에 있어서,상기 타이어의 내측면에 상기 흡음 코팅층 형성용 조성물을 도포하는 단계는 복수 번 이루어지는 것인 타이어의 제조 방법.
174 | 타이어 트레드용 고무 조성물 및 이를 이용하여 제조된 타이어 | C08L 7/00(2006.01)¦C08L 101/00(2006.01)¦C08L 91/00(2006.01)¦C08K 3/04(2006.01)¦C08K 3/36(2006.01)¦C08F 236/10(2006.01)¦C08F 2/04(2006.01)¦C08F 2/01(2006.01)¦B60C 1/00(2006.01) | 1020200171440 | 2020.12.09 | 1024511790000 | 2022.09.29 | 1020220082152 | 2022.06.17 |  | 2022.10.05 | 등록결정(일반) |  |  | Y(2020.12.09) | 11 | 본 발명은 타이어 트레드용 고무 조성물 및 이를 이용하여 제조된 타이어에 관한 것으로서, 보다 상세하게는 유리전이 온도가 서로 다른 2종 이상의 용액중합 스티렌-부타디엔 고무가 포함된 원료고무 100 중량부에 대하여, 레진 10 내지 30 중량부, 천연오일 0.1 내지 30 중량부, 실리카 80 내지 110 중량부 및 카본블랙 5 내지 20 중량부를 포함하여 내마모성이 향상된 타이어 트레드용 고무 조성물 및 이를 이용하여 제조된 타이어에 관한 것이다. | [청구항1]원료고무 100 중량부에 대하여,레진 10 내지 30 중량부, 천연오일 0.1 내지 30 중량부,실리카 80 내지 110 중량부, 및카본블랙 5 내지 20 중량부를 포함하며, 상기 원료고무는 용액중합 스티렌-부타디엔 고무를 포함하고, 상기 용액중합 스티렌-부타디엔 고무는 유리전이 온도가 -60 내지 -40℃이고 중량평균분자량이 800,000 내지 2,000,000 g/mol인 제1 용액중합 스티렌-부타디엔 고무와 유리전이 온도가 -30 내지 -10℃이고 중량평균분자량이 1,500,000 내지 2,500,000 g/mol인 제2 용액중합 스티렌-부타디엔 고무를 포함하며,상기 제1 용액중합 스티렌-부타디엔 고무는 스티렌 함량이 10 내지 30 중량%이고, 부타디엔 내의 비닐 함량이 0.1 내지 20 중량%이며, 분자량 분포는 1.5 내지 2.5이고,상기 제2 용액중합 스티렌-부타디엔 고무는 스티렌 함량이 20 내지 40 중량%이고, 부타디엔 내의 비닐 함량이 20 내지 40 중량%이며, 분자량 분포는 1.5 내지 2.5이며,상기 용액중합 스티렌-부타디엔 고무 100 중량부에 대하여, 상기 제1 용액중합 스티렌-부타디엔 고무는 40 내지 70 중량부로 포함되고, 상기 제2 용액중합 스티렌-부타디엔 고무는 10 내지 30 중량부로 포함되는 것을 특징으로 하는 타이어 트레드용 고무 조성물. [청구항2]제1항에 있어서,상기 원료고무는 천연고무를 더 포함하며,상기 천연고무와 상기 용액중합 스티렌-부타디엔 고무의 중량비는 2:98 내지 10:90인 것을 특징으로 하는 타이어 트레드용 고무 조성물. [청구항3]삭제 [청구항4]삭제 [청구항5]제1항에 있어서,상기 용액중합 스티렌-부타디엔 고무는, 제3 용액중합 스티렌-부타디엔 고무를 더 포함하며,상기 제3 용액중합 스티렌-부타디엔 고무는 스티렌 함량이 20 내지 40 중량%이고, 부타디엔 내의 비닐 함량이 0.1 내지 20 중량%이며, 유리전이 온도(Tg)는 -70 내지 -50℃이고, 중량평균분자량은 500,000 내지 1,000,000 g/mol이며, 분자량 분포는 1.0 내지 2.0인 것을 특징으로 하는 타이어 트레드용 고무 조성물. [청구항6]제5항에 있어서,상기 용액중합 스티렌-부타디엔고무 100 중량부에 대하여, 상기 제3 용액중합 스티렌-부타디엔 고무는 10 내지 30 중량부로 포함되는 것을 특징으로 하는 타이어 트레드용 고무 조성물. [청구항7]제5항에 있어서,상기 제1 용액중합 스티렌-부타디엔 고무 및 상기 제2 용액중합 스티렌-부타디엔 고무는 연속식(Continuous) 반응기 내에서 제조된 것이며,상기 제3 용액중합 스티렌-부타디엔 고무는 회분식(Batch) 반응기 내에서 제조된 것을 특징으로 하는 타이어 트레드용 고무 조성물. [청구항8]제1항에 있어서,상기 레진은, 연화점이 20 내지 160℃이고, 중량평균분자량이 40 내지 2,000g/mol인 것을 특징으로 하는 타이어 트레드용 고무 조성물. [청구항9]제1항에 있어서,상기 천연오일은 불포화 지방산을 60 내지 90 중량%로 포함하며,상기 불포화 지방산 내 리놀레산과 올레인산의 중량비가 1:0.5 내지 1:5인 것을 특징으로 하는 타이어 트레드용 고무 조성물. [청구항10]제1항에 있어서,상기 천연오일은 해바라기유, 대두유, 카놀라유 및 포도씨유 중 하나 이상을 포함하는 것을 특징으로 하는 타이어 트레드용 고무 조성물. [청구항11]제1항에 있어서,상기 실리카는 질소 흡착량이 160 내지 180 m2/g이고, CTAB값이 150 내지 170 m2/g이며, DBP 흡유량이 180 내지 200 cc/100g인 것을 특징으로 하는 타이어 트레드용 고무 조성물. [청구항12]제1항 및 제2항, 제5항 내지 제11항 중 어느 한 항에 따른 타이어 트레드용 고무 조성물을 이용하여 제조된 타이어. [청구항13]제12항에 있어서,상기 타이어는 하절기용 타이어인 것을 특징으로 하는 타이어.
175 | 이중 스펀지 구조의 접촉대전발전기를 포함하는 타이어 | B60C 19/00(2006.01)¦B60C 23/04(2006.01)¦H02N 1/04(2006.01) | 1020200171574 | 2020.12.09 | 1024432510000 | 2022.09.07 | 1020220082163 | 2022.06.17 |  | 2022.09.15 | 등록결정(일반) |  |  | Y(2020.12.09) | 8 | 본 발명은 이중 스펀지 구조의 접촉대전발전기를 포함하는 타이어에 관한 것으로, 보다 상세하게는 외부의 압력을 통해 전기 에너지를 생산하기 위한 이중 스펀지 구조의 접촉대전발전기를 포함하는 타이어에 관한 것이다. 상기와 같은 목적을 달성하기 위한 본 발명의 구성은 타이어의 외형을 형성하는 타이어본체; 및 상기 타이어본체의 내부에 마련되되, 상기 타이어본체의 내주면을 따라 연장 형성된 발전모듈을 포함하며, 상기 발전모듈은, 상기 타이어본체가 외력에 의해 변화될 때 대전에 의한 발전이 이루어지도록 마련된 것을 특징으로 하는 이중 스펀지 구조의 접촉대전발전기를 포함하는 타이어를 제공한다. | [청구항1]타이어의 외형을 형성하는 타이어본체; 및상기 타이어본체의 내부에 마련되되, 상기 타이어본체의 내주면을 따라 연장 형성된 발전모듈을 포함하며,상기 발전모듈은, 상기 타이어본체가 외력에 의해 변화될 때 대전에 의한 발전이 이루어지도록 마련되며상기 발전모듈은,외력에 의해 형상이 변하도록 마련된 제1 대전부; 및상기 제1 대전부와 얽힌 형태로 마련되며 외력에 의해 형상이 변하도록 마련된 제2 대전부를 포함하며,상기 제1 대전부 및 상기 제2 대전부는 외력에 의해 접촉 면적이 변화되면서 발전이 이루어지도록 마련되고,상기 제1 대전부는, 오픈셀(open cell) 구조로 형성된 제1 스펀지; 및 상기 제1 스펀지를 코팅하도록 형성된 제1 절연층을 포함하며,상기 제2 대전부는, 오픈셀(open cell) 구조로 형성된 제2 스펀지; 및 상기 제2 스펀지를 코팅하도록 형성된 제2 절연층을 포함하는 것을 특징으로 하는 이중 스펀지 구조의 접촉대전발전기를 포함하는 타이어. [청구항2]삭제 [청구항3]삭제 [청구항4]삭제 [청구항5]제 1 항에 있어서,상기 제1 스펀지 및 상기 제2 스펀지는,폴리머, 폴리우레탄, 실리콘 고무 및 PDMS 중 적어도 어느 하나로 이루어진 것을 특징으로 하는 이중 스펀지 구조의 접촉대전발전기를 포함하는 타이어. [청구항6]제 1 항에 있어서,상기 제1 스펀지 및 상기 제2 스펀지는,전도성 카본 물질을 포함하도록 마련된 것을 특징으로 하는 이중 스펀지 구조의 접촉대전발전기를 포함하는 타이어. [청구항7]제 1 항에 있어서,상기 제1 절연층 및 상기 제2 절연층은,전도성 카본물질로 이루어지는 것을 특징으로 하는 이중 스펀지 구조의 접촉대전발전기를 포함하는 타이어. [청구항8]제 1 항에 있어서,상기 제1 절연층 및 상기 제2 절연층은,대전열이 서로 반대 극성을 갖는 소재로 마련된 것을 특징으로 하는 이중 스펀지 구조의 접촉대전발전기를 포함하는 타이어. [청구항9]제 1 항에 있어서,상기 제2 대전부는,오픈셀(open cell) 구조로 형성된 제2 스펀지로 이루어지며,상기 제2 스펀지는 상기 제1 절연층과의 접촉 대전에 의해 정전하가 이동하게 되어 발전이 이루어지도록 마련된 것을 특징으로 하는 이중 스펀지 구조의 접촉대전발전기를 포함하는 타이어. [청구항10]제 1 항에 있어서,상기 발전모듈은,상기 제1 대전부와 상기 제2 대전부가 외력에 의해 접촉 면적이 달라질 때, 상기 제1 대전부와 상기 제2 대전부 간에 전하가 이동되도록 하는 배선부를 더 포함하는 것을 특징으로 하는 이중 스펀지 구조의 접촉대전발전기를 포함하는 타이어. [청구항11]제 10 항에 있어서,상기 배선부는,상기 제1 스펀지와 상기 제2 스펀지 사이에 이동되는 전하를 일방향으로 정류하도록 마련된 정류기; 및상기 정류기에 의해 정류된 전하를 이용하여 기능하는 부하를 포함하는 것을 특징으로 하는 이중 스펀지 구조의 접촉대전발전기를 포함하는 타이어.
176 | 타이어의 동적 접지압과 접지형상 측정장치 | G01M 17/02(2019.01)¦G01G 5/00(2006.01)¦B60C 23/04(2006.01)¦B60C 25/00(2021.01) | 1020110119981 | 2011.11.17 | 1013118680000 | 2013.09.17 | 1020130054546 | 2013.05.27 |  | 2013.09.27 | 등록결정(재심사후) |  |  | Y(2011.11.17) | 1 | 본 발명은 차량에 취부되어 주행중인 타이어의 동적 접지압과 접지형상을 측정하는 장치에 관한 것으로, 특히 촬영 이미지 선명도를 높이면서 섬세한 접지특성을 얻을 수 있고 필요에 따라 경사노면에서의 접지압과 접지형상을 측정할 수 있는 타이어의 동적 접지압과 접지형상 측정장치에 관한 것이다. 이를 위해 본 발명은 지하실(1)의 상부 개방면에 설치된 시험노면(2)의 접지판(3) 위를 주행하는 차량(100)의 타이어(101)가 접지판(3)에 접지할 때 접지압과 접지형상을 지하실(1)에 장착된 고속 카메라(4)로 촬영하여 측정할 수 있는 타이어의 동적 접지압과 접지형상 측정장치에 있어서, 상기 시험노면(2)에 설치된 강화유리 표면이 격자모양으로 엠보싱 처리된 접지판(3)과, 상기 접지판(3)을 보유 지지하면서 노면 기울기를 제공하도록 지하실(1) 내에 설계된 4개의 기둥컬럼(5), 상기 4개의 기둥컬럼을 보유 지지하는 하중 지지 프레임(6), 상기 각각의 기둥컬럼(5)의 상단에 설치되어 접지판(3)의 하단면과 접하는 3분력 로드셀(7) 및, 상기 기둥컬럼(5)을 승하강 시키는 스크류 잭(8)과 회전 조인트(9)를 갖추어 이루어진 구조로 되어 있다. | [청구항1]지하실(1)의 상부 개방면에 설치된 시험노면(2)의 접지판(3) 위를 주행하는 차량(100)의 타이어(101)가 접지판(3)에 접지할 때 접지압과 접지형상을 지하실(1)에 장착된 고속 카메라(4)로 촬영하여 측정하도록 상기 시험노면(2)에 설치된 강화유리 표면이 격자모양으로 엠보싱 처리된 접지판(3)과, 상기 접지판(3)을 보유 지지하면서 노면 기울기를 제공하도록 지하실(1) 내에 설계된 4개의 기둥컬럼(5), 상기 4개의 기둥컬럼을 보유 지지하는 하중 지지 프레임(6), 상기 각각의 기둥컬럼(5)의 상단에 설치되어 접지판(3)의 하단면과 접하는 3분력 로드셀(7) 및, 상기 기둥컬럼(5)을 승하강시키는 스크류 잭(8)과 회전 조인트(9)를 이루어진 타이어의 동적 접지압과 접지형상 측정장치에 있어서,스키드 마크 내지 이물질에 의해 접지압 분포가 왜곡되는 것을 방지하고, 태양광 밝기에 따라 고속 카메라(4)의 촬영 이미지의 선명도가 변하는 것을 차단하기 위하여 상기 접지판(3)의 상단표면에 고무시트 고정 클램프(12)에 의해 장력이 부여되어 고정 설치된 흑색 고무시트(11);고속 카메라(4)에서 측정시작과 끝을 알리는 트리거 역할과 속도 산출을 위한 거리와 시간을 측정하기 위하여 상기 접지판(3)의 전후단의 시험노면(2)에 설치된 트리거 및 속도센서; 및상기 접지판(3)이 경사진 상태에서 이 접지판(3)과 시험노면(2)의 단차이를 경사지게 형성하기 위하여 경사 디딤판(15)이 설치됨을 특징으로 하는 타이어의 동적 접지압과 접지형상 측정장치. [청구항2]삭제 [청구항3]삭제 [청구항4]삭제 [청구항5]삭제
177 | 연료전지 분리판 성형용 금형 및 그를 이용한 연료전지 분리판 및 연료 전지 | B29C 45/73(2006.01)¦B29C 45/26(2006.01)¦B29C 45/78(2006.01)¦H01M 8/0202(2016.01) | 1020150012596 | 2015.01.27 | 1016587670000 | 2016.09.13 | 1020160092238 | 2016.08.04 |  | 2016.09.22 | 등록결정(일반) |  |  | Y(2015.01.27) | 8 | 본 발명은 에 관한 것으로서, 연료전지 분리판 성형용 금형은 복수의 제1 코어를 구비하여, 제1 코어 배면에 적어도 하나의 제1 히터를 구비하는 고정금형; 및 고정금형과 마주보도록 배치되며, 복수의 제2 코어를 구비하고, 제2 코어 배면에 적어도 하나의 제2 히터를 구비하는 가동금형;을 포함하며, 제1 히터 및 제2 히터는 가동금형과 고정금형이 서로 맞물릴 때, 각각 제1 코어와 제2 코어에서 떨어지며, 가동금형과 고정금형의 맞물린 면이 떨어질 때, 제1 코어와 제2 코어에 이웃하며, 고정금형과 가동금형에서 성형된 성형품을 분리한 후, 다음 성형재를 투입하기 이전에 제1 코어 및 제2 코어 중 적어도 하나를 예열한다. 본 발명에 따르면, 연료전지 분리판의 사출성형에 적정한 온도까지 코어를 가열하고 원활한 분리를 위해 적정한 온도까지 냉각 시키기 위해 스팀과 전기히터를 적용하여 가열과 냉각 효율을 높일 수 있어 연료전지 분리판 성형능을 성형 성능이 우수한 연료전지 분리판 및 연료 전지를 제공할 수 있다. | [청구항1]복수의 제1 코어를 구비하여, 상기 제1 코어 배면에 적어도 하나의 제1 히터를 구비하는 고정금형; 및상기 고정금형과 마주보도록 배치되며, 복수의 제2 코어를 구비하고, 상기 제2 코어 배면에 적어도 하나의 제2 히터를 구비하는 가동금형;을 포함하며,상기 제1 히터 및 상기 제2 히터는,상기 가동금형과 상기 고정금형이 서로 맞물릴 때, 각각 상기 제1 코어와 상기 제2 코어에서 떨어지며, 상기 가동금형과 상기 고정금형의 맞물린 면이 떨어질 때, 상기 제1 코어와 상기 제2 코어에 이웃하며,상기 제1 코어와 상기 제2 코어 사이에서 성형된 성형품을 분리한 후, 다음 성형재를 투입하기 이전에 상기 제1 코어 및 제2 코어 중 적어도 하나를 예열하는 것을 특징으로 하는 연료전지 분리판 성형용 금형. [청구항2]제1항에 있어서,상기 제1 히터 또는 상기 제2 히터는,각각 상기 제1 코어 또는 제2 코어의 배면과 3mm 내지 10mm 이격되어 배치되는 것을 특징으로 하는 연료전지 분리판 성형용 금형. [청구항3]제1항에 있어서,상기 제1 히터 또는 상기 제2 히터는,10㎠ 내지 20㎠의 가열면적을 가지며, 상기 제1 코어 또는 제2 코어의 형상에 따라 가열면적의 레이아웃이 형성되는 것을 특징으로 하는 연료전지 분리판 성형용 금형. [청구항4]제1항에 있어서,상기 제1 코어 및 상기 제2 코어는,각각 상기 제1 히터 및 상기 제2 히터에 의해서 30 ~ 40초에서 170도 이상에서 가열되는 것을 특징으로 하는 연료전지 분리판 성형용 금형. [청구항5]제1항에 있어서,상기 제1 코어 또는 상기 제2 코어는,각각 배면에 적어도 하나의 냉각배관이 배치되는 것을 특징으로 하는 연료전지 분리판 성형용 금형. [청구항6]제5항에 있어서,상기 제1 코어 및 상기 제2 코어는,상기 냉각배관에 의해서 5~10초에서 135도 이하로 냉각되는 것을 특징으로 하는 연료전지 분리판 성형용 금형. [청구항7]제1항에 있어서,상기 가동금형은,유압 또는 공압에 의해서 이동하여 상기 고정금형과 맞물리거나 이격되어 이동는 것을 특징으로 하는 연료전지 분리판 성형용 금형. [청구항8]제1항에 있어서,상기 제1 히터 또는 상기 제2 히터는,가열하는 판면이 사각형 형상으로 형성되는 것을 특징으로 하는 연료전지 분리판 성형용 금형. [청구항9]삭제 [청구항10]삭제
178 | 타이어 스틸벨트, 이의 제조방법 및 이를 포함하는 타이어 | B60C 9/20(2006.01)¦C08L 7/00(2006.01)¦C08K 3/04(2006.01)¦C08L 61/12(2006.01)¦C08K 3/22(2006.01)¦C09D 191/00(2006.01)¦C09D 7/63(2018.01)¦B60C 1/00(2006.01) | 1020180000800 | 2018.01.03 | 1020243700000 | 2019.09.17 | 1020190083186 | 2019.07.11 |  | 2019.09.23 | 등록결정(일반) |  |  | Y(2018.01.03) | 10 | 본 발명은 스틸코드, 토핑용 고무 및 혼합오일이 도포된 코팅층을 포함하고, 상기 혼합오일은 나프텐 오일 및 솔비탄 지방산을 포함하는 것인 타이어 스틸벨트에 관한 것으로, 단면이 보강되며, 단면의 접착력을 증진시켜 스틸벨트의 분리를 예방하고, 타이어의 내구성을 향상시킬 수 있다. | [청구항1]스틸코드,토핑용 고무 및혼합오일이 도포된 코팅층을 포함하고,상기 코팅층은 상기 스틸코드의 양 면에 토핑용 고무를 압연시킨 스틸벨트 반제품의 재단시 노출되는 상기 스틸코드의 단면에 도포되며,상기 혼합오일은 나프텐 오일 및 솔비탄 지방산을 포함하는 것인타이어 스틸벨트. [청구항2]제1항에 있어서,상기 혼합 오일은 나프텐 오일과 솔비탄 지방산의 혼합 중량비가 90:10 내지 70:30인 것인 타이어 스틸벨트. [청구항3]제1항에 있어서,상기 혼합 오일은 비중이 0.840 내지 0.863(20℃), 동점도가 30 내지 45 cSt(40℃) 또는 3 내지 7 cSt(100℃)이고, 에스테르 인덱스(Ester index)가 40 내지 60인 것인 타이어 스틸벨트. [청구항4]제1항에 있어서,상기 솔비탄 지방산은 솔비탄 모노올레이트, 솔비탄 모노라우레이트, 솔비탄 모노팔미테이트, 솔비탄 모노스테아레이트 및 이의 조합으로 이루어진 군에서 선택되는 어느 하나인 것인 타이어 스틸벨트. [청구항5]제1항에 있어서, 상기 혼합 오일 도포량은 1.0 내지 7.5 g/㎠인 것인 타이어 스틸벨트. [청구항6]제1항에 있어서,상기 토핑용 고무는 천연고무 100 중량부, 카본블랙 50 내지 80 중량부, 레조시놀수지 1 내지 3 중량부, 가류제 3 내지 7 중량부, 가류촉진제 0.3 내지 0.7 중량부, 산화아연 5 내지 10 중량부, 스테아린산 0.1 내지 0.5 중량부, 및 연화제 1 내지 3 중량부를 포함하는 것인 타이어 스틸벨트. [청구항7]제1항에 있어서,상기 스틸코드는 황동이 도금된 것인 타이어 스틸벨트. [청구항8]삭제 [청구항9]스틸코드 배열 단계,상기 스틸코드의 양 면에 토핑용 고무를 위치시킨 후 압연시켜 스틸벨트 반제품을 제조하는 단계,상기 압연된 반제품을 재단하는 단계, 및상기 재단시 노출된 스틸코드의 단면에 혼합오일을 도포하여 코팅층을 형성하는 단계를 포함하고,상기 혼합오일은 나프텐 오일 및 솔비탄 지방산을 포함하는 것인타이어 스틸벨트 제조방법. [청구항10]제9항에 있어서, 상기 스틸코드는 원주방향(0°)을 기준으로 15 내지 70°로 배열된 제1스틸코드층과 상기 제1스틸코드층과 대칭되는 방향으로 배열된 제2스틸코드층으로 배열된 것인 타이어 스틸벨트 제조방법. [청구항11]제1항 내지 제7항 중 어느 한 항에 따른 스틸벨트가 카카스와 트레드부 사이에 개재되는 타이어.
179 | 비공기입 타이어 및 그의 강성 조절 장치 | B60C 7/14(2006.01)¦B60C 7/10(2021.01) | 1020210000709 | 2021.01.05 | 1024518060000 | 2022.09.30 | 1020220099183 | 2022.07.13 |  | 2022.10.07 | 등록결정(일반) |  |  | Y(2021.01.05) | 9 | 본 발명은 비공기입 타이어 및 그의 강성 조절 장치에 관한 것이다. 보다 자세하게는, 본 발명은 스포크부의 구부러짐을 조절함으로써 스포크부의 강성을 조절할 수 있는 비공기입 타이어 및 그의 강성 조절 장치에 관한 것이다. 본 발명에 따른 비공기입 타이어는 지면에 대응되는 부분을 포함하는 트레드부(Tread Part), 차축과 연결되는 부분을 포함하는 휠부(Wheel Part), 상기 휠부와 상기 트레드부의 사이에 배치되는 스포크부(Spoke Part) 및 상기 휠부와 상기 트레드부의 사이에 배치되며 상기 스포크부의 강성을 조절하는 강성 조절부(Strength Control Part)를 포함할 수 있다. | [청구항1]지면에 대응되는 부분을 포함하는 트레드부(Tread Part);차축과 연결되는 부분을 포함하는 휠부(Wheel Part);상기 휠부와 상기 트레드부의 사이에 배치되는 스포크부(Spoke Part); 및상기 스포크부의 강성을 조절하는 강성 조절부(Strength Control Part);를 포함하고,상기 강성 조절부는, 복수의 내측 톱니바퀴부(Inner Toothed Wheel Part); 상기 스포크부와 상기 휠부의 사이에 배치되며, 상기 내측 톱니바퀴부에 맞물리는 내측 톱니부(Inner Sawtooth Part)를 포함하는 내측 베이스부(Inner Base Part); 복수의 외측 톱니바퀴부(Outer Toothed Wheel Part); 및 상기 스포크부와 상기 트레드부의 사이에 배치되며, 상기 외측 톱니바퀴부에 맞물리는 외측 톱니부(Outer Sawtooth Part)를 포함하는 외측 베이스부(Outer Base Part);를 포함하는 것을 특징으로 하는 비공기입 타이어. [청구항2]삭제 [청구항3]제 1 항에 있어서,상기 외측 톱니바퀴부의 직경과 상기 내측 톱니바퀴부의 직경은 서로 다른 것을 특징으로 하는 비공기입 타이어. [청구항4]제 3 항에 있어서,상기 스포크부는,일측은 상기 휠부를 향하고 타측은 상기 트레드부를 향하는 띠(Belt) 또는 판(Plate) 형태를 갖고,상기 스포크부의 일측은 상기 내측 톱니바퀴부에 연결되고, 상기 스포크부의 타측은 상기 외측 톱니바퀴부에 연결되는 것을 특징으로 하는 비공기입 타이어. [청구항5]제 4 항에 있어서,상기 내측 베이스부의 탄성은 상기 내측 톱니바퀴부의 탄성보다 더 크고,상기 외측 베이스부의 탄성은 상기 외측 톱니바퀴부의 탄성보다 더 큰 것을 특징으로 하는 비공기입 타이어. [청구항6]제 4 항에 있어서,상기 내측 톱니바퀴부 및 상기 외측 톱니바퀴부 중 적어도 하나를 원주방향(Circular Direction)으로 회전시키는 제 1 회전부(First Rotating Part)를 더 포함하는 것을 특징으로 하는 비공기입 타이어. [청구항7]제 6 항에 있어서,상기 내측 톱니바퀴부 및 상기 외측 톱니바퀴부 중 적어도 하나에 설치되며, 상기 스포크부가 가하는 하중을 측정하는 센서부(Sensor Part)를 더 포함하고,상기 제 1 회전부는 상기 센서부가 측정한 정보를 근거로 하여 상기 내측 톱니바퀴부 및 상기 외측 톱니바퀴부 중 적어도 하나를 회전시키는 것을 특징으로 하는 비공기입 타이어. [청구항8]제 7 항에 있어서,상기 내측 톱니바퀴부 및 상기 외측 톱니바퀴부 중 적어도 하나의 최저 회전 각도는 0(도, degree) 초과 1.5(도, degree) 미만인 것을 특징으로 하는 비공기입 타이어. [청구항9]제 7 항에 있어서,상기 제 1 회전부는 상기 스포크부가 가하는 하중이 미리 설정된 기준 범위를 벗어나는 경우 해당 스포크부에 대응하는 상기 내측 톱니바퀴부 및 상기 외측 톱니바퀴부 중 적어도 하나를 회전시키는 것을 특징으로 하는 비공기입 타이어. [청구항10]제 4 항에 있어서,상기 스포크부는,제 1 스포크부(First Spoke Part);상기 차축과 나란한 수직방향(Vertical Direction)으로 인접하는 제 2 스포크부(Second Spoke Part); 및상기 수직방향으로 상기 제 2 스포크부와 인접하는 제 3 스포크부(Third Spoke Part);를 포함하고,상기 제 1 스포크부의 일측, 상기 제 2 스포크부의 일측 및 상기 제 3 스포크부의 일측은 복수의 내측 톱니바퀴부 중 제 1 내측 톱니바퀴부에 연결되고,상기 제 1 스포크부의 타측, 상기 제 2 스포크부의 타측 및 상기 제 3 스포크부의 타측은 복수의 외측 톱니바퀴부 중 제 1 외측 톱니바퀴부에 연결되는 것을 특징으로 하는 비공기입 타이어.
180 | 타이어 트레드용 고무 조성물 및 이를 이용하여 제조한 타이어 | C08L 7/00(2006.01)¦C08L 61/06(2006.01)¦C08K 3/04(2006.01)¦C08K 5/17(2006.01)¦C08K 5/3492(2006.01)¦C08K 3/06(2006.01)¦C08K 5/00(2006.01)¦C08K 3/08(2006.01)¦C08K 5/09(2006.01)¦B60C 1/00(2006.01) | 1020100118316 | 2010.11.25 | 1013142080000 | 2013.09.26 | 1020120056665 | 2012.06.04 |  | 2013.10.02 | 등록결정(일반) |  |  | Y(2010.11.25) | 3 | 본 발명은 타이어 트레드용 고무 조성물 및 이를 이용하여 제조한 타이어에 관한 것으로, 원료고무 100 중량부, 카본블랙 40 내지 55 중량부, 그리고 연화점이 100 내지 120℃이고, 프리-페놀 함량이 0.5 중량% 이하인 페놀 포름알데히드 노볼락 레진을 1 내지 6 중량부로 포함하는 타이어 트레드용 고무 조성물을 제공한다. 상기 타이어 트레드용 고무 조성물은 가공성이 우수하면서도 내구성, 내마모성, 내컷칩 성능이 모두 우수할 수 있다. | [청구항1]원료고무 100 중량부,질소흡착 비표면적이 120 내지 155mg/g이고, DBP 흡유량이 130 내지 160cc/100g이며, 틴트(TINT)값이 115 내지 140인 카본블랙 40 내지 55 중량부, 연화점이 100 내지 120℃이고, 프리-페놀 함량이 0.5 중량% 이하인 페놀 포름알데히드 노볼락 레진 1 내지 6 중량부, 그리고헥사 메톡시 메틸 멜라민, 헥사 메틸렌 테트라 아민 및 이들의 조합으로 이루어진 군에서 선택된 어느 하나의 화합물 0.5 내지 10 중량부를 포함하는 타이어 트레드용 고무 조성물. [청구항2]삭제 [청구항3]삭제 [청구항4]제1항에 있어서,상기 원료고무 100중량부에 대하여 가류제 0.5 내지 4 중량부,가류촉진제 0.3 내지 3 중량부,가류촉진조제 3 내지 10 중량부를 더 포함하고,상기 원료고무는 천연고무인 것인 타이어 트레드용 고무 조성물. [청구항5]제1항 또는 제4항에 따른 타이어 트레드용 고무 조성물을 이용하여 제조한 타이어.
181 | 스터드 식입용 타이어 트레드 | B60C 11/11(2006.01)¦B60C 11/03(2006.01)¦B60C 11/16(2006.01) | 1020110083012 | 2011.08.19 | 1013118670000 | 2013.09.17 | 1020130020395 | 2013.02.27 |  | 2013.09.27 | 등록결정(재심사후) |  |  | Y(2011.08.19) | 1 | 본 발명은 빙판길 성능강화를 위한 스터드(Stud)를 박아 넣은 타이어 드레드에 관한 것으로, 더욱 상세하게는 주행 중 타이어 트레드에 식입된 스터드에 하중이 가해졌을 때 이 스터드의 이탈을 방지할 수 있도록 스터드 식입 주변을 개량시킨 스터드 식입용 타이어 트레드에 관한 것이다. 이를 위해 본 발명은 블럭(3)에 형성된 스터드 식입구멍(2)에 스터드(1)가 식입되어 이루어진 타이어 트레드에 있어서, 상기 스터드(1)의 식입구멍(2) 주변에는 일정간격으로 이격된 완충주변 홀(4)들이 원주방향으로 다수 개 형성되어 이루어져 있다. | [청구항1]타이어 블럭(3)에 형성된 스터드 식입구멍(2)에 스터드(1)가 식입되어 이루어진 타이어 트레드에 있어서,타니어 블럭(3)에 형성된 스터드 식입구멍(2); 및타이어 트레드에 식입된 스터드에 하중이 가해졌을 때 주변 블럭도 같이 변형하여 스터드의 이탈을 방지하기 위하여 상기 스터드(1)의 식입구멍(2) 주변에 일정간격으로 이격되어 원주방향으로 완충주변 홀(4)을 형성하되, 상기 식입구멍(2)과 동심적인 원주방향으로 형성된 완충주변 홀(4)은 상기 식입구멍(2)의 중심에서 4 ㎜ 내지 7 ㎜ 떨어진 이격거리를 유지하고, 상기 완충주변 홀(4)의 수는 4 내지 8 개사이로 형성되며,상기 완충주변 홀(4)의 직경(t)은 0.8 ㎜ 내지 1.5 ㎜ 사이에서 형성하고,상기 완충주변 홀(4)의 깊이는 블럭(3)에 형성된 식입구멍(2)의 깊이를 기준으로 1/3 내지 1배 범위로 형성된 것을 특징으로 하는 스터드 식입용 타이어 트레드. [청구항2]삭제 [청구항3]삭제 [청구항4]삭제
182 | 그린타이어의 진공 가류 콘테이너 | B29D 30/06(2006.01) | 1020100127770 | 2010.12.14 | 1013060430000 | 2013.09.03 | 1020120066427 | 2012.06.22 |  | 2013.09.09 | 등록결정(일반) |  |  | Y(2010.12.14) | 1 | 본 발명은 그린타이어를 가류시키는 가류 콘테이너에 관한 것으로, 특히 타이어 트레드 표면에 벤트(Vent)가 없는 타이어를 생산하여 타이어의 외관품질 향상과 몰드 내의 벤트홀 미가공으로 몰드의 단가를 낮출 수 있는 그린타이어의 진공 가류 콘테이너에 관한 것이다. 이를 위해 본 발명은 상플라텐(1)의 부가판(2)에 이격 설치된 상부 플레이트(3)와 하부 플레이트(4) 사이에 세그멘트(5)를 감싸아 부가판(2)에 일체로 연결된 아우터링(6)을 구비하여 이루어진 그린타이어의 진공 가류 콘테이너에 있어서, 상기 상부 플레이트(3)에는 하강된 부가판(2)에 접하는 아답터(7)가 설치되고, 상기 하부 플레이트(4)의 둘레에는 아우터링(6)에 접하는 접촉측판(8)이 설치되어 이루어진 구조로 되어 있다. | [청구항1]상플라텐(1)의 부가판(2)에 이격 설치된 상부 플레이트(3)와 하부 플레이트(4) 사이에 세그멘트(5)를 감싸아 부가판(2)에 일체로 연결된 아우터링(6)을 구비하고, 상기 하부 플레이트(4) 둘레에 이우터링(6)에 접하는 접촉 측판(8)이 설치되어 이루어진 그린타이어의 진공 가류 콘테이너에 있어서,상기 상부 플레이트(3)에는 하강된 부가판(2)에 접하는 아답터(7)가 설치되어 이루어진 것을 특징으로 하는 그린타이어의 진공 가류 콘테이너. [청구항2]삭제
183 | 타이어 횡력 검출방법 및 장치 | B60C 23/02(2006.01)¦B60C 23/04(2006.01) | 1020110120654 | 2011.11.18 | 1013124410000 | 2013.09.23 | 1020130055110 | 2013.05.28 |  | 2013.09.27 | 등록결정(일반) |  |  | Y(2011.11.18) | 5 | 본 발명은 실차 주행 시험부에서 다수의 센서가 장착된 실제 차량으로 주행 시험을 수행하여 차량 거동에 대한 데이터를 수집하는 다수의 센서를 구비하며, 다수의 센서로부터 수집된 데이터를 기준 차량 모델과 칼만 추정에 적용하여 식(1)의 타이어 횡력을 결정하는 매개변수를 연산하는 횡력 연산검출부를 구비하며, 실차 주행 시험부의 데이터와 비교하여 오차를 최소화하는 방향으로 식(1) 타이어의 매개변수를 추정하는 수단으로 이루어진 타이어 횡력 검출방법 및 장치에 관한 것이다. | [청구항1]타이어 횡력 검출방법에 있어서, 다수의 센서가 장착된 실제 차량으로 주행 시험을 수행하여 차량 거동에 대한 데이터를 센서로부터 수집하는 단계;다수의 센서로부터 수집된 데이터를 횡력 연산검출부에서 기준 차량 모델과 칼만(Kalman) 추정 수식에 적용하여 식(1)의 타이어 횡력을 결정하는 매개변수를 추정하는 단계; 및실차 주행 시험부의 데이터와 비교하여 오차를 최소화하는 방향으로 식(1) 타이어의 매개변수를 추정하는 단계를 포함하되, 상기 기준 차량 모델에 적용되는 운동이 식(2)와 같이 주어짐을 특징으로 하는 타이어 횡력 검출방법. { (1)(여기서, 는 타이어에서 발생하는 슬립각이며, Bi, Ci, Di, Ei는 타이어의 횡력 특성을 결정하는 매개변수임)}{ ----(2)(식 (2)에서, 은 차량의 질량, 는 스프링 질량 (sprung mass) 이고, , , 은 회전관성모멘트 (moment of inertia) 이며, 은 롤 강성 (roll stiffness) 이고, 은 롤 댐핑 (roll damping) 이며, 는 무게중심에서 전륜 휠 중심까지 거리이고, 는 무게중심에서 후륜 휠 중심까지 거리이며, 는 롤 축에서 스프렁 무게중심 거리이고, 는 트랙션 힘 (traction force)이며, , 은 타이어 횡력이고, vx 는 전진방향속도(longitudinal speed)이며, vy 는 횡방향속도(lateral speed)이고, r 는 요속도(yaw rate)이며, 는 휠조타각(wheel steer angle)이고, p 는 롤 속도(roll rate)이며, 는 롤각(roll angle)이고, g 는 중력가속도임)} [청구항2]청구항 1에 있어서, 상기 타이어 횡력 검출방법은 에이와이씨(AYC), 비에프디씨(BFDC), 에이더블유디(AWD) 및 티씨엘(TCL) 및 4더블유에스 중에 하나 이상을 선택 채용할 수 있도록 구성된 타이어 횡력 검출방법. [청구항3]타이어 횡력 검출장치에 있어서, 실제 차량으로 주행 시험을 수행하여 차량 거동에 대한 데이터를 수집하기 위하여 차량에 부착 설치되는 다수의 센서;다수의 센서로부터 수집된 데이터를 기준 차량 모델과 칼만(Kalman) 추정 수식에 적용하여 식(1)의 타이어 횡력을 결정하는 매개변수를 연산하는 횡력 연산검출부; 및 실차 주행 시험부의 데이터와 비교하여 오차를 최소화하는 방향으로 식(1) 타이어의 매개변수를 추정하는 수단으로 구성하되, 상기 기준 차량 모델에 적용되는 운동이 식(2)와 같이 주어짐을 특징으로 하는 타이어 횡력 검출장치.{ -------------------- (1)(여기서, αi는 타이어에서 발생하는 슬립각이며, Bi, Ci, Di, Ei는 타이어의 횡력 특성을 결정하는 매개변수임)}{-------- (2)(식 (2)에서, 은 차량의 질량, 는 스프링 질량 (sprung mass) 이고, , , 은 회전관성모멘트 (moment of inertia) 이며, 은 롤 강성 (roll stiffness) 이고, 은 롤 댐핑 (roll damping) 이며, 는 무게중심에서 전륜 휠 중심까지 거리이고, 는 무게중심에서 후륜 휠 중심까지 거리이며, 는 롤 축에서 스프렁 무게중심 거리이고, 는 트랙션 힘 (traction force)이며, , 은 타이어 횡력이고, vx 는 전진방향속도(longitudinal speed)이며, vy 는 횡방향속도(lateral speed)이고, r 는 요속도(yaw rate)이며, 는 휠조타각(wheel steer angle)이고, p 는 롤 속도(roll rate)이며, 는 롤각(roll angle)이고, g 는 중력가속도임)} [청구항4]청구항 3에 있어서, 상기 타이어 횡력 검출장치는 에이와이씨(AYC), 비에프디씨(BFDC), 에이더블유디(AWD) 및 티씨엘(TCL) 및 4더블유에스 중에 하나 이상을 선택 채용할 수 있도록 구성된 타이어 횡력 검출장치. [청구항5]삭제 [청구항6]청구항 3에 있어서,상기 칼만 추정은 하기 식(3)과 같이 주어짐을 특징으로 하는 타이어 횡력 검출장치. { ---------- (3)(식 (3)에서, x 는 확장 상태 변수 벡터(augmented state vector)이고, 는 추정 상태 변수 벡터(estimation state vector)이며, f 는 롤각이고, K 는 칼만 게인(Kalman gain)이며, z 는 측정변수벡터(output vector)이며, h 는 측정 시스템 벡터이고, P 는 공분산행렬이며, F 는 시스템 국부 행렬이고, Q 는 진행잡음행렬(process-noise matrix)이며, H 는 측정 시스템 국부 행렬이며, R 은 측정 잡음 행렬임)}
184 | 타이어 트레드용 고무 조성물 및 이를 이용하여 제조한 타이어 | C08K 3/36(2006.01)¦C08K 5/103(2006.01)¦C08L 21/00(2006.01)¦B60C 1/00(2006.01) | 1020100120014 | 2010.11.29 | 1013137320000 | 2013.09.25 | 1020120058297 | 2012.06.07 |  | 2013.10.01 | 등록결정(일반) |  |  | Y(2010.11.29) | 4 | 본 발명은 타이어 트레드용 고무 조성물 및 이를 이용하여 제조한 타이어에 관한 것으로서, 원료고무 100 중량부, 실리카 20 내지 90 중량부, 그리고 다가 알코올 불포화 지방산 에스테르 3 내지 20 중량부를 포함한다. 상기 타이어 트레드용 고무 조성물은 고무 내의 탄화수소 배출량 감소시키고 배합 고무의 저연비 특성 및 내마모 성능을 향상시킬 수 있다. | [청구항1]원료고무 100 중량부,실리카 20 내지 90 중량부, 그리고다가 알코올 불포화 지방산 에스테르 3 내지 20 중량부를 포함하며,상기 다가 알코올 불포화 지방산 에스테르는 하기 화학식 1로 표시되며,상기 다가 알코올 불포화 지방산 에스테르는 중량 평균 분자량이 700 내지 2,000g/mol인 것인 타이어 트레드용 고무 조성물.[화학식 1](상기 화학식 1에서,상기 R1 내지 R4는 각각 독립적으로 탄소수 15 내지 25의 불포화 지방산의 잔기이다) [청구항2]삭제 [청구항3]삭제 [청구항4]제1항에 있어서,상기 불포화 지방산은 올레산, 팔미톨레산, 리놀레산, 리놀렌산 및 아라키돈산으로 이루어진 군에서 선택되는 어느 하나인 것인 타이어 트레드용 고무 조성물. [청구항5]삭제 [청구항6]제1항에 있어서,상기 타이어 트레드용 고무 조성물은 실란 커플링제 3 내지 6 중량부를 더 포함하는 것인 타이어 트레드용 고무 조성물. [청구항7]제1항, 제4항 및 제6항 중 어느 한 항에 따른 타이어 트레드용 고무 조성물을 이용하여 제조한 타이어.
185 | 타이어의 접촉노면 충격시험설비 | G01M 17/02(2019.01)¦B60C 25/00(2021.01)¦G01M 7/08(2006.01)¦G01N 3/30(2006.01)¦G01N 3/56(2006.01)¦B60C 23/08(2006.01)¦B29L 30/00(2006.01) | 1020110130409 | 2011.12.07 | 1013112600000 | 2013.09.16 | 1020130063826 | 2013.06.17 |  | 2013.09.25 | 등록결정(재심사후) |  |  | Y(2011.12.07) | 4 | 본 발명은 실내에서 타이어의 노면충격(Impact bulge)을 평가할 수 있는 타이어의 접촉노면 충격시험설비에 관한 것으로, 이를 위해 회전하는 타이어(1)를 노면에 접촉시키어 각종 충격물에 의해 충격이 가해져서 타이어의 내구성을 시험 평가할 수 있는 타이어의 접촉노면 충격 시험설비로서, 상기 타이어(1)가 장착되는 3륜 시험 운동체(2)와, 상기 3륜 시험 운동체(2)를 구동 와이어(3)를 통하여 선속도 제어하는 와이어 구동부(4), 상기 3륜 시험 운동체(2)에 장착된 타이어(1)에 충격을 가하는 충격물이 배치된 충격존(5, Impact zone) 및, 상기 3륜 시험 운동체(2)를 안전하게 정지시키는 스톱퍼(6)를 구비하여 이루어진 구조로 되어 있다. | [청구항1]회전하는 타이어(1)를 노면에 접촉시키어 각종 충격물에 의해 충격이 가해져서 타이어의 내구성을 시험 평가할 수 있도록 상기 타이어(1)가 장착되는 3륜 시험 운동체(2)와, 상기 3륜 시험 운동체(2)를 구동 와이어(3)를 통하여 선속도 제어하는 와이어 구동부(4), 상기 3륜 시험 운동체(2)에 장착된 타이어(1)에 충격을 가하는 충격물이 배치된 충격존(5, Impact zone) 및, 상기 3륜 시험 운동체(2)를 안전하게 정지시키는 스톱퍼(6)를 구비하여 이루어진 타이어의 접촉노면 충격시험설비에 있어서,상기 3륜 시험 운동체(2)에는 타이어(1)가 장착되는 부위에다 차량과 함께 충격흡수장치가 설치되어 있으면서 차량의 서스펜션 조건을 반영하여 장착된 타이어(1)의 토인(Toe-in), 캠버(Camber)각을 조절할 수 있도록 된 것을 특징으로 하는 타이어의 접촉노면 충격시험설비. [청구항2]삭제 [청구항3]제 1항에 있어서,상기 타이어(1)에는 상기 타이어에 부가되는 하중을 개별적으로 조절할 수 있는 데드웨이트(7)를 적재한 것을 특징으로 하는 타이어의 접촉노면 충격시험설비. [청구항4]제 1항에 있어서,상기 3륜 시험 운동체(2)는 와이어 구동부(4)의 구동 와이어(3)에 의해 직진 운동기능만을 수행할 수 있도록 선속도 제어가 이루어지는 것을 특징으로 하는 타이어의 접촉노면 충격시험설비. [청구항5]제 1항에 있어서,상기 와이어 구동부(4)는 구동풀리(8)와 종동풀리(9) 사이에 무한궤도 방식으로 장착되어 3륜 시험 운동체(2)를 선속도 이동시키는 구동 와이어(3)와, 상기 구동풀리(8)에 동력을 전달하는 모터(10) 및, 브레이크(11)를 구비한 것을 특징으로 하는 타이어의 접촉노면 충격시험설비.
186 | 공기배출구가 개선된 타이어 가류 몰드 | B29C 35/02(2018.01)¦B29D 30/08(2006.01) | 1020140175943 | 2014.12.09 | 1016573680000 | 2016.09.07 | 1020160070264 | 2016.06.20 |  | 2016.09.19 | 등록결정(일반) |  |  | Y(2014.12.09) | 6 | 본 발명은 트레드 섹터 몰드가 섹터 케이스 및 상기 섹터 케이스 내측에 결합되는 트레드 어셈블리로 구성되고, 트레드 어셈블리는 다수의 분할된 트레드 세그먼트들(A)이 조립되어 구성되며, 다수의 분할된 트레드 세그먼트들(A)의 분할면들(B)이 타이어 원주 방향으로 평행한 타이어 가류 몰드에 관한 것으로, 본 발명에 의하면, 타이어 가류시 가황 고무의 오버 플로우(over flow)에 의해 타이어 블록 표면에 나타나는 고무돌기의 시인성을 낮추어 외관상 양호할 뿐 아니라 고무돌기를 제거하기 위한 마무리 가공을 줄일 수 있어 가류 성형시에 불량 타이어의 발생을 저감시킬 수 있다. 또한, 오버 플로우가 발생하는 방향이 타이어 원주 방향과 일치하므로 고무돌기를 제거하기 위한 작업 공정의 작업성을 향상시킬 수 있다. | [청구항1]상호 결합되어 타이어의 트레드를 형성하기 위한 트레드 섹터 몰드(tread sector mold), 상기 트레드 섹터 몰드의 상부 측에 결합되는 상부 사이드 몰드 및 상기 트레드 섹터 몰드의 하부 측에 결합되는 하부 사이드 몰드를 포함하는 타이어 가류 몰드로서, 상기 트레드 섹터 몰드는 섹터 케이스(sector case) 및 상기 섹터 케이스 내측에 결합되는 트레드 어셈블리(tread assembly)로 구성되고, 상기 트레드 어셈블리는 다수의 분할된 트레드 세그먼트들(A)이 조립되어 구성되며, 상기 다수의 분할된 트레드 세그먼트들(A)의 분할면(B)들은 타이어 원주 방향으로 평행하게 구성되어, 상기 분할면(B)들이 타이어 패턴을 형성하는 타이어 블록들의 종방향 측면들과 일치하는 것을 특징으로 하는 타이어 가류 몰드. [청구항2]제 1항에 있어서, 상기 다수의 트레드 세그먼트들의 각각의 분할면은 타이어 종 방향 메인 그루브(main groove)와 타이어 블록의 경계면과 타이어 반경 방향으로 연결되는 것을 특징으로 하는 타이어 가류 몰드. [청구항3]제 1항에 있어서, 상기 다수의 트레드 세그먼트들의 각각의 분할면은 타이어 종 방향 서브 그루브(sub groove)와 타이어 블록의 경계면과 타이어 반경 방향으로 연결되는 것을 특징으로 하는 타이어 가류 몰드. [청구항4]제 1항에 있어서, 상기 섹터 케이스에는 상기 트레드 세그먼트들의 분할면과 타이어 반경방향으로 연결되는 다수의 벤트 홀들(vent holes)이 형성된 것을 특징으로 하는 타이어 가류 몰드. [청구항5]제 1항에 있어서, 상기 타이어 가류 몰드는 타이어 원주 방향에 수직한 방향으로 8개의 트레드 섹터 몰드로 나뉘어져 있고, 상기 트레드 섹터 몰드는 서로 조립됨으로써 타이어 외면을 지지하는 것을 특징으로 하는 타이어 가류 몰드. [청구항6]제 5항에 있어서, 트레드 세그먼트들은 섹터 케이스 내측에 조립되어 트레드 섹터 몰드 단위로 관리되는 것을 특징으로 하는 타이어 가류 몰드.
187 | 타이어 사이드월용 고무 조성물 및 이를 이용하여 제조한 타이어 | C08L 7/00(2006.01)¦C08L 9/00(2006.01)¦C08K 3/04(2006.01)¦C08K 5/01(2006.01)¦B60C 1/00(2006.01) | 1020100126983 | 2010.12.13 | 1013167640000 | 2013.09.27 | 1020120065714 | 2012.06.21 |  | 2013.10.08 | 등록결정(일반) |  |  | Y(2010.12.13) | 2 | 본 발명은 타이어 사이드월용 고무 조성물 및 이를 이용하여 제조한 타이어에 관한 것으로서, 천연고무 30 내지 70 중량부, 및 부타디엔 고무 30 내지 70 중량부를 포함하는 원료고무 100 중량부, 그리고 요오드흡착 비표면적이 22 내지 28mg/g이고, DBP 흡유량이 115 내지 130cc/100g인 카본블랙 30 내지 60 중량부를 포함한다. 상기 타이어 사이드월용 고무 조성물은 타이어의 회전 저항 성능을 크게 하락시키지 않으면서 모듈러스를 증가시켜 타이어의 핸들링 성능을 향상시킬 수 있다. | [청구항1]천연고무 30 내지 70 중량부, 및 부타디엔 고무 30 내지 70 중량부를 포함하는 원료고무 100 중량부, 그리고요오드흡착 비표면적이 22 내지 28mg/g이고, DBP 흡유량이 115 내지 130cc/100g인 카본블랙 30 내지 60 중량부, 그리고가공오일 2 내지 9 중량부를 포함하며,상기 가공오일은 상기 가공오일 전체에 대하여 폴리사이클릭 아로마틱 탄화수소(Polycyclic Aromatic Hydrocarbons, PAHs) 성분의 총 함량이 3중량% 이하이고, 동점도가 95 이상(210 ℉ SUS), 가공오일 내의 방향족 성분이 15 내지 25중량%, 나프텐계 성분이 27 내지 37중량% 및 파라핀계 성분이 38 내지 58중량%인 것인 타이어 사이드월용 고무 조성물. [청구항2]삭제 [청구항3]제1항에 따른 타이어 사이드월용 고무 조성물을 이용하여 제조된 타이어.
188 | 멀티 트레드가 적용된 중하중용 타이어 | B60C 11/00(2006.01)¦C08L 9/00(2006.01)¦C08L 9/06(2006.01)¦C08K 3/04(2006.01)¦C08K 3/36(2006.01) | 1020230075332 | 2023.06.13 | 1028436930000 | 2025.08.04 | 1020240175741 | 2024.12.23 |  | 2025.08.07 | 등록결정(일반) |  |  | Y(2023.06.13) | 7 | 본 발명의 일 실시 예는 서로 다른 조성물로 형성되는 복수개의 트레드부를 결합한 멀티 트레드를 구비하여 빗길 제동 성능과 마모 성능을 동시에 만족하는 중하중용 타이어를 제공한다. 본 발명의 실시 예에 따른 멀티 트레드가 적용된 중하중용 타이어는 적어도 하나의 리브와 적어도 하나의 그루브를 구비하는 제1트레드부; 상기 제1트레드부의 하부와 측부를 감싸는 형상으로 결합되는 제2트레드부; 및 상기 제2트레드부 하부면과 결합되는 제3트레드부;를 포함한다. | [청구항1]복수의 트레드부가 결합되어 형성되는 멀티 트레드가 적용된 중하중용 타이어에 있어서,적어도 하나의 리브와 적어도 하나의 그루브를 구비하는 제1트레드부;상기 제1트레드부의 하부와 측부를 감싸는 형상으로 결합되는 제2트레드부; 및상기 제2트레드부 하부면과 결합되는 제3트레드부;를 포함하고,상기 제1트레드부, 제2트레드부 및 제3트레드부의 조성물이 다르게 형성되어 젖은 노면 제동 성능이 증가되는 동시에 마모 성능 및 연비 성능이 유지되며,상기 제1트레드부는, 제1트레드고무 100중량부에 대하여 실리카(silica) 10 내지 50 중량부 및 카본블랙(C/B) 8 내지 45 중량부를 포함하는 것을 특징으로 하는 멀티 트레드가 적용된 중하중용 타이어. [청구항2]청구항 1에 있어서,상기 제1트레드부의 최외각에 위치하는 리브인 최외각 리브의 폭은 10mm 내지 20mm로 형성되는 것을 특징으로 하는 멀티 트레드가 적용된 중하중용 타이어. [청구항3]삭제 [청구항4]청구항 1에 있어서,상기 제1트레드고무는, 폴리이소프렌(NR) 35 내지 90 중량%, 부타디엔(BR) 0 내지 30 중량% 및 스티렌 부타디엔(SBR) 0 내지 65 중량%로 형성되는 것을 특징으로 하는 멀티 트레드가 적용된 중하중용 타이어. [청구항5]청구항 1에 있어서,상기 제2트레드부는, 제2트레드고무 100중량부에 대하여 실리카(silica) 0 내지 35 중량부 및 카본블랙(C/B) 10 내지 65 중량부를 포함하는 것을 특징으로 하는 멀티 트레드가 적용된 중하중용 타이어. [청구항6]청구항 5에 있어서,상기 제2트레드고무는, 폴리이소프렌(NR) 50 내지 85 중량%, 부타디엔(BR) 15 내지 40 중량%, 스티렌 부타디엔(SBR) 0 내지 30 중량%로 형성되는 것을 특징으로 하는 멀티 트레드가 적용된 중하중용 타이어. [청구항7]청구항 1에 있어서,상기 제3트레드부는, 제3트레드고무 100 중량부에 대하여, 실리카(silica) 5 내지 10 중량부 및 카본블랙(C/B) 30 내지 45 중량부를 포함하는 것을 특징으로 하는 멀티 트레드가 적용된 중하중용 타이어. [청구항8]청구항 7에 있어서,상기 제3트레드고무는, 폴리이소프렌(NR) 70 내지 100 중량% 및 부타디엔(BR) 0 내지 30 중량%로 형성되는 것을 특징으로 하는 멀티 트레드가 적용된 중하중용 타이어.
189 | 중하중용 타이어의 트레드 커프 구조 | B60C 11/12(2006.01)¦B60C 11/11(2006.01)¦B60C 11/04(2006.01) | 1020230067424 | 2023.05.25 | 1028437060000 | 2025.08.04 | 1020240169788 | 2024.12.03 |  | 2025.08.06 | 등록결정(일반) |  |  | Y(2023.05.25) | 14 | 본 발명은 중하중용 타이어의 트레드 커프 구조에 관한 것으로, 보다 상세하게는 트레드의 표면 벌어짐에 의한 성능 저하를 방지하고 주행 성능을 향상시키기 위한 중하중용 타이어의 트레드 커프 구조에 관한 것이다. 상술한 목적을 달성하기 위한 본 발명의 일 실시예는, 타이어의 둘레 방향 및 폭 방향으로 연장된 복수의 그루브에 의해 형성된 블록부; 및 상기 블록부에 형성되는 제1 커프부를 포함하며, 상기 제1 커프부는, 상기 블록부의 폭 방향으로 지그재그 형상으로 연장 형성되고, 상기 블록부의 폭 방향을 따라 간격을 두고 원기둥 형태의 제1 펌프홀이 형성된 것을 특징으로 하는 중하중용 타이어의 트레드 커프 구조를 제공한다. | [청구항1]타이어의 둘레 방향 및 폭 방향으로 연장된 복수의 그루브에 의해 형성된 블록부; 및상기 블록부에 형성되는 제1 커프부를 포함하며,상기 제1 커프부는, 상기 블록부의 폭 방향으로 지그재그 형상으로 연장 형성된 제1 블레이드; 상기 블록부의 폭 방향을 따라 상기 제1 블레이드에 간격을 두고 복수로 형성되며, 원기둥 형태의 제1 펌프홀; 상기 제1 블레이드 및 상기 제1 펌프홀의 하부에 마련되는 히든커프; 및 상기 히든커프의 내측면에 형성되는 돌기유닛을 포함하고,상기 히든커프의 단면에 있어서, 상기 히든커프의 상부는 아래로 갈수록 두께가 증가하는 반원형으로 형성되고 상기 히든커프의 하부는 직사각형으로 형성되며,상기 돌기유닛은, 상기 히든커프 하부의 내측면에 형성되며, 상기 히든커프의 깊이 방향으로 길게 연장 형성된 제1 돌기; 및 상기 히든커프 하부의 내측면에 형성되며, 상기 제1 돌기에 비해 길이가 짧게 형성된 제2 돌기를 포함하고,상기 제1 돌기와 상기 제2 돌기 각각의 중심은 상기 히든커프의 깊이 방향의 중심과 대응되는 높이에 위치하도록 마련되는 것을 특징으로 하는 중하중용 타이어의 트레드 커프 구조. [청구항2]삭제 [청구항3]제 1 항에 있어서,상기 제1 블레이드는,상기 블록부의 폭 방향 및 상기 블록부의 깊이 방향으로 지그재그 형상으로 연장되도록 마련된 것을 특징으로 하는 중하중용 타이어의 트레드 커프 구조. [청구항4]제 1 항에 있어서,상기 제1 블레이드의 두께는 0.2~0.3mm인 것을 특징으로 하는 중하중용 타이어의 트레드 커프 구조. [청구항5]제 4 항에 있어서,상기 제1 펌프홀의 직경은 0.5~2.0mm인 것을 특징으로 하는 중하중용 타이어의 트레드 커프 구조. [청구항6]제 1 항에 있어서,상기 히든커프의 깊이 방향 길이는,상기 제1 커프부의 전체 깊이 방향 길이의 50% 이하로 형성된 것을 특징으로 하는 중하중용 타이어의 트레드 커프 구조. [청구항7]제 1 항에 있어서,상기 히든커프의 하단의 두께는,상기 제1 블레이드의 두께의 1000% 이하로 형성된 것을 특징으로 하는 중하중용 타이어의 트레드 커프 구조. [청구항8]삭제 [청구항9]제 1 항에 있어서,상기 제1 돌기 및 상기 제2 돌기는,상기 히든커프의 길이 방향을 따라 양측면에 형성되며,일정한 간격으로 교대로 형성된 것을 특징으로 하는 중하중용 타이어의 트레드 커프 구조. [청구항10]제 1 항에 있어서,상기 제1 돌기의 중심은 상기 히든커프의 깊이 방향의 중심과 대응되는 높이에 마련되며,상기 제1 돌기의 길이는 상기 히든커프의 깊이 방향 길이의 80% 이하로 형성된 것을 특징으로 하는 중하중용 타이어의 트레드 커프 구조. [청구항11]제 1 항에 있어서,상기 제2 돌기의 중심은 상기 히든커프의 깊이 방향의 중심과 대응되는 높이에 마련되며,상기 제2 돌기의 길이는 상기 히든커프의 깊이 방향 길이의 60% 이하로 형성된 것을 특징으로 하는 중하중용 타이어의 트레드 커프 구조. [청구항12]제 1 항에 있어서,상기 제1 돌기 및 상기 제2 돌기의 두께는 0.5mm 이하로 형성된 것을 특징으로 하는 중하중용 타이어의 트레드 커프 구조. [청구항13]제 12 항에 있어서,상기 제1 돌기 및 상기 제2 돌기의 개수는상기 제1 돌기 및 상기 제2 돌기의 두께의 합이 상기 제1 블레이드의 전체 길이의 45~55%가 되도록 형성된 것을 특징으로 하는 중하중용 타이어의 트레드 커프 구조. [청구항14]제 1 항에 있어서,상기 제1 커프부는,깊이가 15mm 이상이고, 폭이 40mm 이상으로 형성된 것을 특징으로 하는 중하중용 타이어의 트레드 커프 구조. [청구항15]제 1 항에 있어서,상기 블록부에 형성되는 제2 커프부를 더 포함하며,상기 제2 커프부는, 상기 제1 커프부와 교차로 형성되는 것을 특징으로 하는 중하중용 타이어의 트레드 커프 구조. [청구항16]제 15 항에 있어서,상기 제2 커프부는,상기 블록부의 폭 방향으로 지그재그 형상으로 연장 형성된 제2 블레이드; 및상기 제2 블레이드에 간격을 두고 복수로 형성되며, 원기둥 형태의 제2 펌프홀을 포함하는 것을 특징으로 하는 중하중용 타이어의 트레드 커프 구조.
190 | 사이드월 크랙 방지 스토퍼를 구비하는 타이어 | B60C 13/00(2006.01)¦B60C 11/24(2006.01)¦B60C 11/12(2006.01)¦B60C 19/00(2006.01) | 1020230067279 | 2023.05.24 | 1028436810000 | 2025.08.04 | 1020240169463 | 2024.12.03 |  | 2025.08.06 | 등록결정(일반) |  |  | Y(2023.05.24) | 7 | 본 발명의 일 실시 예는 사이드월에 홈의 형상으로 형성된 인디케이터 내부에 돌출된 돌기 형태로 형성되는 스토퍼를 형성하여, 사이드월의 변형량을 감소시키고, 인디케이터에 형성되는 응력 집중을 완화하는 타이어를 제공한다. 본 발명의 실시 예에 따른 사이드월 크랙 방지 스토퍼를 구비하는 타이어는 사이드월; 상기 사이드월에 홈의 형상으로 형성되는 인디케이터; 및 상기 인디케이터의 내측면으로부터 돌출되어 돌기 형상으로 형성되는 스토퍼;를 포함한다. | [청구항1]사이드월;상기 사이드월에 홈의 형상으로 형성되는 인디케이터; 및상기 인디케이터의 내측면으로부터 돌출되어 돌기 형상으로 형성되는 스토퍼;를 포함하고,상기 스토퍼가 상기 인디케이터에 돌출되어 형성되어 상기 인디케이터에 형성되는 응력집중 및 크랙 발생을 억제하며,상기 스토퍼의 하부면 중심점과 상기 인디케이터의 바닥면 중심점은 동일하게 형성되고, 상기 스토퍼는 상기 인디케이터의 바닥면 중심점 부위에서 돌출형성되는 것을 특징으로 하는 사이드월 크랙 방지 스토퍼를 구비하는 타이어. [청구항2]청구항 1에 있어서,상기 인디케이터 및 상기 스토퍼의 단면은 원형 또는 타원형으로 형성되는 것을 특징으로 하는 사이드월 크랙 방지 스토퍼를 구비하는 타이어. [청구항3]삭제 [청구항4]청구항 1에 있어서,상기 스토퍼는, 상기 스토퍼의 상부에서 하부방향으로 테이퍼지게 형성되는 것을 특징으로 하는 사이드월 크랙 방지 스토퍼를 구비하는 타이어. [청구항5]청구항 1에 있어서,상기 스토퍼는 상기 인디케이터를 소정 비율 축소한 형상으로 형성되는 것을 특징으로 하는 사이드월 크랙 방지 스토퍼를 구비하는 타이어. [청구항6]청구항 1에 있어서,상기 스토퍼의 높이는 상기 인디케이터 높이의 70% 내지 90%로 형성되는 것을 특징으로 하는 사이드월 크랙 방지 스토퍼를 구비하는 타이어. [청구항7]청구항 1에 있어서,상기 인디케이터와 접촉되는 상기 스토퍼의 최하단부는 곡률을 구비하는 것을 특징으로 하는 사이드월 크랙 방지 스토퍼를 구비하는 타이어. [청구항8]청구항 1에 있어서,상기 스토퍼의 최상단부는 곡부를 구비하는 것을 특징으로 하는 사이드월 크랙 방지 스토퍼를 구비하는 타이어.
191 | 타이어용 고무 조성물 및 이를 이용하여 제조한 타이어 | C08L 21/00(2006.01)¦C08L 9/00(2006.01)¦C08L 9/06(2006.01)¦C08L 7/00(2006.01)¦C08L 13/00(2006.01)¦C08L 91/00(2006.01)¦C08K 3/36(2006.01)¦C08K 3/04(2006.01)¦B60C 1/00(2006.01) | 1020200061802 | 2020.05.22 | 1023488480000 | 2022.01.04 | 1020210144437 | 2021.11.30 |  | 2022.01.10 | 등록결정(일반) |  |  | Y(2020.05.22) | 6 | 본 발명은 타이어용 고무 조성물 및 이를 이용하여 제조한 타이어에 관한 것으로서, 상기 타이어용 고무 조성물은 스티렌-부타디엔 고무를 포함하는 원료고무 100 중량부, 그리고 쌀겨로부터 추출한 실리카를 포함하는 보강성 충진제 60 내지 150 중량부를 포함한다. 상기 타이어용 고무 조성물은 보강성 필러로 쌀겨로부터 추출한 실리카를 포함함으로써, 인장 강도, 연신율, 탄성계수 등의 물리적 성능이 향상되고, 실리카 추출 과정에서 발생하는 이산화탄소와 사용되는 에너지량을 줄일 수 있기 때문에 환경적으로 지속 가능성(sustainability)이 향상되며, 원가 절감을 기대할 수 있다. | [청구항1]스티렌-부타디엔 고무 50 내지 80 중량부, 천연고무 5 내지 10 중량부 및 부타디엔 고무 10 내지 30 중량부로 구성된 원료고무 100 중량부, 그리고쌀겨로부터 추출한 실리카를 포함하는 보강성 충진제 60 내지 150 중량부를 포함하며;상기 스티렌-부타디엔 고무는 알콕시실릴기(alkoxysilyl) 및 글리시딜기(glycidyl)를 포함하는 (메트)아크릴레이트가 그라프트 중합(graft copolymerization)된 것을 특징으로 하는 타이어용 고무 조성물. [청구항2]삭제 [청구항3]제 1 항에 있어서,상기 스티렌-부타디엔 고무는 스티렌 함량이 15 중량% 내지 50 중량%이고, 비닐 함량이 10 중량% 내지 40 중량%이고, 유리전이온도(Tg)가 -50 ℃ 내지 -20 ℃이고, TDAE(Treated distillate aromatic extract) 오일 또는 SRAE(Solvent residual aromatic extract) 오일을 20 PHR 내지 40 PHR 포함하는 것인 타이어용 고무 조성물. [청구항4]삭제 [청구항5]제 1 항에 있어서,상기 부타디엔 고무는 시스-1,4-부타디엔 함량이 95 중량% 내지 100 중량%이고, 유리전이온도(Tg)가 -100 ℃ 내지 -120 ℃인 것인 타이어용 고무 조성물. [청구항6]제 1 항에 있어서,상기 쌀겨로부터 추출한 실리카는 질소흡착 비표면적(nitrogen surface area per gram, N2SA)이 160 m2/g 내지 250 m2/g이고, CTAB(cetyl trimethyl ammonium bromide)흡착 비표면적이 150 m2/g 내지 250 m2/g인 것인 타이어용 고무 조성물. [청구항7]제 1 항에 있어서,상기 보강성 충진제는 상기 쌀겨로부터 추출한 실리카 55 중량부 내지 130 중량부 및 카본블랙 5 중량부 내지 20 중량부를 포함하는 것인 타이어용 고무 조성물. [청구항8]제 1 항, 제 3 항 및 제 5 항 내지 제 7 항 중 어느 한 항에 따른 타이어용 고무 조성물을 이용하여 제조된 트레드 또는 사이드월을 포함하는 타이어.
192 | 타이어 이너라이너용 고무 조성물 및 이를 이용하여 제조한 타이어 | C08L 23/22(2006.01)¦C08K 3/04(2006.01)¦C08K 3/34(2006.01)¦C08K 3/013(2018.01)¦C08K 5/13(2006.01)¦C08K 5/47(2006.01)¦B60C 1/00(2006.01) | 1020140120767 | 2014.09.12 | 1016473290000 | 2016.08.04 | 1020160031159 | 2016.03.22 |  | 2016.08.10 | 등록결정(일반) |  |  | Y(2014.09.12) | 6 | 본 발명은 타이어 이너라이너용 고무 조성물 및 이를 이용하여 제조한 타이어에 관한 것으로서, 상기 타이어 이너라이너용 고무 조성물은 원료고무 100중량부에 대하여, 카본블랙 40 내지 60중량부, 판상형 무기충진제 15 내지 35중량부, 그리고 힌더드 페놀(hindered phenol) 3 내지 7중량부를 포함함으로써, 모듈러스의 저하없이 우수한 내공기 투과성을 나타낼 수 있다. | [청구항1]원료고무 100중량부에 대하여, 카본블랙 40 내지 60중량부, 판상형 무기충진제 15 내지 35중량부, 그리고 힌더드 페놀(hindered phenol) 3 내지 7중량부를 포함하고,상기 판상형 무기충진제는 디라미네이티드 카올린(Delaminated kaolin)이고,상기 힌더드 페놀은 n-옥타데실-3-(3,5-디-t-부틸-4-히드록시페닐)프로피오네이트(n-octadecyl-3-(3,5-di-tert-butyl-4-hydroxyphenyl)propionate), 트리에틸렌 글리콜 비스(3-tert-부틸-4-히드록시-5-메틸페닐)프로피오네이트(triethylene glycol bis(3-tert-butyl-4-hydroxy-5-methylphenyl)propionate), 2,2-티오-디에틸렌 비스[3-(3,5-디-tert-부틸-4-히드록시페닐)프로피오네이트](2,2-thio-diethylene bis[3-(3,5-di-tert-butyl-4-hydroxyphenyl)propionate]), N,N'-헥사메틸렌 비스(3,5-디-tert-부틸-4-히드록시-히드로신아미드)(N,N'-hexamethylenebis(3,5-di-tert-butyl-4-hydroxy-hydrocinamide), 1,3,5-트리에틸-2,4,6-트리스(3,5-디-tert-부틸-4-히드록시벤질)벤젠(1,3,5-trimethyl-2,4,6-tris(3,5-di-tert-butyl-4-hydroxybenzyl)benzene), 2-(2-히드록시에틸티오)에틸-3,5-디-t-부틸-4-히드록시벤조에이트(2-(2-hydroxyethylthio)ethyl-3,5-di-t-butyl-4-hydroxybenzoate), 4,4'-메틸렌비스(6-tert-부틸 o-크레졸) (4,4'-methylenebis(6-tert-butyl-o-cresol)), 4,4'-메틸렌비스(2-tert-아밀-o-크레졸)(4,4'-methylenebis(2-tert-amyl-o-cresol)), 에틸렌글리콜비스-[3-(3,5-디-t-부틸-4-히드록시페닐)프로피오네이트](ethyleneglycolbis-[3-(3,5-di-tert-buthyl-4-hydroxyphenyl)propionate]), 4,4-메틸렌비스(2,6-디-tert-부틸페놀)(4,4-methylenebis(2,6-di-tert-buthylphenol)) 및 이들의 혼합물로 이루어진 군에서 선택되는 어느 하나인 것인타이어 이너라이너용 고무 조성물. [청구항2]제1항에 있어서,상기 원료고무는 부틸고무인 것인 타이어 이너라이너용 고무 조성물. [청구항3]제1항에 있어서,상기 카본블랙은 질소흡착 비표면적(nitrogen surface area per gram)이 30 내지 40m2/g이고, 디부틸프탈레이트(n-dibutyl phthalate) 흡유량이 85 내지 95cc/100g인 것인 타이어 이너라이너용 고무 조성물. [청구항4]삭제 [청구항5]제1항에 있어서, 상기 판상형 무기 충진제는 입자 직경이 0.7 내지 4㎛ 이고, 오일(Oil) 흡착량이 38 내지 46cc/100g인 것인 타이어 이너라이너용 고무 조성물. [청구항6]삭제 [청구항7]제1항에 있어서,상기 원료고무 100 중량부에 대하여, 유황계 가류제 0.3 내지 1.7중량부 및 티아졸계 가류촉진제 0.8 내지 1.5중량부를 더 포함하는 것인 타이어 이너라이너용 고무 조성물. [청구항8]제1항에 따른 타이어 이너라이너용 고무 조성물을 이용하여 제조한 타이어.
193 | 타이어 트레드용 고무 조성물 및 이를 이용하여 제조한 윈터 타이어 | C08L 21/00(2006.01)¦B60C 1/00(2006.01)¦C08L 47/00(2006.01)¦C08K 5/09(2006.01)¦C08K 3/04(2006.01)¦C08K 3/36(2006.01)¦C08K 3/22(2006.01) | 1020180013801 | 2018.02.05 | 1020173200000 | 2019.08.27 | 1020190094536 | 2019.08.14 |  | 2019.09.02 | 등록결정(일반) |  |  | Y(2018.02.05) | 6 | 본 발명은 원료고무 100 중량부, 보강성 충진제 50 내지 150 중량부, 식물성 오일 2 내지 50 중량부, 및 주쇄에 10 내지 90 몰%의 이중결합을 포함하는 액상고분자 2 내지 30 중량부를 포함함으로써 젖은 노면 및 빙설 노면과의 접지력이 향상되고, 오일 이동을 방지하여 수명이 향상된 타이어 트레드용 고무 조성물 및 이를 이용하여 제조된 윈터 타이어에 관한 것이다. | [청구항1]원료고무 100 중량부,보강성 충진제 50 내지 150 중량부,식물성 오일로 이루어진 공정오일 2 내지 50 중량부, 및주쇄에 10 내지 90 몰%의 이중결합을 포함하는 액상고분자 2 내지 30 중량부를 포함하고,상기 액상고분자는 하기 화학식 1로 표시되는 것인 타이어 트레드용 고무 조성물.[화학식 1](n은 45 내지 65이고, m은 31 내지 51이다.) [청구항2]삭제 [청구항3]삭제 [청구항4]제1항에 있어서,상기 액상고분자는 유리전이온도가 -110℃ 내지 -70℃이고, 중량평균분자량이 3,000 내지 200,000 g/mol이고, -20 내지 50℃에서 액상형태인 것인 타이어 트레드용 고무 조성물. [청구항5]삭제 [청구항6]제1항에 있어서,상기 식물성 오일은 대두유, 해바라기유, 카놀라유, 포도씨유, 피마자유, 면실유, 아마인유, 팜유, 낙화생유, 파인유, 파인타르, 톨유, 콘유, 쌀겨기름, 홍화유, 참기름, 올리브유, 팜핵유, 동백유, 호호바유, 마카다미아너트유, 사플라워 오일, 동유 및 이들의 혼합물로 이루어진 군에서 선택되는 어느 하나인 것인 타이어 트레드용 고무 조성물. [청구항7]제1항에 있어서,상기 식물성 오일은 리놀레산(Linoleic acid) 40 내지 60 중량%, 올레산(Oleic acid) 10 내지 30 중량% 및 이 둘 이외의 지방산 잔부량을 포함하는 것인 타이어 트레드용 고무 조성물. [청구항8]제1항에 있어서,상기 타이어 트레드용 고무 조성물은 상기 원료고무 100 중량부에 대하여, 가류제 1.5 내지 2.5 중량부, 가류촉진제 0.5 내지 2.5 중량부, 산화아연 1 내지 5 중량부, 스테아르산 0.5 내지 3 중량부 및 노화방지제 1 내지 10 중량부를 더 포함하는 것인 타이어 트레드용 고무 조성물. [청구항9]제1항, 제4항 및 제6항 내지 제8항 중 어느 한 항에 따른 타이어 트레드용 고무 조성물을 이용하여 제조된 윈터 타이어.
194 | 하이드로 플래닝과 소음저감 성능을 향상시킨 공기입 타이어 | B60C 11/13(2006.01)¦B60C 11/117(2006.01)¦B60C 11/04(2006.01) | 1020110123086 | 2011.11.23 | 1013015850000 | 2013.08.23 | 1020130057259 | 2013.05.31 |  | 2013.08.29 | 등록결정(일반) |  |  | Y(2011.11.23) | 2 | 본 발명은 타이어 트레드의 홈 내에 S형 돌기를 형성시키어 타이어의 하이드로 플래닝(Hydro planning)과 소음저감 및 홈 크랙(Groove crack)발생을 저감할 수 있는 공기입 타이어에 관한 것으로, 이를 위해 노면에 접하는 블록(1)과 이 블록(1)들 사이에 깊게 파여 형성된 그루브(2)들이 타이어의 원주방향을 따라 형성된 고무층인 트레드(100)을 구비하여 이루어진 공기입 타이어에 있어서, 상기 그루브(2)의 바닥면(3)과 측벽(4)에는 이들을 연결하는 S형 돌기(5)가 반복된 주기로 타이어의 원주방향을 따라 연속적인 지그재그로 형성된 구조로 되어 있다. | [청구항1]노면에 접하는 블록(1)과 상기 블록(1)들 사이에 깊게 파여 형성된 그루브(2)들이 타이어의 원주방향을 따라 형성된 고무층인 트레드(100)을 구비하되, 상기 그루브(2)의 바닥면(3)과 측벽(4)에는 이들을 연결하는 S형 돌기(5)가 반복된 주기로 타이어의 원주방향을 따라 연속적인 지그재그로 형성되어 이루어진 하이드로 플래닝과 소음저감 성능을 향상시킨 공기입 타이어에 있어서,상기 S형 돌기(5)의 지름방향 높이 중 측벽(4)과 바닥면(3)의 높이(C1)은 0.1 ~ 1.0㎜이고, 모서리 부분의 높이(C2)는 0.5 ~ 2.0㎜로 설정되며, 상기 S형 돌기(5)의 두께 중 바닥면(3)과 측벽(4)의 두께(T1)는 0.1 ~ 1.0㎜이고, 모서리 부분의 두께(T2)는 0.5 ~ 2.0㎜로 설정된 것을 특징으로 하는 하이드로 플래닝과 소음저감 성능을 향상시킨 공기입 타이어. [청구항2]삭제 [청구항3]삭제 [청구항4]삭제 [청구항5]제 1항에 있어서,상기 S형 돌기(5)의 주기(E)는 타이어 트레드(100)의 원주방향의 중간블록(1a)의 피치폭을 기준으로 50 ~ 150% 범위로 설정되는 것을 특징으로 하는 하이드로 플래닝과 소음저감 성능을 향상시킨 공기입 타이어.
195 | 타이어용 비드와이어 및 그를 포함하는 차량용 타이어 | B60C 15/04(2021.01)¦B60C 15/06(2006.01) | 1020130093804 | 2013.08.07 | 1016525650000 | 2016.08.24 | 1020150032352 | 2015.03.26 |  | 2016.09.09 | 등록결정(취소환송후) |  |  | Y(2013.08.07) | 5 | 본 발명은 토핑고무와의 접착력이 향상된 타이어요 비드와이어 및 이러한 비드와이어를 포함하여 비드부의 강성, 내구성, 및 승차감이 우수한 차량용 타이어에 관한 것이다. | [청구항1]타이어용 비드와이어에 있어서, 상기 비드와이어는 상기 비드와이어의 외표면에 일정한 간격으로 내부로 오목하게 형성된 하나 이상의 고무포켓; 및 상기 고무포켓의 오목한 내부에 형성되는 토핑 고무와의 접착력이 우수한 고무로 구성되는 고무접착층을 포함하고, 상기 고무포켓의 내측 저면에 상기 고무접착층을 구성하는 고무와의 접촉 면적을 향상시키기 위한 요철부가 형성되며, 상기 고무포켓은 상기 비드와이어의 외표면에 길이 방향으로 직선형으로 형성되거나, 상기 비드와이어의 외표면 둘레에 나선상으로 형성된 것을 특징으로 하는 타이어용 비드와이어. [청구항2]삭제 [청구항3]삭제 [청구항4]제1항에 있어서, 상기 고무접착층은 고무 성분 100중량부에 대하여, 접착촉진제를 0.1 내지 10중량부 포함하는 고물 조성물에 의해 형성되고, 상기 접착촉진제는 탄소수 6 내지 30의 포화 또는 불포화카르본산을 사용하여 형성된 금속비누, 니켈의 유기금속화합물과 탄소수 6 내지 30의 포화 또는 불포화카르본산을 사용하여 형성된 금속비누, 아연의 유기금속화합물 또는 니켈과 아연의 유기금속화합물인 것을 특징으로 하는 타이어용 비드와이어. [청구항5]제1항에 있어서, 상기 비드와이어는 직경이 0.60 mm 내지 1.8 mm이고, 상기 고무포켓은 깊이가 0.2 mm 내지 0.5 mm이고, 상기 고무접착층은 상기 비드와이어의 표면에서 0.05 mm 내지 0.1 mm 높이로 돌출되도록 형성된 것을 특징으로 하는 타이어용 비드와이어. [청구항6]제1항, 제4항 및 제5항 중 어느 하나의 항의 비드와이어를 포함하는 차량용 타이어. [청구항7]제6항에 있어서, 상기 타이어는 중하중용 타이어인 것을 특징으로 하는 차량용 타이어.
196 | 타이어 트레드용 고무 조성물 및 이를 이용하여 제조한 타이어 | C08L 21/00(2006.01)¦B60C 1/00(2006.01)¦C08L 101/02(2006.01)¦C08L 47/00(2006.01)¦C08K 3/04(2006.01)¦C08K 3/06(2006.01) | 1020180013802 | 2018.02.05 | 1020173210000 | 2019.08.27 | 1020190094537 | 2019.08.14 |  | 2019.09.02 | 등록결정(일반) |  |  | Y(2018.02.05) | 7 | 본 발명은 타이어 트레드용 고무 조성물 및 이를 이용하여 제조한 타이어에 관한 것으로서, 상기 타이어 트레드용 고무 조성물은 원료고무 100 중량부, 주쇄에 10 내지 90 몰%의 이중결합을 포함하는 액상고분자 2 내지 30 중량부, 탄화수소수지 2 내지 30 중량부, 및 보강성 충진제 80 내지 180 중량부를 포함함으로써 젖은 노면 및 빙설 노면에서의 핸들링 및 제동성능이 동시에 향상되고 라미네이션 컷칩 발생이 방지된 타이어를 제공할 수 있다. | [청구항1]원료고무 100 중량부,주쇄에 10 내지 90 몰%의 이중결합을 포함하는 액상고분자 2 내지 30 중량부,탄화수소수지 2 내지 30 중량부, 및보강성 충진제 80 내지 180 중량부를 포함하고,상기 액상고분자는 하기 화학식 1로 표시되는 것인 타이어 트레드용 고무 조성물.[화학식 1](n은 45 내지 65이고, m은 31 내지 51이다.) [청구항2]제1항에 있어서,상기 원료고무는 스티렌 부타디엔 고무(SBR), 변성 스티렌 부타디엔 고무, 부타디엔 고무(BR), 변성 부타디엔 고무 등의 폴리부타디엔 고무, 폴리이소프렌 고무, 부틸 고무(BR), 클로로 술폰화 폴리에틸렌 고무, 에피클로로 하이드린 고무, 불소 고무, 실리콘 고무, 니트릴 고무, 수소화된 니트릴 부타디엔 고무(수소화 NBR), 클로리네이티드 폴리에틸렌 고무, 스티렌 에틸렌 부틸렌 스티렌(SEBS) 고무, 올레핀 고무, 에틸렌 프로필렌 고무, 에틸렌 프로필렌디엔(EPDM) 고무, 말레인산 에틸렌 프로필렌 고무, 하이팔론 고무, 아크릴 고무, 할로겐화 고무, 클로로프렌 고무, 에틸렌 비닐아세테이트 고무, 히드린 고무, 비닐 벤질 클로라이드 스티렌 부타디엔 고무, 브로모 메틸 스티렌 부틸 고무, 말레인산 스티렌 부타디엔 고무, 카르복실산 스티렌 부타디엔 고무, 에폭시 이소프렌 고무, 카르복실산 니트릴 부타디엔 고무, 브로미네이티드 폴리이소부틸 이소프렌-코-파라메틸 스티렌(brominated polyisobutyl isoprene-co-paramethyl styrene, BIMS) 및 이들의 조합으로 이루어진 군에서 선택되는 것인 타이어 트레드용 고무 조성물. [청구항3]삭제 [청구항4]삭제 [청구항5]제1항에 있어서,상기 액상고분자는 유리전이온도가 -110℃ 내지 -70℃이고, 중량평균분자량이 30,000 내지 100,000 g/mol이고, -20 내지 50℃에서 액상형태인 것인 타이어 트레드용 고무 조성물. [청구항6]삭제 [청구항7]제1항에 있어서,상기 탄화수소 수지는 쿠마론-인덴 수지, 테르펜 수지, 테르펜-페놀 수지, 방향족 변성 테르펜 수지(Aromatic modified terpene resin), 페놀-포름알데하이드 수지, 지방족 C-5 탄화수소 수지, 지방족 C-7 탄화수소 수지, 방향족 C-7 탄화수소 수지, 지방족 C-9 탄화수소 수지, 방향족 C-9 탄화수소 수지, 및 이들의 공중합 수지로 이루어지는 군에서 선택되는 어느 하나인 것인 타이어 트레드용 고무 조성물. [청구항8]제1항에 있어서,상기 보강성 충진제는 상기 원료고무 100 중량부에 대하여, 카본블랙 10 내지 40 중량부 및 실리카 40 내지 170 중량부를 포함하는 것인 타이어 트레드용 고무 조성물. [청구항9]제8항에 있어서, 상기 실리카는 CTAB 흡착 값이 153 내지 177㎡/g 이고, 질소 흡착 값이 160 내지 190㎡/g인 침강 실리카인 것인 타이어 트레드용 고무 조성물. [청구항10]제1항, 제2항, 제5항 및 제7항 내지 제9항 중 어느 한 항에 따른 타이어 트레드용 고무 조성물을 이용하여 제조된 타이어.
197 | 타이어 트레드용 고무 조성물 및 이를 이용하여 제조한 타이어 | C08L 21/00(2006.01)¦C08L 57/02(2006.01)¦C08K 3/04(2006.01)¦C08K 3/22(2006.01)¦C08K 5/09(2006.01)¦B60C 1/00(2006.01) | 1020180000240 | 2018.01.02 | 1020173190000 | 2019.08.27 | 1020190082528 | 2019.07.10 |  | 2019.09.02 | 등록결정(일반) |  |  | Y(2018.01.02) | 5 | 본 발명은 원료고무 100 중량부, 카본블랙 40 내지 60 중량부 및 테르펜계 레진 1 내지 10 중량부를 포함하고, 상기 테르펜계 레진은 리모넨(Limonene) 또는 페놀을 포함하는 타이어 트레드용 고무 조성물 및 이를 이용하여 제조한 타이어에 관한 것으로, 상기 타이어 트레드용 고무 조성물은 테르펜계 레진을 포함함으로써, 칩컷(chip-cut)성능을 향상시킨 타이어를 제공할 수 있다. | [청구항1]원료고무 100 중량부,카본블랙 40 내지 60 중량부 및 테르펜계 레진 1 내지 10 중량부를 포함하고,상기 테르펜계 레진은 테르펜 모노머 및 리모넨(Limonene) 모노머를 공중합하여 제조된 것이고,상기 원료고무는 천연고무인 타이어 트레드용 고무 조성물. [청구항2]제1항에 있어서,상기 테르펜계 레진은 중량평균분자량이 500 내지 5,000 g/mol인 것인 타이어 트레드용 고무 조성물. [청구항3]제1항에 있어서,상기 테르펜계 레진은 연화점이 90 내지 150 ℃인 것인 타이어 트레드용 고무 조성물. [청구항4]제1항에 있어서,상기 타이어 트레드용 고무 조성물은 상기 원료고무 100 중량부에 대하여, 가류제 0.5 내지 5.0 중량부, 가류촉진제 0.5 내지 5.0 중량부, 산화아연 1 내지 5 중량부, 스테아르산 0.5 내지 1.5 중량부, 연화제 1 내지 50 중량부 및 노화방지제 0.1 내지 10 중량부를 더 포함하는 것인 타이어 트레드용 고무 조성물. [청구항5]제1항 내지 제4항 중 어느 한 항에 따른 타이어 트레드용 고무 조성물을 이용하여 제조된 타이어.
198 | 스틸 코드 압연물 제조장치 | B29D 30/08(2006.01)¦B29D 30/38(2006.01) | 1020140158110 | 2014.11.13 | 1016538800000 | 2016.08.29 | 1020160057554 | 2016.05.24 |  | 2016.09.05 | 등록결정(일반) |  |  | Y(2014.11.13) | 6 | 본 발명은 스틸 코드 압연물에 제공되는 세장 섬유(elongated fiber)가 감긴 스풀을 고정하는 하나 이상의 스풀 핀(spool pin)들; 상기 스풀 핀들을 지탱하는 1단 이상의 지지대를 포함하는 지지수단; 상기 스풀에 감긴 세장 섬유를 풀어서 스틸 코드 압연물의 표면에 부착시키되, 사조에 일정한 장력을 가하여 파형이 부여된 사조를 적용하는 파형 부여 수단; 및 상기 파형 부여 수단을 제어하는 제어 수단을 포함하는 것을 특징으로 하는 스틸 코드 압연물 제조장치에 관한 것으로, 본 발명의 장치에 의하면 타이어 제조에 있어서 에이입 불량을 획기적으로 감소시켜 생산성을 향상시키고 타이어의 안정성을 향상시킬 수 있다. | [청구항1] 스틸 코드 압연물에 제공되는 세장 섬유(elongated fiber)가 감긴 스풀을 고정하는 하나 이상의 스풀 핀(spool pin)들; 상기 스풀 핀들을 지탱하는 1단 이상의 지지대를 포함하는 지지수단; 상기 스풀에 감긴 세장 섬유를 풀어서 스틸 코드 압연물의 표면에 부착시키되, 사조에 일정한 장력을 가하여 파형이 부여된 사조를 적용하는 파형 부여 수단; 상기 파형 부여 수단을 제어하는 제어 수단을 포함하는 것을 특징으로 하는 스틸 코드 압연물 제조장치. [청구항2]제1항에 있어서, 상기 파형 부여 수단은 상기 스풀에 감긴 세장 섬유가 풀릴 때 세장 섬유에 장력을 가하여 파형을 부여하는 상기 스풀 핀의 개수에 대응하는 수의 장력 홀들; 상기 장력 홀들이 고정되고, 수평 방향으로 좌우로 이동되는 세장 섬유 위치 제어 수단; 및 상기 제어 수단의 제어에 따라서 상기 세장 섬유 위치 제어 수단을 구동하는 구동수단을 포함하는 것을 특징으로 하는 스틸 코드 압연물 제조장치. [청구항3] 제1항에 있어서, 상기 스풀 핀은 17개 내지 24개인 것을 특징으로 하는 스틸 코드 압연물 제조장치. [청구항4] 제1항에 있어서, 상기 제어 수단은 스틸 코드 압연물 표면에 세장 섬유가 파형 또는 지그재그형으로 적용되도록 상기 파형 부여 수단을 제어하는 것을 특징으로 하는 스틸 코드 압연물 제조장치. [청구항5] 제1항에 있어서, 상기 스풀 핀들은 2단으로 구성되고, 일정한 간격의 세장 섬유의 사조를 형성하기 위해서 상하단의 스풀 핀들이 서로 교호로 형성되는 것을 특징으로 하는 스틸 코드 압연물 제조장치. [청구항6]제1항에 있어서, 상기 장치는 파형 세장 섬유 사이의 간격이 50 mm 내지 80 mm가 되도록 스풀 핀 사이의 간격이 조정되는 것을 특징으로 하는 스틸 코드 압연물 제조장치. [청구항7]삭제 [청구항8]삭제 [청구항9]삭제 [청구항10]삭제 [청구항11]삭제
199 | 림 장착성을 향상시킨 고하중용 타이어 | B60C 15/06(2006.01)¦B60C 15/02(2021.01)¦B60C 13/04(2006.01) | 1020110114639 | 2011.11.04 | 1013015840000 | 2013.08.23 | 1020130049548 | 2013.05.14 |  | 2013.08.29 | 등록결정(일반) |  |  | Y(2011.11.04) | 2 | 본 발명은 대형 상용차인 고하중 차량의 림에 취부되는 고하중용 타이어에 관한 것으로, 특히 타이어의 비드부의 구조변경이나 강성변화 없이 림 피팅(Rim fitting)성을 개선시킨 림 장착성을 향상시킨 고하중용 타이어에 관한 것이다. 이를 위해 본 발명은 노면에 접지하는 트레드(1)과, 타이어의 골격역할을 수행하는 카카스(2), 상기 트레드(1)와 카카스(2) 사이에 위치하여 노면의 충격감소와 타이어의 강도를 보강하는 벨트층(3), 타이어의 옆부분으로 굴신운동을 하는 사이드월(4) 및, 타이어(10)를 림(11)에 밀착 취부시키는 부분으로 비드코어(5)와 림 쿠션고무(6) 및 비드 베이스 고무(7)로 이루어진 비드부(8)를 갖춘 고하중용 타이어에 있어서, 상기 비드부(8)의 비드 베이스 고무(7)는 림 쿠션고무(6)의 마찰력보다 약한 마찰력을 갖는 이종고무로 이루어지되, 상기 비드 베이스 고무(7)는 림 쿠션고무(6) 대비 0.5 ~ 0.95배의 마찰력을 갖는 고무로 이루어져 있다. | [청구항1]노면에 접지하는 트레드(1)과, 타이어의 골격역할을 수행하는 카카스(2), 상기 트레드(1)와 카카스(2) 사이에 위치하여 노면의 충격감소와 타이어의 강도를 보강하는 벨트층(3), 타이어의 옆부분으로 굴신운동을 하는 사이드월(4) 및, 타이어(10)를 림(11)에 밀착 취부시키는 부분으로 비드코어(5)와 림 쿠션고무(6) 및 비드 베이스 고무(7)로 이루어진 비드부(8)를 갖추되, 상기 비드부(8)의 비드 베이스 고무(7)는 림 쿠션고무(6)의 마찰력보다 약한 마찰력을 갖는 이종고무로 이루어지고, 상기 비드 베이스 고무(7)는 림 쿠션고무(6) 대비 0.5 ~ 0.95배의 마찰력을 갖는 고무로 이루어진 림 장착성을 향상시킨 고하중용 타이어에 있어서,상기 비드 베이스 고무(7)는 마찰그립을 낮추기 위해 림 쿠션고무(6) 대비 필러양을 5 ~ 30% 줄이고, 오일양을 5 ~ 30% 늘린 고무로 이루어진 것을 특징으로 하는 림 장착성을 향상시킨 고하중용 타이어. [청구항2]삭제 [청구항3]제 1항에 있어서,상기 비드 베이스 고무(7)와 림 쿠션고무(6)가 구분되는 위치는 비드힐 포인트(H, Bead heel point)를 기준으로 상기 비드 힐 포인트(H)와 림 체크라인 하단부(R) 거리의 5 ~ 30% 지점에 위치하는 것을 특징으로 하는 림 장착성을 향상시킨 고하중용 타이어.
200 | 에어리스 타이어 | B60C 7/18(2006.01)¦B60B 19/04(2006.01)¦B60B 25/02(2006.01)¦B60C 11/00(2006.01)¦B60C 7/06(2006.01)¦B60C 7/14(2006.01) | 1020150000448 | 2015.01.05 | 1016499260000 | 2016.08.16 | 1020160084040 | 2016.07.13 |  | 2016.09.05 | 등록결정(일반) |  |  | Y(2015.01.05) | 14 | 본 발명에 따른 에어리스 타이어는 원둘레를 따라 배열되는 복수의 트레드 블록(tread block), 각각의 트레드 블록에 원둘레의 내측 방향으로 연결되는 복수의 스포크(spoke), 및 원둘레의 중심에 배치되어 복수의 스포크에 연결되고, 스포크를 통해 트레드 블록 간의 간격이 조절되도록 그 길이가 가변되는 허브축을 포함한다. | [청구항1]원둘레를 따라 배열되는 복수의 트레드 블록(tread block),상기 각각의 트레드 블록에 상기 원둘레의 내측 방향으로 연결되는 복수의 스포크(spoke), 및상기 원둘레의 중심에 배치되어 상기 복수의 스포크에 연결되고, 상기 스포크를 통해 상기 트레드 블록 간의 간격이 조절되도록 그 길이가 가변되는 허브축을 포함하고,상기 허브축과 상기 스포크는 힌지로 연결되는 에어리스 타이어. [청구항2]제1 항에 있어서,상기 허브축은 상기 트레드 블록이 서로 밀착된 일반모드를 구현하기 위한 제1 길이와 상기 트레드 블록이 서로 소정의 간격으로 이격되는 스노우 모드를 구현하기 위한 상기 제1 길이보다 작은 제2 길이로 가변되는 에어리스 타이어. [청구항3]제2 항에 있어서,상기 일반모드에서 제1 직경을 가지고, 상기 스노우 모드에서 상기 제1 직경보다 큰 제2 직경을 가지는 에어리스 타이어. [청구항4]제3 항에 있어서,상기 제2 직경은 상기 제1 직경의 1.5배 이하인 에어리스 타이어. [청구항5]제1 항에 있어서,상기 원둘레를 따라 배열되는 4 내지 50개의 상기 트레드 블록을 포함하는 에어리스 타이어. [청구항6]제1 항에 있어서,상기 트레드 블록은 상기 허브축 방향을 따라 반복 형성되는 돌출부와 상기 돌출부의 형상에 대응되는 형상을 가지는 홈부를 포함하는 에어리스 타이어. [청구항7]제6 항에 있어서,상기 트레드 블록은 상기 돌출부에 형성되는 스터드(stud)를 포함하는 에어리스 타이어. [청구항8]제1 항에 있어서,상기 트레드 블록은 폴리우레탄(polyurethane) 재질로 이루어지는 내면부와 타이어 컴파운드 재질로 이루어지는 표면부를 포함하는 에어리스 타이어. [청구항9]제8 항에 있어서,상기 내면부는 에어리스 타이어의 회전 방향을 따라 서로 일정한 간격을 두고 상기 표면부에 수직하게 배열되는 다수의 플레이트를 포함하는 에어리스 타이어. [청구항10]제1 항에 있어서,상기 스포크는 금속 재질로 이루어지는 에어리스 타이어. [청구항11]제1 항에 있어서,상기 트레드 블록과 상기 스포크는 힌지(hinge)로 연결되는 에어리스 타이어. [청구항12]삭제 [청구항13]제1 항에 있어서,상기 허브축은 유압시스템 또는 전기시스템의 제어를 통해 그 길이가 가변되는 에어리스 타이어. [청구항14]제1 항에 있어서,한 쌍의 상기 스포크가 하나의 상기 트레드 블록의 양단 및 허브축에 연결되는 에어리스 타이어. [청구항15]제1 항에 있어서,상기 허브축은 그 일 측에 차량의 구동축에 결합하도록 구성되는 연결부를 포함하는 에어리스 타이어.
201 | 중하중용 타이어의 비드필러 제조방법 | B29D 30/48(2006.01)¦B29D 30/48(2006.01) | 1020110114638 | 2011.11.04 | 1013011260000 | 2013.08.22 | 1020130049547 | 2013.05.14 |  | 2013.09.03 | 등록결정(일반) |  |  | Y(2011.11.04) | 1 | 본 발명은 중하중용 타이어의 비드(Bead)에 장착되는 비드필러(Bead filler) 제조방법에 관한 것으로, 특히 비드필러 성형시 압출물 조인트 성형방식이 아니라 금형 압입방식으로 제조되는 중하중용 타이어의 비드필러 제조방법에 관한 것이다. 이를 위해 본 발명은 비드 안착판(3)에 놓여진 원형비드(1)에 금형(6)의 1차 노즐(7)을 통하여 하부 비드필러(5)를 압입하는 단계와, 상기 비드(1)에 압입된 하부 비드필러(5)의 상하부 비드필러 경계면(5a)을 동일한 프로파일 형상을 가진 커터(8)에 의해 자동적으로 절단되는 자동커팅 단계 및, 상기 커터(8)에 의해 자동커팅이 완료된 하부 비드필러(5)의 경계면(5a)에 금형(6)의 2차 노즐(9)을 통하여 상부 비드필러(4)를 압입하여 완성 비드필러(2)를 압입 제조하도록 이루어져서 비드필러를 제조한다. | [청구항1]비드 안착판(3)에 놓여진 원형비드(1)에 금형(6)의 1차 노즐(7)을 통하여 하부 비드필러(5)를 압입하는 단계와, 상기 비드(1)에 압입된 하부 비드필러(5)의 상하부 비드필러 경계면(5a)을 동일한 프로파일 형상을 가진 커터(8)에 의해 자동적으로 절단되는 자동커팅 단계 및, 상기 커터(8)에 의해 자동커팅이 완료된 하부 비드필러(5)의 경계면(5a)에 금형(6)의 2차 노즐(9)을 통하여 상부 비드필러(4)를 압입하여 완성 비드필러(2)를 압입 제조하도록 이루어진 중하중용 타이어의 비드필러 제조방법.
202 | 타이어 트레드용 고무 조성물 및 이를 이용하여 제조한 타이어 | C08L 7/00(2006.01)¦C08L 9/00(2006.01)¦C08K 3/04(2006.01)¦C08K 3/36(2006.01)¦C08K 5/41(2006.01)¦B60C 1/00(2006.01) | 1020100118648 | 2010.11.26 | 1012999450000 | 2013.08.20 | 1020120057076 | 2012.06.05 |  | 2013.08.26 | 등록결정(일반) |  |  | Y(2010.11.26) | 5 | 본 발명은 타이어 트레드용 고무 조성물 및 이를 이용하여 제조한 타이어에 관한 것으로서, 천연고무 45 내지 75 중량부, 및 무니점도가 60 미만이고, 중량 평균 분자량이 7.0x10 5 내지 9.0x10 5 g/mol이고, 분자량 분포도가 3.2 내지 3.5인 네오디뮴 부타디엔 고무 25 내지 55 중량부를 포함하는 원료고무를 포함한다. 상기 타이어 트레드용 고무 조성물은 내마모 성능을 유지시키면서 내발열 성능을 향상시킬 수 있으며, 저회전 저항에 의한 연비 성능과 내마모 성능을 함께 개선시킬 수 있다. | [청구항1]천연고무 45 내지 75 중량부, 및무니점도(ML1+4, 125℃)가 60 미만이고, 중량 평균 분자량이 7.0x105 내지 8.0x105g/mol이고, 분자량 분포도가 3.2 내지 3.5인 네오디뮴 부타디엔 고무 25 내지 55 중량부를 포함하는 원료고무 100 중량부,카본블랙 24 내지 60 중량부, 및실리카 15 내지 95 중량부를 포함하는 타이어 트레드용 고무 조성물. [청구항2]삭제 [청구항3]제1항에 있어서,상기 카본블랙은 요오드 흡착량이 55 내지 165mg/g이고, 질소흡착 비표면적이 105 내지 157m2/g이고, DBP 흡유량이 105 내지 155cc/100g이고 틴트값이 115 내지 155인 것인 타이어 트레드용 고무 조성물. [청구항4]제1항에 있어서,상기 실리카는 BET 비표면적이 100 내지 225m2/g이고, CTAB흡착 비표면적이 105 내지 195m2/g이고, DOP 흡유량이 140 내지 285㎖/100g인 것인 타이어 트레드용 고무 조성물. [청구항5]제1항에 있어서,상기 타이어 트레드용 고무 조성물은 비스(3-트리에톡시실릴프로필)테트라설파이드 0.6 내지 21 중량부를 더 포함하는 것인 타이어 트레드용 고무 조성물. [청구항6]제1항에 따른 타이어 트레드용 고무 조성물을 이용하여 제조한 타이어.
203 | 브라다 이형제 자동 도포 시스템장치 및 이를 이용한 브라다 이형제 자동 도포 방법 | B29D 30/06(2006.01)¦B05C 11/10(2006.01)¦B29C 33/58(2006.01)¦B29C 33/60(2006.01) | 1020230013451 | 2023.02.01 | 1028364500000 | 2025.07.16 | 1020240120893 | 2024.08.08 |  | 2025.07.18 | 등록결정(일반) |  |  | Y(2023.02.01) | 11 | 본 발명은 브라다 이형제 자동 도포 시스템장치 및 이를 이용한 브라다 이형제 자동 도포 방법에 관한 것으로, 보다 상세하게는 적절한 이형제 분사 주기를 산출하기 위한 브라다 이형제 자동 도포 시스템장치 및 이를 이용한 브라다 이형제 자동 도포 방법에 관한 것이다. 상술한 목적을 달성하기 위한 본 발명의 일 실시예는, 가류설비의 정보와 그린타이어의 정보를 수집하도록 마련된 수집모듈; 상기 수집모듈에 의해 수집된 정보들을 이용하여 한 번의 가류 공정에 필요한 시간인 가류 사이클 타임을 예측하도록 마련된 모델링모듈; 상기 모델링모듈에 의해 예측된 상기 가류 사이클 타임에 대응되도록 브라다 이형제의 도포주기를 산출하도록 마련된 주기모듈; 및 상기 주기모듈에 의해 산출된 상기 도포주기에 따라 브라다 이형제를 도포하도록 마련된 도포모듈을 포함하며, 상기 도포주기는, 가류 공정 몇 회에 한 번씩 상기 그린타이어에 상기 브라다 이형제를 도포할지에 대한 값인 것을 특징으로 하는 브라다 이형제 자동 도포 시스템을장치를 제공한다. | [청구항1]가류설비의 정보와 그린타이어의 정보를 수집하도록 마련된 수집모듈;상기 수집모듈에 의해 수집된 정보들을 이용하여 한 번의 가류 공정에 필요한 시간인 가류 사이클 타임을 예측하도록 마련된 모델링모듈;상기 모델링모듈에 의해 예측된 상기 가류 사이클 타임에 대응되도록 브라다 이형제의 도포주기를 산출하도록 마련된 주기모듈; 및상기 주기모듈에 의해 산출된 상기 도포주기에 따라 브라다 이형제를 도포하도록 마련된 도포모듈을 포함하며,상기 도포주기는, 가류 공정 몇 회에 한 번씩 상기 그린타이어에 상기 브라다 이형제를 도포할지에 대한 값인 것을 특징으로 하는 브라다 이형제 자동 도포 시스템장치. [청구항2]제 1 항에 있어서,상기 수집모듈은,상기 가류설비의 정보를 수집하도록 마련된 설비수집부;상기 그린타이어의 정보를 수집하도록 마련된 타이어수집부; 및기타 정보를 수집하도록 마련된 기타수집부를 포함하는 것을 특징으로 하는 브라다 이형제 자동 도포 시스템장치. [청구항3]제 2 항에 있어서,상기 가류설비의 정보는,공장명, 설비명, 가류 방법, 가류 시간, 브라다 코드, 가류기 타입을 포함하는 것을 특징으로 하는 브라다 이형제 자동 도포 시스템장치. [청구항4]제 2 항에 있어서,상기 그린타이어의 정보는,단면폭, 편평비, 림경, CTR인치, OE/RE, 하중, 유즈코드, 패턴, P값 유무, Y값 유무를을 포함하는 것을 특징으로 하는 브라다 이형제 자동 도포 시스템장치. [청구항5]제 2 항에 있어서,상기 기타 정보는,순가류 시간 및 설비 시간을 포함하는 것을 특징으로 하는 브라다 이형제 자동 도포 시스템장치. [청구항6]제 1 항에 있어서,상기 도포주기는, 도포시간주기(hr)에 60을 곱한 값을 상기 모델링모듈에 의해 예측된 상기 가류 사이클 타임(min)으로 나눈 값으로 산출되며,상기 도포시간주기는 상기 그린타이어에 상기 브라다 이형제를 도포해야 하는 기설정된 시간 간격인 것을 특징으로 하는 브라다 이형제 자동 도포 시스템장치. [청구항7]제 1 항에 따른 브라다 이형제 자동 도포 시스템장치를 이용한 브라다 이형제 자동 도포 방법에 있어서,상기 가류설비의 정보와 상기 그린타이어의 정보가 수집되는 단계;수집된 상기 가류설비의 정보와 상기 그린타이어의 정보를 이용하여 상기 가류 사이클 타임이 예측되는 단계;예측된 상기 가류 사이클 타임에 대응되도록 상기 브라다 이형제의 상기 도포주기가 산출되는 단계; 및산출된 상기 도포주기에 따라 상기 브라다 이형제가 도포되는 단계를 포함하는 것을 특징으로 하는 브라다 이형제 자동 도포 시스템을장치를 이용한 브라다 이형제 자동 도포 방법. [청구항8]제 7 항에 있어서,상기 가류설비의 정보와 상기 그린타이어의 정보가 수집되는 단계에서,상기 가류설비의 정보는,공장명, 설비명, 가류 방법, 가류 시간, 브라다 코드, 가류기 타입을 포함하는 것을 특징으로 하는 브라다 이형제 자동 도포 시스템을장치를 이용한 브라다 이형제 자동 도포 방법. [청구항9]제 7 항에 있어서,상기 가류설비의 정보와 상기 그린타이어의 정보가 수집되는 단계에서,상기 그린타이어의 정보는,단면폭, 편평비, 림경, CTR인치, OE/RE, 하중, 유즈코드, 패턴, P값 유무, Y값 유무를을 포함하는 것을 특징으로 하는 브라다 이형제 자동 도포 시스템을장치를 이용한 브라다 이형제 자동 도포 방법. [청구항10]제 7 항에 있어서,상기 가류설비의 정보와 상기 그린타이어의 정보가 수집되는 단계에서,순가류 시간 및 설비 시간을 포함하는 기타 정보를 더 수집하도록 마련된 것을 특징으로 하는 브라다 이형제 자동 도포 시스템을장치를 이용한 브라다 이형제 자동 도포 방법. [청구항11]제 7 항에 있어서,예측된 상기 가류 사이클 타임에 대응되도록 상기 브라다 이형제의 상기 도포주기가 산출되는 단계에서,상기 도포주기는, 도포시간주기(hr)에 60을 곱한 값을 상기 모델링모듈에 의해 예측된 상기 가류 사이클 타임(min)으로 나눈 값으로 산출되며,상기 도포시간주기는 상기 그린타이어에 상기 브라다 이형제를 도포해야 하는 기설정된 시간 간격인 것을 특징으로 하는 브라다 이형제 자동 도포 시스템을장치를 이용한 브라다 이형제 자동 도포 방법.
204 | 타이어 제조를 위한 보강벨트 공급장치 및 이를 이용한 보강벨트의 공급방법 | B29D 30/00(2006.01)¦B29D 30/38(2006.01)¦B29D 30/26(2006.01) | 1020220141096 | 2022.10.28 | 1028364430000 | 2025.07.16 | 1020240059970 | 2024.05.08 |  | 2025.07.18 | 등록결정(일반) |  |  | Y(2022.10.28) | 6 | 본 발명은 타이어 제조를 위한 보강벨트 공급장치 및 이를 이용한 보강벨트의 공급방법에 관한 것으로서, 더욱 상세하게는, 작업자의 노동강도를 낮추고, 생산성을 향상시키는 타이어 제조를 위한 보강벨트 공급장치 및 이를 이용한 보강벨트의 공급방법에 관한 것이다. 이에, 본 발명은 보강벨트롤(100)이 체결되는 보강벨트롤체결부(200)와, 체결된 상기 보강벨트롤(100)을 회전시키는 구동모터드럼(400)와, 보강벨트롤(100)로부터 인출된 보강벨트를 가이드하는 보강벨트가이드부(300)와, 가이드된 보강벨트를 회전시켜 설비에 공급되는 구동모터드럼(400)를 포함하여 구성되는 타이어 제조를 위한 보강벨트 공급장치 에 있어서, 상기 보강벨트롤체결부(200)는, 상기 보강벨트롤(100)을 이송하는 이송벨트(210)와; 상기 이송벨트(210)의 말단에 설치되며 상기 보강벨트롤(100)이 보강벨트롤체결부(200)의 체결핀(220)에 체결되도록 높이를 조절하는 높이조절테이블(230); 을 포함하는 타이어 제조를 위한 보강벨트 공급장치를 제공한다. | [청구항1]보강벨트롤(100)이 체결되는 보강벨트롤체결부(200)와, 체결된 상기 보강벨트롤(100)을 회전시키는 구동모터드럼(400)과, 보강벨트롤(100)로부터 인출된 보강벨트를 가이드하는 보강벨트가이드부(300)와, 가이드된 보강벨트가 공급되는 구동모터드럼(400)를 포함하여 구성되는 타이어 제조를 위한 보강벨트 공급장치에 있어서, 상기 보강벨트롤체결부(200)는,상기 보강벨트롤(100)을 이송하는 이송벨트(210)와;상기 이송벨트(210)의 말단에 설치되며 상기 보강벨트롤(100)이 보강벨트롤체결부(200)의 체결핀(220)에 체결되도록 높이를 조절하는 높이조절테이블(230);을 포함하고,상기 보강벨트롤(100)의 체결홈과 상기 체결핀(220)의 결합을 위해 상기 높이조절테이블(230)이 하강되는 경우, 상기 체결핀(220)이 상기 높이조절테이블(230)을 관통함으로써 상기 체결홈에 인입되어 결합되는 것을 특징으로 하는 타이어 제조를 위한 보강벨트 공급장치. [청구항2]제1항에 있어서, 상기 이송벨트(210)는 다수의 자유회전롤러(211)를 구비하는 것을 특징으로 하는 타이어 제조를 위한 보강벨트 공급장치. [청구항3]제1항에 있어서, 상기 높이조절테이블(230)은 구동장치(240)에 의해 상하운동을 하며, 상기 구동장치(240)에 의해 높이가 3단계로 조절되는 것을 특징으로 하는 타이어 제조를 위한 보강벨트 공급장치. [청구항4]제3항에 있어서,상기 높이조절테이블(230)은 상기 구동장치(240)에 의해서 이송벨트(210) 이송높이, 보강벨트롤체결부(200)의 체결핀(220)으로의 체결높이 및 상기 체결핀(220)의 단면형상에 상기 보강벨트롤(100)의 체결구멍을 가이드하기 위한 체결핀(220)높이의 3단계 높이로 조절되는 것을 특징으로 하는 타이어 제조를 위한 보강벨트 공급장치. [청구항5]제4항의 타이어 제조를 위한 보강벨트 공급장치를 이용한 보강벨트의 공급방법에 있어서,보강벨트롤(100)이 이송벨트(210) 위에 위치하는 단계(s100);이송벨트(210)에 의해 보강벨트롤(100)이 높이조절테이블(230)로 이송되는 단계(s200);높이조절테이블(230)이 구동장치(240)에 의해서 이송벨트(210) 이송높이로부터 보강벨트롤체결부(200)의 체결핀(220)으로의 체결높이로 하강하여 보강벨트롤(100)이 체결핀(220)에 체결되는 단계(s300);구동모터드럼(400)가 체결핀(220)을 회전시켜 보강벨트롤(100)에 권취된 보강벨트가 풀리면서 보강벨트가이드부(300)에 의해 구동모터드럼(400)로 가이드되는 단계(s400);보강벨트가 구동모터드럼(400)은 보강벨트를 설비에 공급하는 단계(s500);를 포함하는 것을 특징으로 하는 보강벨트의 공급방법. [청구항6]제5항에 있어서, 상기 높이조절테이블(230)이 구동장치(240)에 의해서 이송벨트(210) 이송높이로부터 보강벨트롤체결부(200)의 체결핀(220)으로의 체결높이로 하강하여 보강벨트롤(100)이 체결핀(220)에 체결되는 단계(s300)는,상기 체결핀(220)의 단면형상에 상기 보강벨트롤(100)의 체결구멍을 가이드하기 위하여, 상기 높이조절테이블(230)이 구동장치(240)에 의해서 이송벨트(210) 이송높이로부터 체결핀(220)높이로 하강하는 단계(s310);를 포함하는 것을 특징으로 하는 보강벨트의 공급방법.
205 | 타이어의 양측을 동시에 수리 가능한 재열압착 수리장치 | B60C 25/00(2021.01)¦B60C 99/00(2006.01) | 1020230066845 | 2023.05.24 | 1028364250000 | 2025.07.16 | 1020240169291 | 2024.12.03 |  | 2025.07.18 | 등록결정(일반) |  |  | Y(2023.05.24) | 11 | 본 발명은 지면에 고정되는 프레임, 프레임과 인접하도록 위치하고, 상단에 타이어가 위치하여 타이어를 지지 및 이송시키는 타이어이송부, 프레임과 결합되는 에어실린더부 및 에어실린더부와 결합되고, 타이어의 내부에 위치하여 타이어의 내부에 압력을 가하도록 형성되는 내부압착부 및 타이어의 외부에 위치하여 타이어의 외부에 압력을 가하도록 형성되는 외부압착부를 구비하는 압착부를 포함하는 것을 특징으로 하는 타이어의 양측을 동시에 수리 가능한 재열압착 수리장치를 제공한다. | [청구항1]지면에 고정되는 프레임;상기 프레임과 인접하도록 위치하고, 상단에 타이어가 위치하여 상기 타이어를 지지 및 이송시키는 타이어이송부;상기 프레임의 하부에 결합되는 제1에어실린더, 상기 제1에어실린더와 인접하도록 위치하여 상기 프레임의 하부에 결합되는 제2에어실린더, 상기 프레임의 상부에 결합되는 제3에어실린더 및 상기 제3에어실린더와 대향되도록 위치하여 상기 프레임의 하부에 결합되는 제4에어실린더를 포함하는 에어실린더부; 및상기 타이어의 내부에 위치하여 상기 제2에어실린더와 결합되고 상기 제2에어실린더가 작동함에 따라 상기 타이어의 내부에서 상방으로 이동하여 상기 타이어에 밀착되는 제1내부압착부재 및 상기 타이어의 내부에 위치하여 상기 제1에어실린더와 결합되고 상기 제1에어실린더가 작동함에 따라 상기 타이어의 내부에서 하방으로 이동하여 상기 타이어에 밀착되는 제2내부압착부재로 구성되어 상기 타이어의 내부 일측과 타측에 압력을 가하도록 형성되는 내부압착부 및 상기 제1내부압착부재와 대향하도록 상기 타이어의 외부에 위치하여 상기 제3에어실린더와 결합되는 제1외부압착부재 및 상기 제2내부압착부재와 대향하도록 상기 타이어의 외부에 위치하여 상기 제4에어실린더와 결합되는 제2외부압착부재로 구성되어 상기 타이어의 외부 일측과 타측에 압력을 가하도록 형성되는 외부압착부를 구비하는 압착부;를 포함하고,상기 제1내부압착부재 및 상기 제1외부압착부재는 서로 동일한 압력으로 상기 타이어의 외부 일측과 내부 일측을 가압하며,상기 제2내부압착부재 및 상기 제2외부압착부재는 서로 동일한 압력으로 상기 타이어의 외부 타측과 내부 타측을 가압하는 것을 특징으로 하는 타이어의 양측을 동시에 수리 가능한 재열압착 수리장치. [청구항2]삭제 [청구항3]삭제 [청구항4]삭제 [청구항5]제 1 항에 있어서,상기 제1내부압착부재 및 상기 제2내부압착부재는 각각이 소정의 두께를 가지는 원호 형상으로 형성되고, 각각 상기 타이어의 내부와 밀착되는 부분이 볼록한 형상으로 형성되는 것을 특징으로 하는 타이어의 양측을 동시에 수리 가능한 재열압착 수리장치. [청구항6]제 1 항에 있어서,상기 제1외부압착부재 및 상기 제2외부압착부재는 각각이 소정의 두께를 가지는 원호 형상으로 형성되고, 각각 상기 타이어의 외부와 밀착되는 부분이 오목한 형상으로 형성되는 것을 특징으로 하는 타이어의 양측을 동시에 수리 가능한 재열압착 수리장치. [청구항7]제 1 항에 있어서,상기 제1내부압착부재, 상기 제2내부압착부재, 상기 제1외부압착부재 및 상기 제2외부압착부재는 상기 프레임의 높이방향과 평행한 방향으로 서로 일직선 상에 위치하는 것을 특징으로 하는 타이어의 양측을 동시에 수리 가능한 재열압착 수리장치. [청구항8]제 1 항에 있어서,상기 제1내부압착부재 및 상기 제1외부압착부재는 서로 대응되도록 위치하며, 상기 제1내부압착부재가 상기 타이어의 내부에 밀착 시 상기 제1외부압착부재는 상기 타이어의 외부에 밀착되는 것을 특징으로 하는 타이어의 양측을 동시에 수리 가능한 재열압착 수리장치. [청구항9]제 1 항에 있어서,상기 제2내부압착부재 및 상기 제2외부압착부재는 서로 대응되도록 위치하며, 상기 제2내부압착부재가 상기 타이어의 내부에 밀착 시 상기 제2외부압착부재는 상기 타이어의 외부에 밀착되는 것을 특징으로 하는 타이어의 양측을 동시에 수리 가능한 재열압착 수리장치. [청구항10]제 1 항에 있어서,상기 타이어이송부는,상기 프레임의 높이방향과 수직한 방향으로 형성되고, 상기 타이어를 지지 및 이송시키는 제1벨트; 및상기 제1벨트와 마주보도록 위치하고, 상기 타이어를 지지 및 이송시키는 제2벨트;를 포함하는 것을 특징으로 하는 타이어의 양측을 동시에 수리 가능한 재열압착 수리장치. [청구항11]제 1 항에 있어서,상기 타이어이송부와 인접하도록 위치하며, 상기 타이어이송부 상단에 상기 타이어가 위치할 경우의 상기 타이어의 높이와 동일한 높이에 위치하도록 설치되는 센서부;를 더 포함하는 것을 특징으로 하는 타이어의 양측을 동시에 수리 가능한 재열압착 수리장치. [청구항12]제 11 항에 있어서,상기 센서부는,상기 타이어이송부 상단에 상기 타이어가 위치할 시 상기 타이어를 감지하여 물체감지신호를 생성하고, 상기 타이어가 이송되어 소정의 거리만큼 이동될 시 물체도달신호를 생성하는 것을 특징으로 하는 타이어의 양측을 동시에 수리 가능한 재열압착 수리장치. [청구항13]제 12 항에 있어서,상기 센서부로부터 생성되는 상기 물체감지신호 및 상기 물체도달신호를 전달받아 상기 타이어이송부 및 상기 에어실린더부를 제어하는 제어부;를 더 포함하는 것을 특징으로 하는 타이어의 양측을 동시에 수리 가능한 재열압착 수리장치. [청구항14]제 13 항에 있어서,상기 제어부는,상기 물체감지신호를 전달받을 시 상기 타이어이송부를 작동시키고, 상기 물체도달신호를 전달받을 시 상기 타이어이송부를 정지시키며 동시에 상기 에어실린더부를 작동시키는 것을 특징으로 하는 타이어의 양측을 동시에 수리 가능한 재열압착 수리장치.
206 | 강성 및 배수 성능이 향상된 타이어 | B60C 11/13(2006.01)¦B60C 11/03(2006.01) | 1020230092644 | 2023.07.17 | 1028340220000 | 2025.07.10 | 1020250012419 | 2025.01.24 |  | 2025.07.14 | 등록결정(일반) |  |  | Y(2023.07.17) | 8 | 본 발명은 강성 및 배수 성능이 향상된 타이어에 관한 것으로, 보다 상세하게는 타이바를 구비하여 강성이 증가하면서도 배수 성능이 감소하는 것을 최소화하기 위한 강성 및 배수 성능이 향상된 타이어에 관한 것이다. 상술한 목적을 달성하기 위한 본 발명의 일 실시예는, 복수의 블록과 횡그루브를 갖는 트레드; 및 상기 횡그루브의 양측에 위치한 한 쌍의 상기 블록을 연결하도록 마련된 타이바를 포함하며, 상기 타이바는 상기 횡그루브의 바닥면에서 이격되어 형성된 것을 특징으로 하는 강성 및 배수 성능이 향상된 타이어를 제공한다. | [청구항1]복수의 블록과 횡그루브를 갖는 트레드; 및상기 횡그루브의 양측에 위치한 한 쌍의 상기 블록을 연결하도록 마련된 타이바를 포함하며,상기 타이바는 상기 횡그루브의 바닥면에서 이격되어 형성되고,상기 타이바는, 가장 낮은 위치에 마련되며, 상기 트레드의 측면에 가장 가깝게 마련되는 제1 돌기; 상기 제1 돌기의 일측에 마련되며, 상기 제1 돌기보다 높은 위치에 마련되는 제2 돌기; 상기 제1 돌기의 일측에 마련되며, 상기 제1 돌기와 상기 제2 돌기 사이의 높이에 마련되는 제3 돌기; 상기 제1 돌기와 상기 제2 돌기 사이에 형성되며, 내측으로 오목한 형상의 제1 곡면; 및 상기 제3 돌기 부위에 형성되며, 바깥측으로 볼록한 형상의 제2 곡면을 포함하며,상기 타이바는, 상기 제1 돌기, 상기 제2 돌기 및 상기 제3 돌기가 연장된 다각형으로 형성된 것을 특징으로 하는 강성 및 배수 성능이 향상된 타이어. [청구항2]제 1 항에 있어서,상기 타이바는,복수의 돌기로 이루어진 다각형으로 형성된 것을 특징으로 하는 강성 및 배수 성능이 향상된 타이어. [청구항3]삭제 [청구항4]삭제 [청구항5]제 1 항에 있어서,상기 제1 돌기부터 상기 횡그루브의 바닥면까지의 거리는,상기 횡그루브의 깊이의 0 초과 90% 이하인 것을 특징으로 하는 강성 및 배수 성능이 향상된 타이어. [청구항6]제 1 항에 있어서,상기 제2 돌기부터 상기 블록의 표면까지의 거리는,상기 횡그루브의 깊이의 0 초과 90% 이하인 것을 특징으로 하는 강성 및 배수 성능이 향상된 타이어. [청구항7]제 1 항에 있어서,상기 제1 돌기와 상기 횡그루브의 바닥면의 수직선이 이루는 외각은,0 초과 90도 이하인 것을 특징으로 하는 강성 및 배수 성능이 향상된 타이어. [청구항8]제 1 항에 있어서,상기 제1 돌기와 상기 횡그루브의 바닥면의 평행선이 이루는 외각은,0 이상 90도 미만인 것을 특징으로 하는 강성 및 배수 성능이 향상된 타이어. [청구항9]제 1 항에 있어서,상기 제1 돌기, 상기 제2 돌기 및 상기 제3 돌기의 내각은,0 초과 180도 미만인 것을 특징으로 하는 강성 및 배수 성능이 향상된 타이어. [청구항10]제 1 항에 있어서,상기 제1 돌기, 상기 제2 돌기 및 상기 제3 돌기는,꼭지점이 곡선으로 형성된 것을 특징으로 하는 강성 및 배수 성능이 향상된 타이어.
207 | 두께 가변형 웨이브를 적용한 직각 형태의 3D 커프를 구비한 타이어 | B60C 11/12(2006.01)¦B60C 11/13(2006.01) | 1020220141353 | 2022.10.28 | 1028345420000 | 2025.07.10 | 1020240060100 | 2024.05.08 |  | 2025.07.14 | 등록결정(재심사후) |  |  | Y(2022.10.28) | 6 | 본 발명의 일 실시 예는 두께 가변형 웨이브를 적용한 직각 형태의 3D 커프 및 이를 구비한 타이어를 제공한다. 본 발명의 실시 예에 따른 두께 가변형 웨이브를 적용한 직각 형태의 3D 커프 및 이를 구비한 타이어는, 타이어의 트레드블록에 형성되는 커프로서, 트레드블록의 수직 방향의 움직임을 제한하도록 깊이 방향으로 물결 또는 지그재그 형상부가 마련되되, 커프의 최상부는 물결 또는 지그재그 형상부보다 두꺼운 두께로 마련된다. | [청구항1]트레드블록에 형성되는 커프를 구비한 타이어에 있어서,상기 커프에는, 상기 트레드블록의 수직 방향의 움직임을 제한하도록 깊이 방향으로 물결 또는 지그재그 형상부가 마련되되,상기 커프의 최상부는 상기 물결 또는 지그재그 형상부보다 두꺼운 두께로 마련되고,상기 타이어 표면을 볼 때, 상기 커프는, 원주 방향으로 돌출된 형상을 갖는 제1 부분; 및 상기 제1 부분에 연결되어 상기 제1 부분의 반대 측으로 돌출된 제2 부분;을 포함하며,상기 제1 부분과 상기 제2 부분은 각진 사다리꼴 웨이브 형상으로 마련되고,상기 커프의 길이 방향에 수직한 상기 트레드블록의 단면에 있어서, 상기 커프의 최하단은 상기 트레드블록의 최하단으로부터 이격되고,상기 타이어 표면을 볼 때 상기 트레드블록은 타이어의 원주방향(x)에 대해 기울어진 일자형의 사선 커프를 구비하여, 상기 트레드블록의 표면은 상기 사선 커프의 양 측으로 영역이 분리되며,상기 트레드블록의 표면 형상에서, 일 측의 영역에는 타이어의 측면방향(y)으로 연장되는 상기 커프가 타이어의 원주방향(x)을 따라 복수로 배치되고, 타 측의 영역에는 타이어의 측면방향(y)으로 연장되는 일자형의 다른 커프가 타이어의 원주방향(x)을 따라 복수로 배치되며,복수의 커프 각각은 타이어의 측면방향(y) 길이가 서로 상이하며, 복수의 다른 커프 각각은 타이어의 측면방향(y) 길이가 서로 상이한 것을 특징으로 하는 두께 가변형 웨이브를 적용한 직각 형태의 3D 커프를 구비한 타이어. [청구항2]청구항 1에 있어서,상기 커프의 최하부는 상기 물결 또는 지그재그 형상부보다 두꺼운 두께로 마련되는 것을 특징으로 하는 두께 가변형 웨이브를 적용한 직각 형태의 3D 커프를 구비한 타이어. [청구항3]청구항 2에 있어서,상기 커프의 최상부와 최하부는, 0.3mm~1.0mm 두께로 마련되는 것을 특징으로 하는 두께 가변형 웨이브를 적용한 직각 형태의 3D 커프를 구비한 타이어. [청구항4]청구항 1에 있어서,상기 커프의 최상부는 0.3mm~1.0mm 두께로 마련되는 것을 특징으로 하는 두께 가변형 웨이브를 적용한 직각 형태의 3D 커프를 구비한 타이어. [청구항5]청구항 1에 있어서,상기 물결 또는 지그재그 형상부는, 가변되는 두께를 갖되, 0.2mm~0.4mm로 마련되는 것을 특징으로 하는 두께 가변형 웨이브를 적용한 직각 형태의 3D 커프를 구비한 타이어. [청구항6]청구항 1에 있어서,상기 커프의 깊이는 4mm~10mm 마련되되, 상기 커프의 최상부는 0.5mm 이상인 것을 특징으로 하는 두께 가변형 웨이브를 적용한 직각 형태의 3D 커프를 구비한 타이어. [청구항7]삭제 [청구항8]삭제
208 | 차량용 타이어의 젖은 노면 제동성능 측정방법 | G01M 17/02(2019.01)¦G01N 19/02(2006.01)¦B60C 25/00(2021.01)¦G06F 17/10(2006.01)¦G06F 30/23(2020.01) | 1020220145795 | 2022.11.04 | 1028314820000 | 2025.07.03 | 1020240064130 | 2024.05.13 |  | 2025.07.07 | 등록결정(일반) |  |  | Y(2022.11.04) | 3 | 본 발명은 타이어의 젖은노면 제동성능(Wet grip 성능) 평가방법에 관한 것으로서, 더욱 상세하게는, FEM(Finite Elements Method) 전산해석 기술을 이용한 타이어의 젖은노면 제동성능 평가방법에 관한 것이다. 이에, 본 발명은 차량용 타이어의 젖은 노면 제동성능 측정방법에 있어서, 시험노면(110)이 설치되는 프레임(100)과, 상기 프레임(100)의 상부에 설치되며 상기 시험노면(110)에 마찰되는 고무시편(200)을 직선운동시키는 직선운동베어링(300)을 포함하여 구성되는 고무 마찰계수 측정기를 이용하여 고무시편의 마찰계수(μ)를 측정하는 단계(s100); 및 하기의 식1에 의해 제동거리(slip)를 산출하는 단계(s200);를 포함하는 차량용 타이어의 젖은 노면 제동성능 측정방법을 제공하는 것을 특징으로 한다. (식1) | [청구항1]차량용 타이어의 젖은 노면 제동성능 측정방법에 있어서, 시험노면(110)이 설치되는 프레임(100)과, 상기 프레임(100)의 상부에 설치되며 상기 시험노면(110)에 마찰되는 고무시편(200)을 직선운동시키는 직선운동베어링(300)을 포함하여 구성되는 고무 마찰계수 측정기를 이용하여 고무시편의 마찰계수(μ)를 측정하는 단계(s100); 및하기의 식1에 의해 무차원수 Slip을 산출하는 단계(s200);를 포함하고,상기 식1에 의해 무차원수 Slip을 산출하는 단계(s200)는,슬립속도의 로그함수에 따른 마찰계수(μ)가 증가하는 A영역에서 상기 마찰계수(μ)는 하기 (식2)에 의해 산출되고, 슬립속도의 로그함수에 따른 마찰계수(μ)가 증가하는 B영역에서 상기 마찰계수(μ)는 하기 (식3)에 의해 산출되는 것을 특징으로 하는 차량용 타이어의 젖은 노면 제동성능 측정방법:(식1)_μ : 마찰계수, 하첨자 0은 초기 마찰계수, peak는 최대마찰계수, ∞는 동마찰계수V : Slip Velocity, 하첨자 max 최대마찰계수에서의 Slip Velocityh : 상수: Slip velocity식2)_ μ : 마찰계수, 하첨자 0은 초기 마찰계수, peak는 최대마찰계수, ∞는 동마찰계수P : 접지압력, 하첨자 ref는 기준 압력Pk : 노면 관련 형상인자ELAS : Stick, Slip Zone 구분인자V : Slip Velocity, 하첨자 max 최대마찰계수에서의 Slip Velocity_: Slip velocity'식3)_μ : 마찰계수, 하첨자 0은 초기 마찰계수, peak는 최대마찰계수, ∞는 동마찰계수P : 접지압력, 하첨자 ref는 기준 압력Pk : 노면 관련 형상인자ELAS : Stick, Slip Zone 구분인자V : Slip Velocity, 하첨자 max 최대마찰계수에서의 Slip Velocity_: Slip velocity [청구항2]삭제 [청구항3]삭제 [청구항4]제1항에 있어서, 차량의 목표속도하에서의 젖은노면 주행성능 평가단계(s300);를 포함하며, 상기 차량의 목표속도하에서의 젖은노면 주행성능 평가단계(s300)는,유한요소시험평가모델에서 차량의 무게중심을 설정하는 단계(s310);유한요소시험평가모델에서 차량의 속도차량의 속도를 설정하는 단계(s320); 및설정된 속도에 대응되는 제1항에서 산출된 마찰계수(μ)를 적용하여 각 바퀴에 견인력(Traction) 계수를 부여하는 단계(s320);를 포함하는 것을 특징으로 하는 젖은 노면 제동성능 측정방법. [청구항5]제1항에 있어서,식4) 에 의해 평균 감가속도를 산출하는 단계(s400); 및상기 평균 감가속도를 중력가속도로 나누어 제동력계수(BFC)를 산출하는 단계(s410);를 포함하는 것을 특징으로 하는 차량용 타이어의 젖은 노면 제동성능 측정방법.d 는 Si와 Sf 사이의 거리 (m)로서 S2-S1,Sf 는 최종속도(m/s)로서 V2,Si 는 초기속도(m/s)로서 V1
209 | 트레드 교체가 용이한 비공기입 타이어 | B60C 11/02(2006.01)¦B60C 7/10(2021.01)¦B60C 11/00(2006.01) | 1020210009226 | 2021.01.22 | 1024215590000 | 2022.07.12 | 1020220060967 | 2022.05.12 |  | 2022.07.20 | 등록결정(일반) |  |  | Y(2021.01.22) | 8 | 본 발명의 일실시예는 휠과, 중앙에 압입 홀을 형성하고, 프레임을 형성하는 메인 바디와, 상기 매인 바디의 둘레를 이루는 표면에 부착되는 트레드와, 상기 메인 바디 중앙에 배치되어, 버튼 방식으로 외부로부터의 가압에 의해 내측 방향에 위치하는 상기 압입 홀에 압입됨에 따라 연결되어 있는 상기 휠을 이동시키고, 상기 트레드를 분리시키는 센터 캡을 포함하는 트레드 교체가 용이한 비공기입 타이어를 제공한다. | [청구항1]휠과,중앙에 압입 홀을 형성하고, 프레임을 형성하는 메인 바디와,상기 메인 바디의 둘레를 이루는 표면에 부착되는 트레드와,상기 메인 바디의 중앙에 배치되어, 버튼 방식으로 외부로부터의 가압에 의해 내측 방향에 위치하는 상기 압입 홀에 압입됨에 따라 연결되어 있는 상기 휠을 이동시키고, 상기 트레드를 분리시키는 센터 캡을 포함하는 트레드 교체가 용이한 비공기입 타이어. [청구항2]제1항에 있어서,상기 메인 바디의 테두리부에 형성되어, 상기 트레드와 상기 압입 홀에 압입되는 상기 센터 캡 사이의 구조적 지지 역할을 하는 스포크를 더 포함하는 것을 특징으로 하는 트레드 교체가 용이한 비공기입 타이어. [청구항3]제1항에 있어서,상기 휠은,상기 센터 캡과의 체결을 위하여 일측에 형성되는 체결 돌출 부재와 타측에 형성되는 체결 홈 부재를 포함하는 제2 휠 부재와,일단이 상기 제2 휠 부재의 체결 홈 부재를 통해 체결되며, 타단이 상기 트레드의 일단 영역과 맞닿는 제1 휠 부재를 포함하는 것을 특징으로 하는 트레드 교체가 용이한 비공기입 타이어. [청구항4]제3항에 있어서,상기 센터 캡은,외부로부터의 압력이 가해지는 가압부와,상기 가압부의 후면에 형성되고, 상기 제2 휠 부재의 체결 돌출 부재가 삽입 가능한 체결 삽입 홈을 포함하며, 상기 제2 휠 부재와 상기 제1 휠 부재의 이동을 유도하는 이동 유도부와,상기 센터 캡의 축을 이루며, 상기 가압부에 가해지는 압력에 의해 상기 메인 바디의 압입 홀에 삽입되는 중심 축 부재를 포함하는 것을 특징으로 하는 트레드 교체가 용이한 비공기입 타이어. [청구항5]제4항에 있어서,상기 제2 휠 부재의 일측으로부터 연장되는 상기 메인 바디의 전면의 일영역에 위치하며, 상기 이동 유도부의 후면에 위치하되, 상기 중심 축 부재를 둘러싸도록 형성되는 스프링을 더 포함하는 것을 특징으로 하는 트레드 교체가 용이한 비공기입 타이어. [청구항6]제3항에 있어서,초기 상태에서 상기 트레드의 일단 영역은, 상기 제1 휠 부재의 타단에 의해 상기 메인 바디의 둘레를 이루는 표면에 고정된 상태로 배치되고,상기 센터 캡의 압입 동작에 따라 상기 제1 휠 부재가 상기 압입 홀이 위치하는 방향으로 이동하면서, 상기 트레드의 일단 영역이 전방으로 돌출됨에 따라 상기 메인 바디로부터 분리되는 것을 특징으로 하는 트레드 교체가 용이한 비공기입 타이어. [청구항7]제3항에 있어서,상기 센터 캡의 압입 동작에 따라 상기 제1 휠 부재의 적어도 일부분은 상기 제2 휠 부재의 전면 중 적어도 일부분에 겹치도록 배치되어 상기 휠의 전체 길이가 축소되는 것을 특징으로 하는 트레드 교체가 용이한 비공기입 타이어. [청구항8]제6항에 있어서,상기 트레드의 내측에 배치되되, 상기 메인 바디의 테두리부에 형성되는 스포크를 더 포함하고,상기 트레드가 상기 메인 바디로부터 분리됨에 따라 상기 트레드의 내측에 위치하고 있던 상기 스포크를 교체 가능한 것을 특징으로 하는 트레드 교체가 용이한 비공기입 타이어.
210 | 실내 다노면 타이어 동특성 시험장치 | G01M 17/02(2019.01)¦B60C 25/00(2021.01) | 1020180048514 | 2018.04.26 | 1020051870000 | 2019.07.23 |  |  |  | 2019.07.29 | 등록결정(일반) |  |  | Y(2018.04.26) | 12 | 본 발명은 타이어의 동특성을 평가하기 위한 시험장치에 관한 것으로 보다 상세하게는 상하부에 구성된 직진 구간과 상기 직진 구간의의 양 끝단이 곡면의 형상으로 연결되어 형성되는 프레임부, 상기 프레임부의 내부에 형성되어 와이어에 의해 상기 프레임부의 형상을 따라 움직이는 가이드 레일부, 상기 가이드 레일부를 따라 상기 와이어의 당김에 의하여 이동하는 이동대차부, 상기 프레임부의 일단에 연결되어 상기 이동대차부의 이송방향을 안내하는 가이드 풀리부 및 상기 프레임부의 상부 중앙에 위치하는 구동모터부를 포함하는 것을 특징으로 하는 실내 타이어 동특성 시험장치에 관한 것이다. | [청구항1]타이어의 동특성을 평가하기 위한 시험장치에 있어서,상하부에 구성된 직진 구간과 상기 직진 구간의 양 끝단이 곡면의 형상으로 연결되어 형성되는 프레임부;상기 프레임부의 형상을 따라 연장되어 마련된 가이드 레일부;상기 가이드 레일부를 따라 와이어의 당김에 의하여 이동하는 이동대차부;상기 프레임부의 일단에 연결되어 상기 이동대차부의 이송방향을 안내하는 가이드 풀리부; 및상기 프레임부의 상부 중앙에 위치하는 구동모터부를 포함하며,상기 프레임부는 상부에 형성된 상부 직진구간, 상기 상부 직진구간과 이격되어 대향되도록 하부에 형성되며 타이어 동특성 평가가 이루어지는 하부 직진구간, 상기 상부 직진구간과 상기 하부 직진구간의 끝단에 곡면 형상으로 연결되어 형성된 가속구간 및 상기 가속구간과 대향되도록 상기 상부 직진구간과 상기 하부 직진구간의 반대 끝단에 곡면의 형상으로 연결되어 형성된 감속구간을 포함하고,상기 가속구간의 곡면 형상이 상부에서 하부로 갈수록 반지름이 증가하는 클로소이드 커브 곡선의 형상인 것을 특징으로 하는 실내 다노면 타이어 동특성 시험장치. [청구항2]삭제 [청구항3]삭제 [청구항4]제1항에 있어서,상기 이동대차부는 롤러 휠과 와이어 로프 장착 블록을 갖는 베이스 프레임 및 노면과 접촉하는 타이어를 포함하는 것을 특징으로 하는 실내 다노면 타이어 동특성 시험장치. [청구항5]제4항에 있어서,상기 이동대차부는 상기 타이어에 가해지는 하중을 제어할 수 있도록 형성된 상하 하중 제어 액츄에이터 및 상하 하중 프레임을 더 포함하는 것을 특징으로 하는 실내 다노면 타이어 동특성 시험장치. [청구항6]제4항에 있어서,상기 이동대차부는 상기 타이어의 슬립 각을 제어할 수 있도록 형성된 슬립 제어 액츄에이터를 더 포함하는 것을 특징으로 하는 실내 다노면 타이어 동특성 시험장치. [청구항7]제4항에 있어서,상기 이동대차부는 상기 타이어의 캠버 각을 제어할 수 있도록 형성된 캠버 제어 엑츄에이터 및 캠버 구조물을 더 포함하는 것을 특징으로 하는 실내 다노면 타이어 동특성 시험장치. [청구항8]제1항에 있어서,상기 구동모터부는 상기 와이어를 감는 방식으로 상기 이동대차부를 당기는 제1모터와 상기 와이어를 풀어주는 방식으로 상기 이동대차부를 제어하는 제2모터를 포함하는 것을 특징으로 하는 실내 다노면 타이어 동특성 시험장치. [청구항9]제1항에 있어서,상기 가이드 레일부는 조립 가능하도록 일정한 길이로 제작된 복수 개의 노면부 및 레일구조물을 포함하며, 상기 복수 개의 노면부는 상기 레일구조물 중앙에서 인접한 노면부끼리 상호 연결되어 설치되는 것을 특징으로 하는 실내 다노면 타이어 동특성 시험장치. [청구항10]제9항에 있어서,상기 노면부는 중앙 내부공간이 오목하게 함몰된 형성된 팔렛트 형상 구조의 하우징으로 이루어지며, 상기 하우징의 상기 중앙 내부공간이 포장재료로 포장된 것으로 상기 레일 구조물의 중앙에 조립이 가능하도록 제작된 것을 특징으로 하는 실내 다노면 타이어 동특성 시험장치. [청구항11]제10항에 있어서,상기 포장재료를 아스팔트, 콘크리트 및 아스콘 중 어느 하나로 하는 것을 특징으로 하는 실내 다노면 타이어 동특성 시험장치. [청구항12]제9항에 있어서,상기 레일 구조물은 상기 노면부와 이격되어 양단에 대향되도록 형성된 물 공급 노즐 및 수막 유지용 가이드 구조물을 포함하는 것을 특징으로 하는 실내 다노면 타이어 동특성 시험장치. [청구항13]제12항에 있어서,상기 물 공급 노즐을 통하여 상기 노면부 위에 물을 공급하여 수막을 형성하고, 상기 수막 유지용 가이드 구조물을 통해 상기 수막이 유지되는 것을 특징으로 하는 실내 다노면 타이어 동특성 시험장치. [청구항14]제13항에 있어서,상기 수막을 형성함에 있어, 눈 또는 얼음을 도포하는 것을 특징으로 하는 실내 다노면 타이어 동특성 시험장치.
211 | 시트, 이의 제조 방법 및 이를 포함하는 타이어 | B60C 9/20(2006.01)¦B60C 9/00(2021.01)¦C08L 7/00(2006.01)¦C08L 9/06(2006.01)¦C08K 3/04(2006.01) | 1020170177686 | 2017.12.22 | 1019990020000 | 2019.07.04 | 1020190076133 | 2019.07.02 |  | 2019.07.10 | 등록결정(일반) |  |  | Y(2017.12.22) | 14 | 본 발명은 시트, 이의 제조 및 이를 포함하는 타이어에 관한 것으로서, 상기 시트는 타이어 코드(tire cords), 상기 타이어 코드를 토핑(topping)하는 토핑 고무, 그리고 상기 토핑 고무 표면에 위치하는 전도성 섬유(fiber)를 포함한다. 상기 시트는 통전성이 낮고, 낮은 회전 저항 특성의 고무 조성물을 적용한 타이어에 우수한 전도성을 부여할 수 있다. | [청구항1]타이어 코드(tire cords),상기 타이어 코드를 토핑(topping)하는 토핑 고무, 그리고상기 토핑 고무 표면에 위치하는 전도성 섬유(fiber)를 포함하며,상기 전도성 섬유는 합성 섬유, 재생 셀룰로오스 섬유 및 천연 섬유로 이루어진 군에서 선택되는 어느 하나의 섬유의 표면에 금속이 도금된 섬유와, 코튼(cotton) 섬유가 혼방된 것이고,상기 토핑 고무는 천연고무 20 내지 50 중량부 및 에멀젼 중합 스타이렌 부타디엔 고무 50 내지 80 중량부를 포함하는 원료 고무 100 중량부, 및 STSA(Statistical Thickness Surface Area) 값이 29 내지 39 m2/g이고, COAN(Oil Absorption Number of Compressed Sample) 값이 69 내지 79 cc/100g이고, OAN(Oil Absorption Number of Sample) 값이 85 내지 95 cc/100g이고, 요오드 흡착량 값이 31 내지 41 mg/g인 카본블랙 20 내지 60 중량부를 포함하거나, 또는상기 토핑 고무는 합성 스타이렌 부타디엔 고무 10 내지 40 중량부 및 천연고무 60 내지 90 중량부를 포함하는 원료 고무 100 중량부, 및 STSA 값이 29 내지 39 m2/g이고, COAN 값이 69 내지 79 cc/100g이고, OAN 값이 85 내지 95 cc/100g이고, 요오드 흡착량 값이 31 내지 41 mg/g인 제 1 카본블랙 10 내지 40 중량부 및 STSA 값이 70 내지 80 m2/g이고, COAN 값이 83 내지 93 cc/100g이고, OAN 값이 96 내지 108 cc/100g이고, 요오드 흡착량 값이 76 내지 88 mg/g인 제 2 카본블랙 20 내지 50 중량부를 포함하는 것인 시트. [청구항2]제 1 항에 있어서,상기 합성 섬유는 폴리에스터 섬유, 폴리아미드 섬유, 폴리아크릴로니트릴 섬유 및 폴리우레탄 섬유로 이루어진 군에서 선택되는 어느 하나인 것인 시트. [청구항3]제 1 항에 있어서,상기 재생 셀룰로오스 섬유는 레이온 및 N-메틸모르폴린 N-옥사이드(N-methylmorpholine N-oxide, NMMO)를 이용하여 제조한 재생 셀룰로즈 섬유로 이루어진 군에서 선택되는 어느 하나인 것인 시트. [청구항4]제 1 항에 있어서,상기 천연 섬유는 코튼(cotton) 섬유 및 마 섬유로 이루어진 군에서 선택되는 어느 하나인 것인 시트. [청구항5]제 1 항에 있어서,상기 표면에 금속이 도금된 섬유와, 상기 코튼 섬유의 혼방 비율은 10:90 내지 90:10 중량비인 것인 시트. [청구항6]제 1 항에 있어서,상기 전도성 섬유의 직경은 방적사(spun yarn) 기준으로 10 내지 100 번수('S)인 것인 시트. [청구항7]제 1 항에 있어서,상기 시트는 상기 전도성 섬유를 1 내지 60 개 포함하는 것인 시트. [청구항8]제 1 항에 있어서,상기 전도성 섬유는 상기 시트의 양면 또는 타이어 트레드와 마주보는 일면에 위치하는 것인 시트. [청구항9]제 1 항에 있어서,상기 타이어 코드와 상기 전도성 섬유가 이루는 각도의 예각은 0 내지 90˚인 것인 시트. [청구항10]제 1 항에 있어서,상기 전도성 섬유는 상기 토핑 고무 표면에서 직선 형상 또는 물결 형상으로 연장된 형태인 것인 시트. [청구항11]삭제 [청구항12]삭제 [청구항13]제 1 항에 있어서,상기 시트는 카카스(carcass)인 것인 시트. [청구항14]합성 섬유, 재생 셀룰로오스 섬유 및 천연 섬유로 이루어진 군에서 선택되는 어느 하나의 섬유의 표면에 금속이 도금된 섬유를 제조하는 단계,상기 표면에 금속이 도금된 섬유를 텍스쳐링(texturing) 가공하는 단계,상기 텍스쳐링 가공된 표면에 금속이 도금된 섬유를 코튼(cotton) 섬유와 혼방하여 전도성 섬유를 제조하는 단계, 그리고타이어 코드(tire cords)를 토핑(topping) 고무로 토핑시킨 후, 이를 압연 또는 재단시 상기 토핑 고무 표면에 상기 전도성 섬유를 부착하는 단계를 포함하며,상기 토핑 고무는 천연고무 20 내지 50 중량부 및 에멀젼 중합 스타이렌 부타디엔 고무 50 내지 80 중량부를 포함하는 원료 고무 100 중량부, 및 STSA(Statistical Thickness Surface Area) 값이 29 내지 39 m2/g이고, COAN(Oil Absorption Number of Compressed Sample) 값이 69 내지 79 cc/100g이고, OAN(Oil Absorption Number of Sample) 값이 85 내지 95 cc/100g이고, 요오드 흡착량 값이 31 내지 41 mg/g인 카본블랙 20 내지 60 중량부를 포함하거나, 또는상기 토핑 고무는 합성 스타이렌 부타디엔 고무 10 내지 40 중량부 및 천연고무 60 내지 90 중량부를 포함하는 원료 고무 100 중량부, 및 STSA 값이 29 내지 39 m2/g이고, COAN 값이 69 내지 79 cc/100g이고, OAN 값이 85 내지 95 cc/100g이고, 요오드 흡착량 값이 31 내지 41 mg/g인 제 1 카본블랙 10 내지 40 중량부 및 STSA 값이 70 내지 80 m2/g이고, COAN 값이 83 내지 93 cc/100g이고, OAN 값이 96 내지 108 cc/100g이고, 요오드 흡착량 값이 76 내지 88 mg/g인 제 2 카본블랙 20 내지 50 중량부를 포함하는 것인 시트의 제조 방법. [청구항15]제 1 항에 따른 시트를 포함하는 타이어. [청구항16]제 15 항에 있어서,상기 타이어는 1000 V의 전압에서 0.1 MΩ 내지 100 MΩ의 저항값을 가지는 것인 타이어.
212 | 퍼즐 타입의 블래더 몰드 | B29C 33/30(2006.01)¦B29D 30/06(2006.01)¦B29L 22/02(2006.01) | 1020210000152 | 2021.01.04 | 1024213530000 | 2022.07.12 | 1020220098432 | 2022.07.12 |  | 2022.07.15 | 등록결정(일반) |  |  | Y(2021.01.04) | 7 | 본 발명은 타이어의 가류 공정에 사용하는 블래더를 제조하기 위한 퍼즐 타입의 블래더 몰드에 있어서, 중앙부로부터 양측으로 갈수록 내측면이 하방으로 단차지게 형성되는 상몰드 및 상몰드의 하부와 결합되고 중앙부로부터 양측으로 갈수록 내측면이 상방으로 단차지게 형성되는 하몰드를 포함하고, 제1 내부공간이 형성되는 베이스몰드부, 베이스몰드부의 내부에 위치하고 베이스몰드부와 소정거리 이격되도록 배치되며 외측면이 단차지게 형성되는 코어몰드부, 상몰드의 내측면에 결합되는 제1 퍼즐몰드부, 코어몰드부의 외측면에 결합되는 제2 퍼즐몰드부, 제1 퍼즐몰드부를 관통하여 베이스몰드부에 고정시키고, 제2 퍼즐몰드부를 관통하여 상기 코어몰드부에 고정시키는 결합부 및 결합부를 따라 제1 퍼즐몰드부 및 제2 퍼즐몰드부에 삽입되어 결합부를 감싸는 고정부를 포함하고, 구현하고자 하는 블래더 형상에 맞게 제1 퍼즐몰드부의 내측면과 제2 퍼즐몰드부의 외측면을 곡면으로 선반가공하는 것을 특징으로 하는 퍼즐 타입의 블래더 몰드를 제공한다. | [청구항1]타이어의 가류 공정에 사용하는 블래더를 제조하기 위한 퍼즐 타입의 블래더 몰드에 있어서,중앙부로부터 양측으로 갈수록 내측면이 하방으로 단차지게 형성되는 상몰드 및 상기 상몰드의 하부와 결합되고 중앙부로부터 양측으로 갈수록 내측면이 상방으로 단차지게 형성되는 하몰드를 포함하고, 제1 내부공간이 형성되는 베이스몰드부;상기 베이스몰드부의 내부에 위치하고 상기 베이스몰드부와 소정거리 이격되도록 배치되며 외측면이 단차지게 형성되는 코어몰드부;상기 상몰드의 내측면에 결합되는 제1 퍼즐몰드부;상기 코어몰드부의 외측면에 결합되는 제2 퍼즐몰드부;상기 제1 퍼즐몰드부를 관통하여 상기 베이스몰드부에 고정시키고, 상기 제2퍼즐몰드부를 관통하여 상기 코어몰드부에 고정시키도록 나사산을 가지는 볼트 형상으로 형성되는 결합부; 및상기 결합부를 따라 상기 제1 퍼즐몰드부 및 상기 제2 퍼즐몰드부에 삽입되어 상기 결합부를 감싸는 고정부;를 포함하고,상기 제1 퍼즐몰드부는 상기 베이스몰드부로 삽입되는 깊이가 조절되는 상기 결합부에 의해 상기 베이스몰드부와 밀착되거나 이격됨에 따라 상기 블래더의 크기를 조절하고, 상기 제2 퍼즐몰드부는 상기 코어몰드부로 삽입되는 깊이가 조절되는 상기 결합부에 의해 상기 코어몰드부와 밀착되거나 이격됨에 따라 상기 블래더의 두께를 조절하며,상기 코어몰드부는 상기 베이스몰드부의 내부에 위치하면서 상기 베이스몰드부와 이격되는 거리에 따라 상기 블래더의 두께를 조절하며,구현하고자 하는 블래더 형상에 맞게 상기 제1 퍼즐몰드부의 내측면과 상기 제2 퍼즐몰드부의 외측면을 곡면으로 선반가공하고,상기 제1, 2 퍼즐몰드부 및 상기 고정부의 일부는 상기 블래더의 형상에 따라 선반가공 시 절삭되어 제거되는 것을 특징으로 하는 퍼즐 타입의 블래더 몰드. [청구항2]제1 항에 있어서,상기 제1 퍼즐몰드부 및 상기 제2 퍼즐몰드부는 상기 베이스몰드부 및 상기 코어몰드부와 각각 탈착 가능한 것을 특징으로 하는 퍼즐 타입의 블래더 몰드. [청구항3]제1 항에 있어서,상기 제1 퍼즐몰드부는,상기 상몰드의 단차진 내측면에 결합되는 상몰드 퍼즐몰드; 및상기 상몰드 퍼즐몰드와 대향하도록 위치하고 상기 하몰드의 단차진 내측면에 결합되는 하몰드 퍼즐몰드;를 포함하고,상기 상몰드 퍼즐몰드의 내측면 및 상기 하몰드 퍼즐몰드의 내측면은 단차지도록 형성되는 것을 특징으로 하는 퍼즐 타입의 블래더 몰드. [청구항4]제3 항에 있어서,상기 상몰드 퍼즐몰드는,상기 상몰드의 중심축과 인접한 상기 상몰드의 단차진 내측면에 결합되는 제1 상몰드 퍼즐몰드;상기 제1 상몰드 퍼즐몰드와 인접한 상기 상몰드의 단차진 내측면에 결합되는 제2 상몰드 퍼즐몰드;상기 제2 상몰드 퍼즐몰드와 인접한 상기 상몰드의 단차진 내측면에 결합되는 제3 상몰드 퍼즐몰드; 및상기 제3 상몰드 퍼즐몰드와 인접한 상기 상몰드의 단차진 내측면에 결합되는 제4 상몰드 퍼즐몰드;를 포함하고,상기 제1 내지 제4 상몰드 퍼즐몰드의 내측면은 상기 상몰드의 내측면과 상응하도록 단차지게 형성되는 것을 특징으로 하는 퍼즐 타입의 블래더 몰드. [청구항5]제4 항에 있어서,상기 하몰드 퍼즐몰드는,상기 하몰드의 중심축과 인접한 상기 하몰드의 단차진 내측면에 결합되고 상기 제1 상몰드 퍼즐몰드와 대향하도록 배치되는 제1 하몰드 퍼즐몰드;상기 제1 하몰드 퍼즐몰드와 인접한 상기 하몰드의 단차진 내측면에 결합되고 상기 제2 상몰드 퍼즐몰드와 대향하도록 배치되는 제2 하몰드 퍼즐몰드;상기 제2 하몰드 퍼즐몰드와 인접한 상기 하몰드의 단차진 내측면에 결합되고 제3 상몰드 퍼즐몰드와 대향하도록 배치되는 제3 하몰드 퍼즐몰드; 및상기 제3 하몰드 퍼즐몰드와 인접한 상기 하몰드의 단차진 내측면에 결합되고 제4 상몰드 퍼즐몰드와 대향하도록 배치되는 제4 하몰드 퍼즐몰드;를 포함하고,상기 제1 내지 제4 하몰드 퍼즐몰드의 내측면은 상기 하몰드의 내측면과 상응하도록 단차지게 형성되는 것을 특징으로 하는 퍼즐 타입의 블래더 몰드. [청구항6]제1 항에 있어서,상기 제2 퍼즐몰드부는,상기 코어몰드부의 외측면 중 상부 모서리 부분에 위치한 외측면에 결합되는 제1 코어몰드부 퍼즐몰드;상기 코어몰드부의 외측면 중 상기 코어몰드부의 중심축으로부터 최장거리에 위치한 외측면에 결합되는 제2 코어몰드부 퍼즐몰드; 및상기 코어몰드부의 외측면 중 하부 모서리 부분에 위치한 외측면에 결합되고 상기 제1 코어몰드부 퍼즐몰드와 대향하도록 배치되는 제3 코어몰드부 퍼즐몰드;를 포함하고,상기 제1 내지 제3 코어몰드부 퍼즐몰드의 외측면은 상기 코어몰드부의 외측면과 상응하도록 단차지게 형성되는 것을 특징으로 하는 퍼즐 타입의 블래더 몰드. [청구항7]삭제 [청구항8]제1 항에 있어서,상기 고정부는 상기 제1 퍼즐몰드부 및 상기 제2 퍼즐몰드부에 형성된 홀에 억지끼움방식으로 결합되는 것을 특징으로 하는 퍼즐 타입의 블래더 몰드.
213 | 크랙 방지 공기입 타이어 | B60C 11/13(2006.01)¦B60C 11/03(2006.01) | 1020210000710 | 2021.01.05 | 1024213580000 | 2022.07.12 | 1020220098873 | 2022.07.12 |  | 2022.07.15 | 등록결정(일반) |  |  | Y(2021.01.05) | 8 | 본 발명은 트레드의 측면에 형성되고, 타이어의 직경 방향에 소정의 경사각을 구비하도록 상기 트레드의 내부를 향해 연장되는 홈의 형상 경사홈을 구비하는 측면그루브; 를 포함하고, 상기 측면그루브는, 상기 경사홈과 연결되고 상기 타이어의 원주 방향으로 연장되어 형성되는 홈인 크랙방지홈을 구비하는 것을 특징으로 하는 크랙방지 공기입 타이어를 제공한다. | [청구항1]트레드를 포함하는 타이어에 있어서, 상기 트레드의 측면에 형성되고, 상기 타이어의 직경 방향에 소정의 경사각을 구비하도록 상기 트레드의 내부를 향해 연장되는 홈의 형상 경사홈을 구비하는 측면그루브; 를 포함하고, 상기 측면그루브는, 상기 경사홈과 연결되고 상기 타이어의 원주 방향으로 연장되어 형성되는 홈인 크랙방지홈을 구비하는 것을 특징으로 하는 크랙방지 공기입 타이어. [청구항2]제 1 항에 있어서, 상기 경사홈의 일측 경사면과 타측 경사면은 서로 평행한 것을 특징으로 하는 크랙방지 공기입 타이어. [청구항3]제 1 항에 있어서, 상기 소정의 경사각은 트레드 표면을 기준으로 15도 내지 45도인 것을 특징으로 하는 크랙방지 공기입 타이어. [청구항4]제 1 항에 있어서, 상기 경사홈과 상기 크랙방지홈의 연결 모서리는 곡면을 구비하는 것을 특징으로 하는 크랙방지 공기입 타이어. [청구항5]제 4 항에 있어서, 상기 연결 모서리가 구비하는 곡면의 필렛 반경은 2 mm 이상인 것을 특징으로 하는 크랙방지 공기입 타이어. [청구항6]제 1 항에 있어서, 상기 크랙방지홈의 단면에서, 상기 크랙방지홈의 말단은 반원 형상인 것을 특징으로 하는 크랙방지 공기입 타이어. [청구항7]제 6 항에 있어서, 상기 크랙방지홈의 단면에서, 반원 형상의 크랙방지홈의 말단의 지름은 경사홈의 일측 경사면과 타측 경사면의 간격에 의해 결정되는 것을 특징으로 하는 크랙방지 공기입 타이어. [청구항8]제 1 항에 있어서, 상기 크랙방지홈의 일측면과 이에 대응되는 타측면은 서로 평행한 것을 특징으로 하는 크랙방지 공기입 타이어.
214 | 연료전지 분리판의 밀폐검사 장치 및 이를 이용한 밀폐검사 방법 | H01M 8/04664(2016.01)¦H01M 8/0258(2016.01)¦H01M 8/0271(2016.01)¦G01M 3/26(2006.01) | 1020100118074 | 2010.11.25 | 1012878600000 | 2013.07.15 | 1020120056499 | 2012.06.04 |  | 2013.07.18 | 등록결정(일반) |  |  | Y(2010.11.25) | 6 | 본 발명은 연료전지 분리판의 밀폐검사를 위한 장치 및 이를 이용한 연료전지 분리판의 밀폐검사 방법에 관한 것이다. 이를 위하여 본 발명의 실시예는 연료전기 분리판을 가압하는 프레스, 연료전기 분리판의 각 주입극 및 연료전지 분리판의 일면의 전극면부에 대응하여 프레스에 형성되는 주입유로들, 연료전기 분리판의 각 출구극 및 연료전지 분리판의 타면의 전극면부에 대하여 프레스에 형성되는 출구유로들, 각 주입유로와 각 출구유로에 구비되는 개폐밸브, 주입유로들이 연통되는 메인유로 그리고 메인유로를 통하여 주입되는 검사기체의 유량을 측정하는 질량유량계를 포함하는 것을 특징으로 한다. | [청구항1]연료전기 분리판을 가압하는 프레스, 상기 연료전기 분리판의 각 주입극 및 상기 연료전지 분리판의 일면의 전극면부에 대응하여 상기 프레스에 형성되는 주입유로들, 상기 연료전기 분리판의 각 출구극 및 상기 연료전지 분리판의 타면의 전극면부에 대응하여 상기 프레스에 형성되는 출구유로들, 각 주입유로와 각 출구유로에 구비되는 개폐밸브, 상기 주입유로들이 연통되는 메인유로, 그리고 상기 메인유로를 통하여 주입되는 검사기체의 유량을 측정하는 질량유량계를 포함하는 연료전지 분리판의 밀폐검사 장치. [청구항2]제1항에서, 상기 메인유로에는 상기 질량유량계를 우회하여 검사기체를 주입유로들로 유입되게 하고, 개폐밸브가 구비되어 있는 바이패스라인이 연결되어 있는 연료전지 분리판의 밀폐검사 장치. [청구항3]제1항에서, 상기 연료전기 분리판의 상면과 하면에는 씰링부재가 더 결합되고, 상기 씰링부재에는 상기 주입극 및 상기 출구극에 대응되는 홀들과, 상기 홀들과 독립되어 상기 연료전기 분리판의 전극면부에 대응되는 전극면홀이 형성되어 있는 연료전지 분리판의 밀폐검사 장치. [청구항4]제2항에 따른 연료전지 분리판의 밀폐검사 장치를 이용하여 연료전지 분리판의 밀폐검사하는 방법에서, 상기 연료전지 분리판의 일면의 전극면부에 연통된 주입유로와, 상기 연료전지 분리판의 타면의 전극면부에 연통된 출구유로를 개방하고, 나머지 주입유로들과 나머지 출구유로들은 폐쇄하는 단계, 상기 바이패스라인으로 검사기체를 주입하며 주입유로에 가스압력을 인가하는 단계, 그리고 상기 출구유로와 바이스패스라인의 개폐밸브를 닫고, 상기 질량유량계를 통하여 주입되는 검사기체의 기체흐름량을 계측하는 단계를 포함하는 연료전지 분리판의 밀폐검사 방법. [청구항5]제2항에 따른 연료전지 분리판의 밀폐검사 장치를 이용하여 연료전지 분리판의 밀폐검사하는 방법에서, (A) 주입극들에 연결된 주입유로들 중 어느 하나의 주입유로를 개방하고, 출구극에 연결된 출구유로들 중 개방된 주입유로와 연통된 출구유로만 개방하는 단계, (B) 바이패스라인으로 검사기체를 주입하며 개방된 주입유로와 개방된 출구유로 간의 검사기체의 배출을 확인하는 단계, (C) 상기 바이패스라인 및 개방된 주입유로를 폐쇄하고, 질량유량계를 통하여 주입되는 검사기체의 기체흐름량을 계측하는 단계, (D) 상기 기체흐름량이 설정된 기준기체흐름량 미만인 경우에 나머지 출구유로를 차례로 개방하면서 질량유량계를 통하여 주입되는 검사기체의 기체흐름량을 계측하는 단계, 그리고 (E) 상기 (A) 단계로 되돌아가 나머지 주입유로를 차례로 개방하면서 상기 (B) 단계 내지 상기 (D) 단계를 거치는 단계를 포함하는 연료전지 분리판의 밀폐검사 방법. [청구항6]제5항에서, 상기 (E) 단계 이후에 (F) 주입극들에 연결된 주입유로들을 개방하고, 출구극에 연결된 출구유로들은 폐쇄하며, 바이패스라인으로 검사기체를 주입하는 단계, 그리고 (G) 바이패스라인을 폐쇄하고, 질량유량계를 통하여 검사기체를 주입하며 상기 질량유량계를 통해 기체흐름량을 계측하는 단계를 더 거치는 연료전지 분리판의 밀폐검사 방법.
215 | 하이브리드 코드 및 이를 포함하는 타이어 | D02G 3/48(2006.01)¦D02G 3/04(2006.01)¦B60C 9/20(2006.01)¦B60C 9/00(2021.01) | 1020180036509 | 2018.03.29 | 1020051840000 | 2019.07.23 |  |  |  | 2019.10.01 | 등록결정(일반) |  |  | Y(2018.03.29) | 8 | 본 발명은 하이브리드 코드 및 이를 포함하는 타이어에 관한 것으로서, 상기 하이브리드 코드는 600 내지 900 데니어(denier)의 폴리아미드 66 코드를 포함하는 코어, 및 상기 코어를 중심으로 나선형으로 꼬아지며, 600 내지 900 데니어의 아라미드 코드를 포함하는 커버링을 포함한다. 상기 하이브리드 코드는 타이어의 소음을 줄이고, 승차감과 속내구성, 조종안정성을 향상시키며, 캡 플라이의 경량화를 통하여 회전저항을 감소시킬 수 있다. | [청구항1]600 데니어(denier) 초과 내지 900 데니어 이하의 폴리아미드 66 코드 1 가닥을 포함하는 코어, 및상기 코어를 중심으로 나선형으로 꼬아지며, 600 데니어 초과 내지 900 데니어 이하의 아라미드 코드 1 가닥을 포함하는 커버링을 포함하는 하이브리드 코드로서,상기 하이브리드 코드의 경사 밀도(EPI)는 30 EPI 내지 37 EPI인 것인 코어-커버링 구조의 하이브리드 코드. [청구항2]제 1 항에 있어서,상기 아라미드 코드와 상기 폴리아미드 66 코드의 상연(Cable Twist) 꼬임수는 200 TPM 내지 500 TPM인 것인 코어-커버링 구조의 하이브리드 코드. [청구항3]제 1 항에 있어서,상기 아라미드 코드의 하연(Ply Twist) 꼬임수는 200 TPM 내지 500 TPM이고,상기 폴리아미드 66 코드의 하연 꼬임수는 200 TPM 내지 500 TPM이고,상기 아라미드 코드의 하연 꼬임수와 상기 폴리아미드 66 코드의 하연 꼬임수의 차이는 5 TPM 내지 10 TPM인 것인 코어-커버링 구조의 하이브리드 코드. [청구항4]제 1 항에 있어서,상기 하이브리드 코드는 1 % 이하 변형에서 초기 모듈러스가 5 g/D 내지 20 g/D이고, 5 % 이상의 고하중 모듈러스가 50 g/D 내지 300 g/D인 것인 코어-커버링 구조의 하이브리드 코드. [청구항5]제 1 항에 있어서,상기 아라미드 코드는 인장 강도가 18 g/D 내지 35 g/D이고, 영 모듈러스(Young's modulus)가 200 g/D 내지 500 g/D인 것인 코어-커버링 구조의 하이브리드 코드. [청구항6]제 1 항에 있어서,상기 하이브리드 코드는 상기 하이브리드 코드 전체 중량에 대하여상기 아라미드 코드를 15 중량% 내지 85 중량% 포함하고, 상기 폴리아미드 66 코드를 85 중량% 내지 15 중량%로 포함하는 것인 코어-커버링 구조의 하이브리드 코드. [청구항7]삭제 [청구항8]제 1 항에 있어서,상기 하이브리드 코드는 열처리시 권취 속도보다 권출 속도를 빠르게 하여 상기 폴리아미드 66 코드가 열수축 되도록 함으로써, 상기 폴리아미드 66 코드가 코어 쪽으로 위치하고, 상기 아라미드 코드가 커버링 쪽으로 위치하도록 한 것인 코어-커버링 구조의 하이브리드 코드. [청구항9]제 1 항 내지 제 6 항 및 제 8 항 중 어느 한 항에 따른 하이브리드 코드를 보강 코드로 포함하는 타이어.
216 | 시트 및 이를 포함하는 타이어 | B60C 9/20(2006.01)¦B60C 9/00(2021.01)¦C08L 7/00(2006.01)¦C08L 9/06(2006.01)¦C08K 3/04(2006.01) | 1020170179109 | 2017.12.26 | 1019990200000 | 2019.07.04 | 1020190077701 | 2019.07.04 |  | 2019.07.10 | 등록결정(일반) |  |  | Y(2017.12.26) | 14 | 본 발명은 시트 및 이를 포함하는 타이어에 관한 것으로서, 상기 시트는 타이어 코드(tire cords), 상기 타이어 코드를 토핑(topping)하는 토핑 고무, 그리고 상기 토핑 고무 표면에 위치하는 전도성 섬유(fiber)를 포함한다. 상기 시트는 통전성이 낮고, 낮은 회전 저항 특성의 고무 조성물을 적용한 타이어에 우수한 전도성을 부여할 수 있다. | [청구항1]타이어 코드(tire cords),상기 타이어 코드를 토핑(topping)하는 토핑 고무, 그리고상기 토핑 고무 표면에 위치하며, 합성 섬유 또는 천연 섬유의 표면에 금속이 도금된 전도성 섬유(fiber)를 포함하며,상기 토핑 고무는 천연고무 20 내지 50 중량부 및 에멀젼 중합 스타이렌 부타디엔 고무 50 내지 80 중량부를 포함하는 원료 고무 100 중량부, 및 STSA(Statistical Thickness Surface Area) 값이 29 내지 39 m2/g이고, COAN(Oil Absorption Number of Compressed Sample) 값이 69 내지 79 cc/100g이고, OAN(Oil Absorption Number of Sample) 값이 85 내지 95 cc/100g이고, 요오드 흡착량 값이 31 내지 41 mg/g인 카본블랙 20 내지 60 중량부를 포함하거나, 또는 상기 토핑 고무는 합성 스타이렌 부타디엔 고무 10 내지 40 중량부 및 천연고무 60 내지 90 중량부를 포함하는 원료 고무 100 중량부, 및 STSA 값이 29 내지 39 m2/g이고, COAN 값이 69 내지 79 cc/100g이고, OAN 값이 85 내지 95 cc/100g이고, 요오드 흡착량 값이 31 내지 41 mg/g인 제 1 카본블랙 10 내지 40 중량부 및 STSA 값이 70 내지 80 m2/g이고, COAN 값이 83 내지 93 cc/100g이고, OAN 값이 96 내지 108 cc/100g이고, 요오드 흡착량 값이 76 내지 88 mg/g인 제 2 카본블랙 20 내지 50 중량부를 포함하는 것인 시트. [청구항2]타이어 코드(tire cords),상기 타이어 코드를 토핑(topping)하는 토핑 고무, 그리고상기 토핑 고무 표면에 위치하며, 카본 파이버(carbon fiber)와 합성 섬유 또는 천연 섬유가 혼방된 전도성 섬유(fiber)를 포함하며,상기 토핑 고무는 천연고무 20 내지 50 중량부 및 에멀젼 중합 스타이렌 부타디엔 고무 50 내지 80 중량부를 포함하는 원료 고무 100 중량부, 및 STSA(Statistical Thickness Surface Area) 값이 29 내지 39 m2/g이고, COAN(Oil Absorption Number of Compressed Sample) 값이 69 내지 79 cc/100g이고, OAN(Oil Absorption Number of Sample) 값이 85 내지 95 cc/100g이고, 요오드 흡착량 값이 31 내지 41 mg/g인 카본블랙 20 내지 60 중량부를 포함하거나, 또는 상기 토핑 고무는 합성 스타이렌 부타디엔 고무 10 내지 40 중량부 및 천연고무 60 내지 90 중량부를 포함하는 원료 고무 100 중량부, 및 STSA 값이 29 내지 39 m2/g이고, COAN 값이 69 내지 79 cc/100g이고, OAN 값이 85 내지 95 cc/100g이고, 요오드 흡착량 값이 31 내지 41 mg/g인 제 1 카본블랙 10 내지 40 중량부 및 STSA 값이 70 내지 80 m2/g이고, COAN 값이 83 내지 93 cc/100g이고, OAN 값이 96 내지 108 cc/100g이고, 요오드 흡착량 값이 76 내지 88 mg/g인 제 2 카본블랙 20 내지 50 중량부를 포함하는 것인 시트. [청구항3]제 1 항 또는 제 2 항에 있어서,상기 합성 섬유는 폴리에스터 섬유, 폴리아미드 섬유, 폴리아크릴로니트릴 섬유 및 폴리우레탄 섬유로 이루어진 군에서 선택되는 어느 하나인 것인 시트. [청구항4]제 1 항 또는 제 2 항에 있어서,상기 천연 섬유는 레이온 섬유, 라이오셀 섬유 및 코튼(cotton) 섬유로 이루어진 군에서 선택되는 어느 하나인 것인 시트. [청구항5]제 1 항에 있어서,상기 전도성 섬유는 상기 표면에 금속이 도금된 합성 섬유 또는 천연 섬유와 상기 표면에 금속이 도금되지 않은 합성 섬유 또는 천연 섬유가 혼방된 것인 시트. [청구항6]제 1 항에 있어서,상기 전도성 섬유는 전기 도금, 무전해 도금, 화학적 기상 증착 도금 및 물리적 기상 증착 도금으로 이루어진 군에서 선택되는 어느 하나의 방법으로 합성 섬유 또는 천연 섬유의 표면에 금속을 도금한 것인 시트. [청구항7]제 1 항 또는 제 2 항에 있어서,상기 전도성 섬유의 직경은 0.05 내지 0.5 mm, 방적사(spun yarn) 기준으로 5 내지 100 번수('S)이고, 필라멘트사(filament yarn) 기준으로 50 내지 1000 데니어(denier)인 것인 시트. [청구항8]제 1 항 또는 제 2 항에 있어서,상기 시트는 상기 전도성 섬유를 1 내지 60 개 포함하는 것인 시트. [청구항9]제 1 항 또는 제 2 항에 있어서,상기 전도성 섬유는 상기 시트의 양면 또는 타이어 트레드와 마주보는 일면에 위치하는 것인 시트. [청구항10]제 1 항 또는 제 2 항에 있어서,상기 타이어 코드와 상기 전도성 섬유가 이루는 각도의 예각은 0 내지 90˚인 것인 시트. [청구항11]제 1 항 또는 제 2 항에 있어서,상기 전도성 섬유는 상기 토핑 고무 표면에서 직선 형상 또는 물결 형상으로 연장된 형태인 것인 시트. [청구항12]삭제 [청구항13]삭제 [청구항14]제 1 항 또는 제 2 항에 있어서,상기 시트는 카카스(carcass)인 것인 시트. [청구항15]제 1 항 또는 제 2 항에 따른 시트를 포함하는 타이어. [청구항16]제 15 항에 있어서,상기 타이어는 1000 V의 전압에서 0.1 MΩ 내지 100 MΩ의 저항값을 가지는 것인 타이어.
217 | 실란트 및 흡음재를 포함하는 타이어 | B60C 19/00(2006.01)¦B60C 9/00(2021.01)¦C08L 23/22(2006.01)¦C08K 3/013(2018.01) | 1020200152618 | 2020.11.16 | 1024212700000 | 2022.07.12 | 1020220066509 | 2022.05.24 |  | 2022.07.14 | 등록결정(일반) |  |  | Y(2020.11.16) | 12 | 본 발명은 실란트 및 흡음재를 포함하는 타이어에 관한 것으로서, 상기 타이어는 타이어 내측면에 위치한 흡음재층, 상기 타이어 내측면과 상기 흡음재층 사이에 위치한 실란트층 및 상기 실란트층과 상기 흡음재층 사이에 위치한 필름층을 포함하며, 상기 흡음재층은 상기 필름층과 접하는 제2흡음재층 및 상기 제2흡음재층을 제외한 제1흡음재층으로 이루어진 타이어에 관한 것이다. 상기 타이어는 타이어의 소음 중 타이어 내부의 공기 진동으로 발생하는 공명음을 저감시키고 동시에 타이어 펑크 시 급격한 타이어 수축으로 인한 사고를 방지할 수 있다. | [청구항1]타이어 내측면에 위치한 흡음재층;상기 타이어 내측면과 상기 흡음재층 사이에 위치한 실란트층; 및상기 실란트층과 상기 흡음재층 사이에 위치한 필름층;을 포함하며,상기 흡음재층은 상기 필름층과 접하는 제2흡음재층 및 상기 제2흡음재층을 제외한 제1흡음재층으로 이루어지고, 상기 제2흡음재층은 제1흡음재층보다 셀 크기가 크고, 상기 제2흡음재층은 타공(打孔)되어 구멍이 형성된 것을 특징으로 하는 타이어. [청구항2]제1항에 있어서,상기 제2흡음재층은 필터 폼 흡음재를 포함하는 것을 특징으로 하는 타이어. [청구항3]제1항에 있어서,상기 제1흡음재층과 상기 제2흡음재층의 두께 비는 10:90 내지 80:20인 것을 특징으로 하는 타이어. [청구항4]제1항에 있어서,상기 흡음재층의 두께는 1cm 내지 10cm인 것을 특징으로 하는 타이어. [청구항5]제1항에 있어서,상기 흡음재층은 오픈 셀(Open cell)을 가지는 폴리우레탄을 포함하고 있는 것을 특징으로 하는 타이어. [청구항6]삭제 [청구항7]제1항에 있어서,상기 제2흡음재층의 구멍 부피는 타공되기 전 제2흡음재층 부피에 70 부피% 미만인 것을 특징으로 하는 타이어. [청구항8]제1항에 있어서,상기 구멍의 크기는 직경이 1mm 내지 4cm인 것을 특징으로 하는 타이어. [청구항9]제1항에 있어서,상기 필름층의 두께는 0.01mm 내지 1cm인 것을 특징으로 하는 타이어. [청구항10]제1항에 있어서,상기 실란트층은 실란트를 포함하고 있고,상기 실란트는 부틸고무 100 중량부에 대하여, 폴리이소부틸렌 100 내지 400 중량부, 무기첨가제 10 중량부 내지 100 중량부 및 가류제 1 내지 15 중량부를 포함하는 실란트 조성물을 140 내지 180℃의 온도에서 가교 반응시켜 제조한 것을 특징으로 하는 타이어. [청구항11]제10항에 있어서,상기 실란트의 점도는 25℃에서 3,000 내지 10,000 mPas인 것을 특징으로 하는 타이어. [청구항12]제1항에 있어서,상기 실란트층은 파우치 및 상기 파우치 내부에 봉입된 실란트를 포함하는 실란트 파우치를 포함하는 것을 특징으로 하는 타이어. [청구항13]제12항에 있어서,상기 파우치는 밀도가 0.06 내지 1.00 g/cm3(ASTM D792)이고, 항복응력이 250 내지 400 kgf/cm2(ASTM D638)이고, 파단신율이 100 % 초과(ASTM D638)이고, 굴곡탄성율이 11,000 내지 15,000 kgf/cm2인 것을 특징으로 하는 타이어.
218 | 중하중용 공기입 타이어의 제조방법과 이에 의해 제조된 타이어 | B29D 30/08(2006.01)¦B29D 30/20(2006.01) | 1020140118759 | 2014.09.05 | 1016425880000 | 2016.07.19 | 1020160029923 | 2016.03.16 |  | 2016.07.26 | 등록결정(일반) |  |  | Y(2014.09.05) | 7 | 본 발명은 타이어 벨트층의 제 2 벨트의 상면과 제 3 벨트의 하면에 고무를 입힌 토핑 코드들이 여러 가닥으로 동시에 공급되어 와인딩된 보강벨트를 구비한 중하중용 공기입 타이어의 제조방법 및 이에 의한 중하중용 공기입 타이어에 관한 것으로, 본 발명에 의하면 여러 종류의 코드를 원하는 타이어 물성에 따라 선택적으로 사용하여 보강벨트를 제조할 수 있을 뿐 아니라 별도의 공정 공간을 사용하지 않아 비용을 절감시킬 수 있다. 또한, 고무를 입힌 토핑 코드를 사용하기 때문에, 코드가 부식될 우려가 없을 뿐 아니라 코드간 간격이 비어 있지 않아 에어 포켓이 발생하지 않는다. | [청구항1]성형드럼에 감겨진 제 2 벨트와 제 3 벨트 사이에 보강벨트를 구비한 벨트층을 가진 중하중용 공기입 타이어의 제조방법에 있어서, 압연 공정에 의해 고무가 토핑된 코드 압연물 반제품을 제조하는 단계;상기 코드 압연물 반제품을 소정의 간격으로 이격된 나이프에 통과시켜 단일 가닥의 토핑 코드를 수득하는 단계;상기 단일 가닥의 토핑 코드를 다수의 공급대에 권취하는 단계;상기 다수의 공급대로부터 공급되는 토핑 코드를 상기 성형드럼에 감아 보강벨트를 성형하는 단계를 포함하는 중하중용 공기입 타이어의 제조방법. [청구항2]제 1항에 있어서, 상기 나이프가 이격되는 간격(d)은 상기 코드 압연물 반제품 제조시 사용된 코드의 두께보다 0.5mm 내지 5.0mm 넓은 것을 특징으로 하는 중하중용 공기입 타이어의 제조방법. [청구항3]제 1항에 있어서, 상기 코드 압연물 반제품을 제조하는 단계에 사용되는 코드는 스틸 코드, 텍스타일 코드, 폴리에틸렌프탈레이트(PET) 코드, 나일론 코드, 아라미드 코드, 하이브리드 코드로 이루어진 군으로부터 선택되는 1종 이상인 것을 특징으로 하는 중하중용 공기입 타이어의 제조방법. [청구항4]제 1항에 있어서, 상기 성형드럼에 와인딩되는 토핑 코드 사이의 간격은 0.5mm에서 5mm인 것을 특징으로 하는 중하중용 공기입 타이어의 제조방법. [청구항5]제 1항에 있어서, 상기 토핑 코드는 타이어의 폭방향으로 파형(wave form)으로 배치시켜 되는 것을 특징으로 하는 중하중용 공기입 타이어의 제조방법. [청구항6]제 1항에 있어서, 상기 토핑 코드는 타이어의 폭방향에 대하여 1 내지 15도 편향되게 배치되는 것을 특징으로 하는 중하중용 공기입 타이어의 제조방법. [청구항7]양쪽 비드부(60) 사이를 카카스(70)로 연결하여 골격을 갖추고, 이 카카스(70)에 트레드(80)와 사이드월(90)을 부착시키며 상기 트레드(80)와 카카스(70) 사이에 배치되는 벨트층(50) 사이에 보강벨트(40)가 위치하여 이루어지는 중하중용 공기입 타이어로서, 상기 중하중용 공기입 타이어는 제1항 내지 6항 중 어느 한 항에 의한 방법에 의하여 제조되어, 상기 벨트층(50)은 제 2 벨트(20)의 상면과 제 3 벨트(30)의 하면에 다수의 토핑 코드들(11)로 구성된 보강벨트(40)를 포함하는 것을 특징으로 하는 중하중용 공기입 타이어.
219 | 중하중용 타이어 | B60C 9/18(2006.01)¦B60C 9/20(2006.01) | 1020170151738 | 2017.11.14 | 1019989680000 | 2019.07.04 | 1020190054777 | 2019.05.22 |  | 2019.07.10 | 등록결정(일반) |  |  | Y(2017.11.14) | 4 | 본 발명은 중하중용 타이어에 관한 것으로, 본 발명에 따른 중하중용 타이어는 노면에 접지하는 트레드; 타이어의 골격을 이루는 카카스; 트레드와 카카스의 사이에 배치되는 벨트층; 벨트층의 일단부에 배치되는 제1 나선형 코일 층; 및 벨트층의 타단부에 배치되는 제2 나선형 코일 층을 포함한다. | [청구항1]노면에 접지하는 트레드;타이어의 골격을 이루는 카카스;상기 트레드와 상기 카카스의 사이에 배치되는 벨트층;상기 벨트층의 일단부에 배치되는 제1 나선형 코일 층; 및상기 벨트층의 타단부에 배치되는 제2 나선형 코일 층을 포함하고,상기 제1 나선형 코일 층의 코드와 상기 제2 나선형 코일 층의 코드는, 초기 변위 25%까지는 모듈러스(Modulus)가 1/10 수준이 유지되는 초기변위영역을 가지고, 파단시 변위가 상기 카카스의 코드에 비해 30% 이상이며, EPI(Ends per inch) 범위는 10~16인 중하중용 타이어로서,상기 벨트층은 상기 카카스에서 상기 트레드 쪽으로 순차적으로 적층되는 제1 내지 제4 벨트로 이루어지고,상기 제1 나선형 코일 층과 상기 제2 나선형 코일 층은 상기 제2 벨트와 상기 제3 벨트의 사이에 배치되어 상기 제2 벨트와 상기 제3 벨트를 보강하는 상기 제1 나선형 코일 층과 상기 제2 나선형 코일 층의 일부는 제3 벨트 및 제2벨트의 외부로 돌출되고,상기 제3 벨트의 일단과 상기 제1 나선형 코일 층의 외측 단의 사이 거리(D1)와 상기 제3 벨트의 타단과 상기 제2 나선형 코일 층의 외측 단의 사이 거리(D2)는 5~15mm이고,상기 제2 벨트의 일단과 상기 제1 나선형 코일 층의 외측 단의 사이 거리(D3)와 상기 제3 벨트의 타단과 상기 제2 나선형 코일 층의 외측 단의 사이 거리(D4)는 7.5~17.5mm인 것을 특징으로 하는 중하중용 타이어. [청구항2]제1항에 있어서,상기 제1 나선형 코일 층과 상기 제2 나선형 코일 층의 전체 폭은 상기 트레드 접지 폭의 80~100%인 것을 특징으로 하는 중하중용 타이어. [청구항3]제1항에 있어서,상기 제1 나선형 코일 층과 상기 제2 나선형 코일 층 각각의 폭은 100mm이하인 것을 특징으로 하는 중하중용 타이어. [청구항4]삭제 [청구항5]삭제 [청구항6]삭제 [청구항7]제1항에 있어서,상기 제1 나선형 코일 층을 이루는 제1 나선형 코일 층 코드의 중하중용 타이어의 원주 방향에 대한 제1 코일 코드 각과 상기 제2 나선형 코일 층을 이루는 제2 나선형 코일 층 코드의 상기 중하중용 타이어의 원주 방향에 대한 제2 코일 코드 각은 -5도 이상 +5도 이하인 것을 특징으로 하는 중하중용 타이어. [청구항8]삭제
220 | 차량용 공기입 타이어 | B60C 11/12(2006.01)¦B60C 11/11(2006.01)¦B60C 11/03(2006.01) | 1020100128829 | 2010.12.16 | 1012919040000 | 2013.07.25 | 1020120067442 | 2012.06.26 |  | 2013.07.31 | 등록결정(일반) |  |  | Y(2010.12.16) | 2 | 본 발명은 차량용 공기입 타이어에 관한 것으로, 특히 트레드의 블록에 형성되는 커프(kerf)의 개량에 관한 것으로서, 트레드(1)와 사이드월(2) 및 비드부(3)로 구성되며, 트레드(1)에 블록(4)과 그루브(5)가 형성되고, 상기 블록(4)에 커프(kerf)(6)가 형성된 것에 있어서, 상기 커프(6)는 커프(6)내의 물을 내려보내기 위한 하나 이상의 수직배수관(61)과, 수직배수관(61)으로부터 흘러나온 물이 임시 저장되는 하나 이상의 챔버(62) 및, 상기 각 챔버(62)들을 연결하고 배수구(64)로 이어지는 수평배수관(63)으로 구성된 것을 특징으로 하여, 타이어 블록 표면의 커프(6)에 수직배수관(61)이 물을 흡수하고, 챔버(62)와 수평배수관(63)을 통해 물을 배수시킴으로써 일반 마른 노면에서의 성능저하 없이 젖은노면에서 블록 표면과 노면 사이의 수분을 효율적으로 제거하고 접지면적을 향상시킴으로써 젖은노면에서의 제동성능, 핸들링성능, 주행성능을 향상시킬 수 있는 것이다. | [청구항1]트레드(1)와 사이드월(2) 및 비드부(3)로 구성되며, 트레드(1)에 블록(4)과 그루브(5)가 형성되고, 상기 블록(4)에 커프(kerf)(6)가 형성된 것에 있어서, 상기 커프(6)는 커프(6)내의 물을 내려보내기 위한 하나 이상의 수직배수관(61)과, 수직배수관(61)으로부터 흘러나온 물이 임시 저장되며, 커프(6)의 바닥면과 이격되는 저부에 설치되는 하나 이상의 챔버(62) 및, 상기 각 챔버(62)들을 커프(6)의 바닥면과 이격되는 저부에서 서로 연결하고 배수구(64)로 이어지는 수평배수관(63)으로 구성된 것을 특징으로 하는 차량용 공기입 타이어. [청구항2]제1항에 있어서, 상기 수직배수관(61)은 입구부(a)보다 출구부(b)가 좁은 것을 특징으로 하는 차량용 공기입 타이어.
221 | 중하중용 공기입 스노우 타이어 | B60C 11/11(2006.01)¦B60C 11/03(2006.01)¦B60C 19/00(2006.01) | 1020110096440 | 2011.09.23 | 1012875070000 | 2013.07.12 | 1020130032691 | 2013.04.02 |  | 2013.07.18 | 등록결정(일반) |  |  | Y(2011.09.23) | 4 | 본 발명은 중하중용 공기입 스노우 타이어에 관한 것으로, 특히 눈의 배출효과의 개선으로 성능이 향상되는 중하중용 공기입 스노우 타이어에 관한 것으로, 이를 위해 타이어의 원주방향을 따라 여러 개 형성된 오목하게 들어간 그루브(1)와 상기 그루브(1)들 사이에 배치되어 그루브(1)를 기준으로 상대적으로 돌출된 블록(2)들이 형성되고, 상기 블록(2)들이 노면에 접지하는 트레드(3)를 구비한 중하중용 공기입 스노우 타이어에 있어서, 상기 블록(2)에는 타이어의 원주방향을 따라 등간격으로 눈 배출용 홈(4)이 형성되되, 이 눈 배출용 홈(4)의 바닥부(4a) 부근에는 블록면(2a)에 형성된 압축공기통로(5)가 경사진 방향으로 관통되어 있으며, 이 압축공기통로(5)가 블록면(2a)에서 눈 배출용 홈(4)을 센터기준으로 하여 주변에 여러 개 형성되어 있다. | [청구항1]타이어의 원주방향을 따라 여러 개 형성된 오목하게 들어간 그루브(1)와 상기 그루브(1)들 사이에 배치되어 그루브(1)를 기준으로 상대적으로 돌출된 블록(2)들이 형성되고, 상기 블록(2)들이 노면에 접지하는 트레드(3)를 구비한 중하중용 공기입 스노우 타이어에 있어서,상기 블록(2)에는 타이어의 원주방향을 따라 등간격으로 눈 배출용 홈(4)이 형성되되, 이 눈 배출용 홈(4)의 바닥부(4a) 부근에는 블록면(2a)에 형성된 압축공기통로(5)가 경사진 방향으로 관통되어 있으며, 이 압축공기통로(5)가 블록면(2a)에서 눈 배출용 홈(4)을 센터기준으로 하여 주변에 여러 개 형성되어 이루어진 것을 특징으로 하는 중하중용 공기입 스노우 타이어. [청구항2]제 1항에 있어서,상기 블록(2)에 형성된 눈 배출용 홈(4)의 직경(a) 대비 압축공기통로(5)의 직경(b)은 (0.3 ~ 0.5)/a로 이루어진 것을 특징으로 하는 중하중용 공기입 스노우 타이어. [청구항3]제 1항에 있어서,상기 압축공기통로(5)는 눈 배출용 홈(4)을 센터기준으로 등간격으로 2 ~ 8개가 형성된 것을 특징으로 하는 중하중용 공기입 스노우 타이어. [청구항4]제 1항에 있어서,상기 압축공기통로(5)의 깊이(h)는 블록면(2a)을 기준으로 눈 배출용 홈(4)의 깊이(H) 대비 0.8H의 깊이를 갖도록 이루어진 것을 특징으로 하는 중하중용 공기입 스노우 타이어.
222 | 타이어 | B60C 1/00(2006.01)¦B29D 30/06(2006.01)¦C08K 3/36(2006.01)¦C08J 3/22(2006.01)¦C08L 7/00(2006.01)¦C08L 21/00(2006.01)¦B60C 11/00(2006.01)¦B60C 11/14(2006.01) | 1020100068379 | 2010.07.15 | 1012907210000 | 2013.07.23 | 1020120007716 | 2012.01.25 |  | 2013.08.14 | 등록결정(재심사후) |  |  | Y(2010.07.15) | 3 | 본 발명은 노면에 직접 접촉되며, 제1 실리카를 포함하는 상층 캡트레드부, 그리고 상기 상층 캡트레드부의 내면에 위치하며, 제2 실리카를 포함하는 하층 캡트레드부를 포함하며, 상기 제1 실리카의 평균 입경은 상기 제2 실리카의 평균 입경 보다 작은 것인 타이어를 제공한다. 상기 타이어는 많은 함량의 실리카를 포함하면서도 실리카를 효율적으로 배합할 수 있으며, 젖은 노면의 물을 빠른 속도로 흡수한 후, 신속하게 배출함으로써, 젖은 노면에서의 부족한 그립 성능을 향상시킬 수 있다. | [청구항1]노면에 접촉되며, 제1 실리카를 포함하는 상층 캡트레드부, 그리고상기 상층 캡트레드부의 내면에 위치하면서 외부로 노출되며, 제2 실리카를 포함하는 하층 캡트레드부, 그리고상기 하층 캡트레드부 내면에 위치하는 언더트레드부를 포함하며,상기 제1 실리카는 평균 입경이 0.5um 이상 4.0um 미만, N2SA 표면적이 400m2/g 이상 980m2/g 이하이고,상기 제2 실리카는 평균 입경이 4.0um 이상 9.0um 이하, N2SA 표면적이 80m2/g 이상 400m2/g 미만이며,상기 상층 캡트레드부는 원료고무 100 중량부에 대하여 상기 제1 실리카를 30 내지 90 중량부로 포함하고,상기 하층 캡트레드부는 원료고무 100 중량부에 대하여 상기 제2 실리카를 30 내지 90 중량부로 포함하는 타이어. [청구항2]삭제 [청구항3]삭제 [청구항4]삭제 [청구항5]제1항에 있어서,상기 상층 캡트레드부, 상기 하층 캡트레드부 및 이들의 조합으로 이루어진 군에서 선택되는 어느 하나는 원료고무 100 중량부에 대하여 10 내지 90 중량부의 카본블랙을 더 포함하고,상기 카본블랙은 DBP 흡유량이 200 내지 740ml/100g이고, BET 비표면적이 480 내지 990m2/l인 것인 타이어. [청구항6]제1항에 있어서,상기 상층 캡트레드부와 상기 하층 캡트레드부의 중량비는 40:60 내지 50:50인 것인 타이어. [청구항7]삭제
223 | 비드부를 구비한 타이어 | B60C 15/00(2006.01)¦B60C 15/06(2006.01) | 1020220054656 | 2022.05.03 | 1028188050000 | 2025.06.05 | 1020230155153 | 2023.11.10 |  | 2025.06.10 | 등록결정(재심사후) |  |  | Y(2022.05.03) | 8 | 본 발명의 일 실시 예는 횡강성 및 내구성 향상을 위한 비드부를 구비한 타이어를 제공한다. 본 발명의 실시 예에 따른 횡강성 및 내구성 향상을 위한 비드부를 구비한 타이어는, 타이어의 비드부에 위치하는 비드번들; 비드번들의 상면부에 하단부가 결합되되, 비드번들에서 사이드월까지 연장 배치되는 비드필러; 타이어의 사이드월의 내측면에 결합되며, 비드필러의 내측면과 비드번들의 하부를 감싸도록 연장 배치되는 카카스; 카카스의 내측면에 결합되어 카카스의 저면부까지 연장 배치되는 인너라이너; 인너라이너의 하부 내측면에서 카카스의 저면부로 연장 결합되어 카카스의 일측 에지를 감싸며, 비드필러의 상부까지 연장 배치되는 림쿠션 고무; 및 카카스의 상측 부분에 결합되어 림쿠션 고무까지 연장 배치됨으로써 비드필러의 상단부와 림쿠션 고무에 결합되는 사이드월 고무를 포함한다. | [청구항1]타이어의 비드부에 위치하는 비드번들;상기 비드번들의 상면부에 하단부가 결합되되, 상기 비드번들에서 사이드월까지 연장 배치되는 비드필러;타이어의 사이드월의 내측면에 결합되며, 상기 비드필러의 내측면과 상기 비드번들의 하부를 감싸도록 연장 배치되는 카카스;상기 카카스의 내측면에 결합되어 상기 카카스의 저면부까지 연장 배치되는 인너라이너;상기 인너라이너의 하부 내측면에서 상기 카카스의 저면부로 연장 결합되어 상기 카카스의 일측 에지를 감싸며, 상기 비드필러의 상부까지 연장 배치되는 림쿠션 고무; 및상기 카카스의 상측 부분에 결합되어 상기 림쿠션 고무까지 연장 배치됨으로써 상기 비드필러의 상단부와 림쿠션 고무에 결합되는 사이드월 고무를 포함하며,상기 비드필러는, 상기 비드번들의 상면부에 결합되는 비드필러고무; 및 상기 비드필러고무에 결합되는 프로파일타입 고무를 포함하고,상기 비드필러고무의 상부가 상기 림쿠션 고무의 내측면에 결합하며,상기 프로파일타입 고무의 상단에서 상기 비드필러고무의 상단까지 높이(Y1)는, 10mm~55mm로 마련되고,상기 비드필러고무의 상단에서 비드번들의 상단까지 높이(Y2)는, 15mm~35mm로 마련되며,상기 비드번들 상에서 상기 카카스의 에지의 높이(Y3)는, 5mm~15mm로 마련되고,상기 프로파일타입 고무의 하단에서 상기 비드필러고무의 상단까지 높이(Y4)는, 7mm~30mm로 마련되는 것을 특징으로 하는 비드부를 구비한 타이어. [청구항2]청구항 1에 있어서,상기 비드필러고무의 상단부와 프로파일타입 고무의 하단부는, 상호 엇갈려 비스듬하게 결합되는 제1 고무 결합면이 마련되는 것을 특징으로 하는 비드부를 구비한 타이어. [청구항3]삭제 [청구항4]청구항 2에 있어서,상기 림쿠션 고무의 상단부와 사이드월 고무의 하단부는 상호 엇갈려 비스듬하게 결합되는 제2 고무 결합면이 마련되는 것을 특징으로 하는 비드부를 구비한 타이어. [청구항5]청구항 4에 있어서,상기 프로파일타입 고무의 상단부는, 일측면이 상기 카카스에 결합되며, 타측면이 제2 고무 결합면의 경계 영역에 결합되는 것을 특징으로 하는 비드부를 구비한 타이어. [청구항6]삭제 [청구항7]청구항 1에 있어서,상기 프로파일타입 고무의 상단에서 상기 비드필러고무가 결합되는 상기 비드번들의 상면부까지 높이(Y1+Y2)는, 타이어 단면 높이의 36%~50%로 마련되는 것을 특징으로 하는 비드부를 구비한 타이어. [청구항8]청구항 1에 있어서,상기 프로파일타입 고무는 0.01mm~5.5mm 두께로 마련되되,상기 프로파일타입 고무의 상단에서 5mm 이격된 하측에서 상기 프로파일타입 고무의 두께는, 0.5mm~1.5mm이며, 10mm 이격된 하측에서 1.2mm~2.8mm인 것을 특징으로 하는 비드부를 구비한 타이어. [청구항9]청구항 1에 있어서,상기 사이드월 고무의 하단에서 측정되는 상기 림쿠션 고무의 두께는, 4.8mm~9mm이며, 상기 카카스의 에지에서 측정되는 상기 림쿠션 고무의 두께는, 2mm~5mm인 것을 특징으로 하는 비드부를 구비한 타이어. [청구항10]청구항 1에 있어서,상기 프로파일타입 고무는 상기 비드필러고무보다 낮은 경도를 갖는 것을 특징으로 하는 비드부를 구비한 타이어.
224 | 비대칭 사이프를 포함하는 타이어 | B60C 11/12(2006.01)¦B60C 11/13(2006.01) | 1020210029356 | 2021.03.05 | 1025306870000 | 2023.05.03 | 1020220125883 | 2022.09.15 |  | 2023.05.10 | 등록결정(일반) |  |  | Y(2021.03.05) | 6 | 본 발명은 비대칭 사이프를 포함하는 타이어에 관한 것이다. 보다 자세하게는, 본 발명은 채널의 수직 위치를 서로 다르게 형성한 비대칭 사이프를 포함하는 타이어에 관한 것이다. 본 발명에 따른 비대칭 사이프를 포함하는 타이어는 타이어(Tire)의 외곽에 위치하며, 링 형태를 갖는 부분을 포함하는 베이스 트레드부(Base Tread Part), 상기 베이스 트레드부의 외측면(Outer Surface)형성되는 복수의 트레드 블록부(Tread Block Part), 상기 트레드 블록부의 사이에 형성되는 그루브부(Groove Part) 및 적어도 하나의 상기 트레드 블록부에 형성되는 사이프부(Sipe Part)를 포함하고, 상기 사이프부는 상기 트레드 블록부의 갈라진 틈을 포함하는 균열부(Rift Part) 및 상기 균열부와 연결되며 상기 균열부보다 넓은 폭을 갖는 채널부(Channel Part)를 포함하고, 적어도 두 개의 상기 사이프부에서 상기 채널부의 수직 위치는 서로 다를 수 있다. | [청구항1]타이어(Tire)의 외곽에 위치하며, 링 형태를 갖는 부분을 포함하는 베이스 트레드부(Base Tread Part); 상기 베이스 트레드부의 외측면(Outer Surface)형성되는 복수의 트레드 블록부(Tread Block Part); 상기 트레드 블록부의 사이에 형성되는 그루브부(Groove Part); 및 적어도 하나의 상기 트레드 블록부에 형성되는 사이프부(Sipe Part);를 포함하고,상기 사이프부는, 상기 트레드 블록부의 갈라진 틈을 포함하는 균열부(Rift Part); 및 상기 균열부와 연결되며 상기 균열부 보다 넓은 폭을 갖는 채널부(Channel Part);를 포함하고,적어도 두 개의 상기 사이프부에서 상기 채널부의 수직 위치는 서로 다르게 형성되며,상기 사이프부는 서로 인접하는 제 1 사이프부(First Sipe Part)와 제 2 사이프부(Second Sipe Part)를 포함하고,상기 제 1 사이프부는, 상기 트레드 블록부의 표면으로부터 연장되는 제 1 균열부; 및 상기 제 1 균열부와 연결되며 상기 제 1 균열부의 하부에 위치하는 제 1 채널부;를 포함하고,상기 제 2 사이프부는, 상기 트레드 블록부의 표면으로부터 연장되는 제 2-1 균열부; 상기 제 2-1 균열부와 연결되며 상기 제 2-1 균열부의 하부에 위치하는 제 2 채널부; 및 상기 제 2 채널부와 연결되며 상기 제 2 채널의 하부에 위치하는 제 2-2 균열부;를 포함하는 것을 특징으로 하는 비대칭 사이프를 포함하는 타이어. [청구항2]삭제 [청구항3]제 1 항에 있어서,상기 트레드 블록부의 수평방향(Horizontal Direction)으로 상기 제 1 균열부는 상기 제 2-1 균열부 및 상기 제 2 채널부와 중첩(Overlap)하고, 상기 제 1 채널부는 상기 제 2-2 균열부와 중첩하는 것을 특징으로 하는 비대칭 사이프를 포함하는 타이어. [청구항4]제 3 항에 있어서,상기 제 2 채널부는상기 제 2 채널부와 상기 제 2-1 균열부의 경계부분에서 상기 제 2 채널부는 상기 제 2-1 균열부를 향할수록 폭이 점진적으로 감소하는 부분을 포함하는 제 1 감소부분;상기 제 2 채널부와 상기 제 2-2 균열부의 경계부분에서 상기 제 2 채널부는 상기 제 2-2 균열부를 향할수록 폭이 점진적으로 감소하는 부분을 포함하는 제 2 감소부분; 및상기 제 1 감소부분과 상기 제 2 감소부분의 사이에 위치하고 폭이 일정하게 유지되는 부분을 포함하는 제 1 유지부분;을 포함하는 것을 특징으로 하는 비대칭 사이프를 포함하는 타이어. [청구항5]제 1 항에 있어서,상기 사이프부는 상기 제 1 사이프부 또는 상기 제 2 사이프부 중 어느 하나와 인접하는 제 3 사이프부(Third Sipe Part)를 더 포함하고,상기 제 3 사이프부는상기 트레드 블록부의 표면으로부터 연장되는 제 3 채널부; 및상기 제 3 채널부와 연결되며 상기 제 3 채널부의 하부에 위치하는 제 3 균열부;를 포함하는 것을 특징으로 하는 비대칭 사이프를 포함하는 타이어. [청구항6]제 5 항에 있어서,상기 트레드 블록부의 수평방향으로 상기 제 3 채널부는 상기 제 1 균열부 및 제 2-1 균열부와 중첩(Overlap)하고, 상기 제 3 균열부는 상기 제 1 채널부, 상기 제 1 균열부, 상기 제 2 채널부 및 상기 제 2-2 균열부와 중첩하는 것을 특징으로 하는 비대칭 사이프를 포함하는 타이어. [청구항7]제 5 항에 있어서,상기 제 3 채널부는상기 제 3 채널부와 상기 제 3 균열부의 경계부분에서 상기 제 3 채널부는 상기 제 3 균열부를 향할수록 폭이 점진적으로 감소하는 부분을 포함하는 제 3 감소부분; 및상기 제 3 감소부분과 상기 트레드 블록부의 표면 사이에 위치하며 폭이 유지되는 부분을 포함하는 제 2 유지부분;을 포함하는 것을 특징으로 하는 비대칭 사이프를 포함하는 타이어.
225 | 타이어용 고무 조성물 및 이를 이용하여 제조한 타이어 | C08L 7/00(2006.01)¦C08L 9/06(2006.01)¦C08L 61/14(2006.01)¦C08L 61/06(2006.01)¦C08K 5/17(2006.01)¦C08K 5/3492(2006.01)¦C08K 3/04(2006.01)¦C08J 3/20(2006.01)¦B60C 1/00(2006.01) | 1020100120876 | 2010.11.30 | 1012732510000 | 2013.06.04 | 1020120059219 | 2012.06.08 |  | 2013.06.25 | 등록결정(일반) |  |  | Y(2010.11.30) | 7 | 본 발명은 천연고무 20 내지 60 중량부 및 스타이렌 부타디엔 고무(SBR) 40 내지 80 중량부를 포함하는 원료고무 100 중량부, 친환경 보강성 수지로서 미반응 페놀 및 m-크레졸이 제거된 캐슈 넛쉘 리퀴드 변성 페놀 수지 1 내지 15 중량부, 그리고 메틸렌 공여체 0.1 내지 10 중량부를 포함하는 타이어용 고무 조성물 및 이를 이용하여 제조한 타이어를 제공한다. 상기 타이어용 고무 조성물은 타이어 제조 공정인 정련, 압출, 성형, 가류 공정 중 발생 가능한 냄새를 저감하는 동시에 고경도의 강성을 갖고 저발열로 내구를 향상시킬 수 있다. | [청구항1]천연고무 20 내지 60 중량부 및 스타이렌 부타디엔 고무 40 내지 80 중량부를 포함하는 원료고무 100 중량부에 대하여,친환경 보강성 수지로서 하기 화학식1로 표시되는 화합물에서 m-크레졸부가제거된 캐슈 넛 쉘 리퀴드-변성 페놀 수지 1 내지 15중량부, 그리고메틸렌 공여체 0.1 내지 10 중량부를 포함하는 타이어 고무 조성물.[화학식 1] [청구항2]제1항에 있어서, 상기 친환경 보강성 수지와 함께 레조시놀 포름알데히드 레진, 레졸 페놀릭 레진 및 이들의 조합으로 이루어진 군에서 선택되는 보강성 수지를 더 포함하는 타이어 고무 조성물. [청구항3]제2항에 있어서, 상기 친환경 보강성 수지와 상기 보강성 수지를 1:0.5 내지 1:2.5의 중량비로 포함하는 것인 타이어 고무 조성물. [청구항4]제1항에 있어서, 상기 메틸렌 공여체가 헥사메틸렌테트라아민, 헥사메톡시메틸멜라민, 펜타메톡시메틸멜라민 및 이들의 조합으로 이루어진 군에서 선택되는 것인 타이어 고무 조성물. [청구항5]제1항에 있어서,상기 원료고무 100 중량부에 대하여, 카본블랙 35 내지 115 중량부, 가류제 0.5 내지 5 중량부 및 가류촉진제 0.5 내지 4 중량부를 더 포함하는 것인 타이어 고무 조성물. [청구항6]천연고무 20 내지 60 중량부 및 스타이렌부타디엔고무 40 내지 80 중량부 포함하는 원료고무 100 중량부에 대하여, 친환경 보강성 수지로서 하기 화학식1로 표시되는 화합물에서 m-크레졸부가 제거된 캐슈 넛 쉘 리퀴드-변성 페놀 수지 1 내지 15 중량부를 혼합하여 혼합물을 제조하는 단계; 그리고상기 혼합물에 메틸렌 공여체 0.1 내지 10 중량부를 90 내지 140℃에서 첨가한 후 혼합하는 단계를 포함하는 타이어 고무 조성물의 제조방법.[화학식 1] [청구항7]제1항 내지 제5항 중 어느 한 항에 따른 타이어용 고무 조성물을 이용하여 제조한 타이어.
226 | 비공기입 타이어 | B60C 7/10(2021.01)¦B60C 7/22(2006.01)¦B60C 11/02(2006.01)¦B29D 30/08(2006.01) | 1020200155697 | 2020.11.19 | 1024128650000 | 2022.06.21 | 1020220069167 | 2022.05.27 |  | 2022.06.27 | 등록결정(일반) |  |  | Y(2020.11.19) | 10 | 본 발명은 비공기입 타이어에 관한 것이다. 보다 자세하게는, 본 발명은 교체가 용이한 비공기입 타이어에 관한 것이다. 본 발명에 따른 비공기입 타이어는 외륜부(Outer Ring Part), 상기 외륜부의 내측면(Inner Side Surface)에 배치되며 수평방향(Horizontal Direction)으로 함몰되어 형성된 복수의 함몰부를 포함하는 내륜부(Inner Ring Part), 상기 수평방향으로 연장되는 부분을 포함하는 복수의 제 1 홈부(First Hollow Part)를 포함하고 차축의 회전에 따라 회전하는 휠 디스크부(Wheel Disk part), 상기 제 1 홈부와 교차하는 복수의 제 2 홈부(Second Hollow Part)를 포함하고 테두리에 제 1 기어부(First Gear Part)가 형성되는 기어 디스크부(Gear Disk Part), 상기 기어 디스크부를 회전시키는 회전부(Rotating Part), 상기 제 1 홈부와 상기 제 2 홈부를 관통하여 상기 휠 디스크부와 상기 기어 디스크부를 연결하고 상기 기어 디스크부의 회전에 따라 상기 제 1 홈부 및 상기 제 2 홈부를 따라 이동하는 가이드 로드부(Guide Rod Part) 및 상기 가이드 로드부가 고정되고 일측 끝단이 상기 내륜부의 상기 함몰부에 대응되는 부분을 포함하는 클램핑부(Clamping Part)를 포함할 수 있다. | [청구항1]지면에 대응되는 부분을 포함하는 외륜부(Outer Ring Part);상기 외륜부의 내측면(Inner Side Surface)에 배치되고, 차축과 교차하는 수평방향(Horizontal Direction)으로 함몰되어 형성된 복수의 함몰부를 포함하는 내륜부(Inner Ring Part);차축과 연결되는 부분을 포함하고, 판 형태를 갖는 부분을 포함하고, 상기 수평방향으로 연장되는 부분을 포함하는 복수의 제 1 홈부(First Hollow Part)를 포함하고, 상기 차축의 회전에 따라 회전하는 휠 디스크부(Wheel Disk part);판 형태를 갖는 부분을 포함하고, 상기 제 1 홈부에 대응되며 상기 제 1 홈부와 교차하는 복수의 제 2 홈부(Second Hollow Part)를 포함하고, 테두리에 제 1 기어부(First Gear Part)가 형성되고, 상기 휠 디스크부의 전면(Front Surface)에 대응되는 기어 디스크부(Gear Disk Part);상기 기어 디스크부를 회전시키는 회전부(Rotating Part);상기 제 1 홈부와 상기 제 2 홈부를 관통하여 상기 휠 디스크부와 상기 기어 디스크부를 연결하고, 상기 기어 디스크부의 회전에 따라 상기 제 1 홈부 및 상기 제 2 홈부를 따라 이동하는 가이드 로드부(Guide Rod Part); 및상기 가이드 로드부가 고정되고, 상기 기어 디스크부의 회전에 따라 상기 수평방향으로 이동하고, 일측 끝단이 상기 내륜부의 상기 함몰부에 대응되는 부분을 포함하는 클램핑부(Clamping Part);를 포함하는 비공기입 타이어. [청구항2]제 1 항에 있어서, 상기 클램핑부는상기 수평방향으로 연장되는 부분을 포함하는 다리부(Leg Part); 및상기 다리부의 끝단에 연결되고 상기 내륜부의 함몰부에 대응되는 머리부(Head Part);를 포함하고,상기 가이드 로드부는 상기 다리부에 고정되고,상기 머리부의 외측면은 외부를 향해 볼록한 형태를 갖는 부분을 포함하는 비공기입 타이어. [청구항3]제 2 항에 있어서,상기 휠 디스크부의 후면(Rear Surface)에 배치하고, 상기 다리부의 이탈을 방지하기 위해 상기 제 1 홈부의 가장자리에 위치하는 부분을 포함하고, 상기 수평방향으로 외부를 향해 개방된 부분을 포함하는 가이드 레일부(Guide Rail Part)를 더 포함하는 비공기입 타이어. [청구항4]제 3 항에 있어서,상기 차축과 나란한 수직방향(Vertical Direction)으로 상기 머리부의 폭은 상기 가이드 로드부로부터 상기 가이드 레일부까지의 폭보다 더 크고, 상기 내륜부의 폭보다는 더 작은 비공기입 타이어. [청구항5]제 1 항에 있어서,상기 제 2 홈부의 길이는 상기 제 1 홈부의 길이보다 더 길고,상기 제 1 홈부의 일측 끝단은 상기 제 2 홈부의 일측 끝단에 대응되고, 상기 제 1 홈부의 타측 끝단은 상기 제 2 홈부의 타측 끝단에 대응되고,상기 제 2 홈부의 일측 끝단은 상기 제 2 홈부의 타측 끝단보다 상기 기어 디스크부의 중심보다 더 인접하고,상기 제 2 홈부는 휘어진 부분을 포함하는 비공기입 타이어. [청구항6]제 5 항에 있어서,상기 수평방향으로 상기 제 2 홈부의 일측 끝단과 타측 끝단 사이의 중간지점과 상기 기어 디스크부의 중심을 함께 지나는 직선을 제 1 직선이라 할 때,상기 제 2 홈부의 일측 끝단에 인접한 부분에서의 진행방향과 상기 제 1 직선 사이의 각도는 상기 제 2 홈부의 타측 끝단에 인접한 부분에서의 진행방향과 상기 제 1 직선 사이의 각도보다 더 작은 비공기입 타이어. [청구항7]제 5 항에 있어서,상기 가이드 로드부가 상기 제 2 홈부의 타측 끝단 및/또는 상기 제 1 홈부의 타측 끝단에 인접하거나 대응되는 경우, 상기 클램핑부의 일측 끝단의 적어도 일부가 상기 함몰부에 삽입되고,상기 가이드 로드부가 상기 제 2 홈부의 일측 끝단 및/또는 상기 제 1 홈부의 일측 끝단에 인접하거나 대응되는 경우, 상기 클램핑부의 일측 끝단이 상기 함몰부로부터 이탈하는 비공기입 타이어. [청구항8]제 1 항에 있어서,상기 회전부는상기 기어 디스크부의 상기 제 1 기어부와 맞물리는 제 2 기어부(Second Gear Part); 및상기 제 2 기어부를 회전시키는 서브 회전부(Sub Rotating Part);를 포함하고,상기 제 2 기어부는 웜 기어(Worm Gear) 타입인 비공기입 타이어. [청구항9]제 8 항에 있어서,상기 휠 디스크부의 직경은 상기 기어 디스크부의 직경보다 더 크고,상기 내륜부의 직경은 상기 휠 디스크부의 직경보다 더 크고,상기 서브 회전부는 상기 휠 디스크부의 전면에 고정되는 비공기입 타이어. [청구항10]제 1 항에 있어서,상기 내륜부의 내측면에서 원주 방향으로 상기 함몰부의 폭은 인접하는 두 개의 상기 함몰부 사이의 간격보다 더 큰 비공기입 타이어.
227 | 타이어 트레드용 고무 조성물 및 이를 포함하는 타이어 | C08L 9/00(2006.01)¦C08L 9/06(2006.01)¦C08F 2/04(2006.01)¦C08F 136/04(2006.01)¦C08F 236/10(2006.01)¦C08F 4/48(2006.01)¦C08F 4/54(2006.01)¦B60C 1/00(2006.01) | 1020200127054 | 2020.09.29 | 1024114510000 | 2022.06.16 | 1020220043535 | 2022.04.05 |  | 2022.06.20 | 등록결정(일반) |  |  | Y(2020.09.29) | 8 | 젖은 노면 제동 성능과 내마모, 연비 성능을 동시에 향상시키는 타이어 트레드용 고무 조성물이 제공된다. 본 발명에 따른 타이어 트레드용 고무 조성물은, 원료 고무 100 중량부; 및 보강성 충진제 90 내지 140 중량부를 포함하되, 상기 원료 고무는, 고시스 네오디뮴 부타디엔 고무(Nd-BR) 25 내지 65 중량부, 고기능성 리튬 부타디엔 고무(functionalized Li-BR) 5 내지 45중량부, 및 용액 중합 스티렌-부타디엔 고무 20 내지 50중량부를 포함한다. | [청구항1]원료 고무 100 중량부; 및보강성 충진제 90 내지 140 중량부를 포함하되,상기 원료 고무는, 고시스 네오디뮴 부타디엔 고무(Nd-BR) 25 내지 65 중량부, 고기능성 리튬 부타디엔 고무(Functionalized Li-BR) 5 내지 45 중량부, 및 실리카용 변성 용액 중합 스티렌-부타디엔 고무가 아닌 용액 중합 스티렌-부타디엔 고무 20 내지 50 중량부를 포함하고,상기 고시스 네오디뮴 부타디엔 고무는 시스 함량이 96% 이상이고, 중량 평균 분자량(Mw)이 30만 내지 60만 g/mol이고,상기 고기능성 리튬 부타디엔 고무는 비닐(vinyl) 함량이 10 내지 40 중량%이고, 중량 평균 분자량(Mw)이 10만 내지 30만 g/mol이고,상기 실리카용 변성 용액 중합 스티렌-부타디엔 고무가 아닌 용액 중합 스티렌-부타디엔 고무는, 스티렌 함량이 20 내지 40중량% 및 비닐 함량이 10 내지 40 중량%를 포함하는타이어 트레드용 고무 조성물. [청구항2]삭제 [청구항3]삭제 [청구항4]제 1항에 있어서,상기 보강성 충진제는, 상기 원료 고무 100 중량부에 대하여 실리카 85 내지 120 중량부 및 카본 블랙 5 내지 20중량부를 포함하는 타이어 트레드용 고무 조성물. [청구항5]삭제 [청구항6]삭제 [청구항7]제 1항에 있어서,상기 용액 중합 스티렌-부타디엔 고무의 중량 평균 분자량(Mw)은 70만 내지 90만 g/mol인 타이어 트레드용 고무 조성물. [청구항8]제 1항에 있어서,상기 용액 중합 스티렌-부타디엔 고무의 유리전이온도(Tg)는 -35 내지 -15℃인 타이어 트레드용 고무 조성물. [청구항9]제 1항에 있어서,가소제 10 내지 50 중량부를 더 포함하되,상기 가소제는, 연화점이 95 내지 115℃인 탄화수소계 수지(Resin)를 포함하는 타이어 트레드용 고무 조성물. [청구항10]제 1항에 있어서,가류제를 더 포함하는 타이어 트레드용 고무 조성물. [청구항11]제 10항에 있어서,가류촉진제 0.5 내지 2.5 중량부를 더 포함하는 타이어 트레드용 고무 조성물. [청구항12]제 1항, 제4항, 제7항 내지 제 11항 중 어느 하나에 따른 타이어 트레드용 고무 조성물을 포함하는 타이어.
228 | 차량의 무게 중심 좌표 및 축하중 추정 방법 및 이의 수행을 위한 차량의 무게 중심 좌표 및 축하중 추정 시스템 | B60W 40/13(2012.01)¦B60W 40/107(2012.01)¦B60W 40/109(2012.01) | 1020200160305 | 2020.11.25 | 1024128440000 | 2022.06.21 | 1020220072952 | 2022.06.03 |  | 2022.06.27 | 등록결정(일반) |  |  | Y(2020.11.25) | 9 | 본 발명의 일 실시 예는 차량의 감가속 또는 선회의 주행 상황에서 각 바퀴의 하중을 정확하게 추정하는 기술을 제공한다. 본 발명의 실시 예에 따른 차량의 축하중 추정 방법은, 타이어에 작용되는 하중, 타이어의 접지각 및 타이어의 압력 간 관계에 대한 3차원 그래프인 3차원맵을 마련하는 제1단계; 차량에 대한 동역학 모델을 생성하고, 상기 동역학 모델에서 차량 모델의 가속도(종/횡 방향)에 따른 타이어 모델의 접지각과 압력 값을 상기 3차원맵에 대입하여 상기 차량 모델의 가속도별 상기 타이어 모델에 작용되는 하중인 추정하중을 산출하는 제2단계; 상기 추정하중과 상기 차량 모델의 가속도를 차량 동역학 지배방정식에 입력하여, 상기 차량 모델의 하중 및 상기 차량 모델의 무게중심의 3차원(종, 횡, 높이) 좌표를 산출함으로써, 상기 차량 모델의 가속도에 따른 상기 차량 모델의 무게중심의 3차원 좌표 데이터인 가속도별 무게중심 좌표 데이터를 생성하는 제3단계; 및 상기 차량 모델의 하중과 상기 가속도별 무게중심 좌표 데이터 및 차량의 가속도를 상기 차량 동역학 지배방정식에 대입하여, 상기 차량의 주행 시 상기 차량에 설치된 복수 개의 타이어 각각의 하중을 산출하는 제4단계;를 포함한다. | [청구항1]타이어에 작용되는 하중, 타이어의 접지각 및 타이어의 압력 간 관계에 대한 3차원 그래프인 3차원맵을 마련하는 제1단계;차량에 대한 동역학 모델을 생성하고, 상기 동역학 모델에서 차량 모델의 가속도(종/횡 방향)에 따른 타이어 모델의 접지각과 압력 값을 상기 3차원맵에 대입하여 상기 차량 모델의 가속도별 상기 타이어 모델에 작용되는 하중인 추정하중을 산출하는 제2단계;상기 추정하중과 상기 차량 모델의 가속도를 차량 동역학 지배방정식에 입력하여, 상기 차량 모델의 하중 및 상기 차량 모델의 무게중심의 3차원(종, 횡, 높이) 좌표를 산출함으로써, 상기 차량 모델의 가속도에 따른 상기 차량 모델의 무게중심의 3차원 좌표 데이터인 가속도별 무게중심 좌표 데이터(CG point, CG height)를 생성하는 제3단계; 및상기 차량 모델의 하중과 상기 가속도별 무게중심 좌표 데이터 및 차량의 가속도를 상기 차량 동역학 지배방정식에 대입하여, 상기 차량의 주행 시 상기 차량에 설치된 복수 개의 타이어 각각의 하중을 산출하는 제4단계;를 포함하는 것을 특징으로 하는 차량의 무게 중심 좌표 및 축하중 추정 방법. [청구항2]청구항 1에 있어서,상기 제4단계는, 상기 차량의 등속 주행 시 상기 차량에 설치된 복수 개의 타이어 각각의 하중인 정하중을 산출하는 제4-1단계를 포함하는 것을 특징으로 하는 차량의 무게 중심 좌표 및 축하중 추정 방법. [청구항3]청구항 2에 있어서,상기 제4단계는, 상기 차량의 감가속 주행 시 상기 차량에 설치된 복수 개의 타이어 각각의 실시간 하중인 동하중을 산출하는 제4-2단계를 포함하는 것을 특징으로 하는 차량의 무게 중심 좌표 및 축하중 추정 방법. [청구항4]청구항 1에 있어서,상기 차량 동역학 지배방정식은, 4개의 타이어 모델에 대한 선형 회귀 분석 후 비용 함수를 연산하여 생성되는 것을 특징으로 하는 차량의 무게 중심 좌표 및 축하중 추정 방법. [청구항5]청구항 4에 있어서,상기 선형 회귀 분석은 아래의 식에 의해 수행되는 것을 특징으로 하는 차량의 무게 중심 좌표 및 축하중 추정 방법.여기서, X, Y, B0, 및 B1은 행렬식이다. [청구항6]청구항 5에 있어서,상기 X행렬과 상기 Y행렬은 하기와 같이 형성되는 것을 특징으로 하는 차량의 무게 중심 좌표 및 축하중 추정 방법., 여기서, ax는 차량의 종방향 가속도이고, ay는 차량의 횡방향 가속도이다. 그리고, Fz,FR은 차량 전방 우측의 타이어에 대한 하중이고, Fz,FL은 차량 전방 좌측의 타이어에 대한 하중이며, Fz,RR은 차량 후방 우측의 타이어에 대한 하중이며, Fz,RL은 차량 후방 좌측의 타이어에 대한 하중이다. [청구항7]청구항 6에 있어서,상기 B0행렬과 및 B1행렬은 하기와 같이 형성되는 것을 특징으로 하는 차량의 무게 중심 좌표 및 축하중 추정 방법., 여기서, m은 차량의 하중이고, D는 차량의 전방 양 타이어 간 거리이며, L은 차량의 측면에서 양 타이어 간 거리이고, Dl은 차량의 무게중심과 차량 전방 좌측 타이어 간 횡방향 거리이며, Lr은 차량의 무게중심과 차량 후방 우측 타이어 간 종방향 거리이며, h는 차량의 무게중심 높이이다. [청구항8]청구항 7에 있어서,상기 비용 함수 연산에 의해, 상기 차량 동역학 지배방정식은 하기와 같이 형성되는 것을 특징으로 하는 차량의 무게 중심 좌표 및 축하중 추정 방법. [청구항9]청구항 8의 차량의 무게 중심 좌표 및 축하중 추정 방법의 수행을 위한 차량의 무게 중심 좌표 및 축하중 추정 시스템에 있어서,4개의 타이어가 설치된 차량;상기 차량에 설치되어 상기 차량의 가속도를 연산하는 가속도연산부; 및상기 차량 동역학 지배방정식과 상기 가속도별 무게중심 좌표 데이터가 포함된 하중 추정 알고리즘을 저장하는 실시간 알고리즘 구동 장비;를 포함하고,주행하는 상기 차량의 하중 및, 상기 차량의 가속도와 상기 가속도별 무게중심 좌표 데이터를 이용해 산출된 상기 차량의 무게중심 3차원 좌표를 상기 차량 동역학 지배방정식에 대입하여, 상기 차량에 설치된 복수 개의 타이어 각각의 실시간 하중을 산출하는 것을 특징으로 하는 차량의 무게 중심 좌표 및 차량의 축하중 추정 시스템.
229 | 금형 및 그 금형의 제조 방법 | B29D 30/02(2006.01)¦B29D 30/72(2006.01)¦B29C 33/38(2018.01)¦B29C 33/42(2018.01)¦C22C 9/00(2006.01)¦C22C 9/01(2006.01)¦C22C 9/05(2006.01)¦C23F 1/18(2006.01)¦C23F 1/02(2006.01)¦C23G 1/00(2006.01) | 1020200151835 | 2020.11.13 | 1024144210000 | 2022.06.24 | 1020220065931 | 2022.05.23 |  | 2022.06.29 | 등록결정(일반) |  |  | Y(2020.11.13) | 4 | 본 발명은 타이어 사이드월에 패턴을 형성하기 위한 금형 및 그 금형의 제조 방법에 관한 것이다. 또한, 본 발명은 두 개 이상의 금속으로 형성된 금속합금부, 상기 금속합금부에 요철 형상으로 마련된 미세 요철부 및 상기 금속합금부를 부착한 금형 몸체를 포함하는 것을 특징으로 한다. | [청구항1]삭제 [청구항2]삭제 [청구항3]삭제 [청구항4]두 개 이상의 금속으로 금속합금부를 제조하는 금속합금부 제조 단계;상기 금속합금부를 염산 또는 질산 용액에서 탈부식하여 미세 요철부를 형성하는 탈부식 단계;상기 탈부식 단계를 마친 상기 금속합금부를 세정하는 세정 단계; 및상기 세정 단계를 마친 상기 금속합금부를 금형 몸체에 부착하는 부착 단계; 를 포함하고, 상기 탈부식 단계는 상기 금속합금부를 식각액인 89℃ ~ 91℃의 상기 염산 또는 상기 질산 용액에서 2 ~ 4시간 동안 탈부식하여 상기 미세 요철부를 형성하고,상기 금형 몸체에 상기 금속합금부를 부착하여 형성된 금형에 미가류 상태의 그린 타이어를 가류하는 것을 특징으로 하는 금형의 제조 방법. [청구항5]청구항 4에 있어서,상기 탈부식 단계의 전(前) 단계에서 상기 금속합금부 중 패턴을 형성하지 않을 부위에 마스킹을 하는 마스킹 단계를 더 포함하는 것을 특징으로 하는 금형의 제조 방법. [청구항6]청구항 5에 있어서,상기 탈부식 단계와 상기 부착 단계의 사이에 상기 금속합금부에서 상기 마스킹을 제거하는 마스킹 제거 단계를 포함하는 것을 특징으로 하는 금형의 제조 방법. [청구항7]청구항 4에 있어서,상기 탈부식 단계에서 상기 미세 요철부는 상기 금속합금부의 식각되는 영역의 30% ~ 70%의 면적을 식각하여 형성하는 것을 특징으로 하는 금형의 제조 방법.
230 | 타이어 비드필러용 고무 조성물 및 이를 이용하여 제조한 타이어 | C08L 7/00(2006.01)¦C08L 9/06(2006.01)¦C08K 3/04(2006.01)¦C08L 61/14(2006.01)¦C08K 5/3477(2006.01)¦C08K 5/44(2006.01)¦C08K 3/06(2006.01)¦C08K 3/22(2006.01)¦C08K 5/09(2006.01)¦C08G 8/32(2006.01)¦B60C 1/00(2006.01) | 1020100120746 | 2010.11.30 | 1012732630000 | 2013.06.04 | 1020120059119 | 2012.06.08 |  | 2013.06.25 | 등록결정(일반) |  |  | Y(2010.11.30) | 6 | 본 발명의 타이어 비드필러용 고무 조성물 및 이를 이용하여 제조한 타이어는 원료고무 100 중량부에 대하여, 카본블랙 40 내지 80 중량부, m-크레졸이 제거된 캐슈 변성 페놀 수지 5 내지 25 중량부, 그리고 메틸렌 공여체 1 내지 7 중량부를 포함한다. 상기 타이어 비드필러용 고무 조성물은 그린타이어 성형시 점착력을 향상시키고, 경도를 향상시켜 인접 고무와의 모듈러스 차이를 줄임으로써 핸들링 성능에 유리하고 내구 성능을 향상 시킬 수 있다. | [청구항1]원료고무 100 중량부에 대하여,카본블랙 40 내지 80 중량부,m-크레졸이 제거된 캐슈 변성 페놀 수지 5 내지 25 중량부, 그리고메틸렌 공여체 1 내지 7 중량부를 포함하며, 상기 캐슈 변성 폐놀 수지는 하기 화학식 1의 구조를 가지며, 상기 m-크레졸이 제거된 캐슈 변성 페놀 수지는 산 촉매를 사용하며 페놀을 알데히드와 반응시킨 후, 캐슈 오일로 개질시켜 하기 화학식 1의 캐슈 변성 페놀 수지에서 m-크레졸부를 제거함으로써 제조되며, 상기 m-크레졸을 1중량% 이하로 포함하는 것인 타이어 비드필러용 고무 조성물.[화학식 1] [청구항2]제1항에 있어서,상기 원료고무는 천연고무 50 내지 100 중량부 및 스티렌 부타디엔 고무 0 내지 50 중량부를 포함하는 것인 타이어 비드필러용 고무 조성물. [청구항3]제1항에 있어서,상기 카본 블랙은 디부틸프탈레이트 흡유량이 80 내지 105㎖/100g이고 질소흡착 비표면적이 20 내지 50㎡/g인 제1 카본블랙 40 내지 70중량부; 및 디부틸프탈레이트 흡유량이 85 내지 120㎖/100g이고 질소흡착 비표면적이 70 내지 90㎡/g인 제2 카본블랙 10 내지 40중량부를 포함하는 것인 타이어 비드필러용 고무 조성물. [청구항4]제1항에 있어서,상기 타이어 비드필러용 조성물은 가류촉진제 0.5 내지 4 중량부, 가류제 2 내지 8 중량부, 가류촉진조제 0.5 내지 15 중량부 및 이들의 조합으로 이루어진 군에서 선택되는 첨가제를 더 포함하는 타이어 비드필러용 조성물. [청구항5]제1항에 있어서,상기 타이어 비드필러용 조성물은천연고무 50 내지 100 중량부 및 스티렌 부타디엔 고무 0 내지 50 중량부를 포함하는 원료고무 100 중량부에 대하여,디부틸프탈레이트 흡유량이 80 내지 105㎖/100g이고 질소흡착 비표면적이 20 내지 50㎡/g인 제1 카본블랙 40 내지 70중량부; 및 디부틸프탈레이트 흡유량이 85 내지 120㎖/100g이고 질소흡착 비표면적이 70 내지 90㎡/g인 제2 카본블랙 10 내지 40중량부를 포함하는 카본블랙 40 내지 80 중량부,m-크레졸이 제거된 캐슈 변성 페놀 수지 5 내지 25 중량부, 메틸렌 공여체로서 헥사메틸렌테트라아민 1 내지 7 중량부,술펜아미드계 가류촉진제 0.5 내지 4 중량부, 가류제로서 불용성 유황 2 내지 8 중량부, 그리고가류촉진조제로서 산화아연과 스테아린산의 혼합물 0.5 내지 15 중량부를 포함하는 타이어 비드필러용 조성물. [청구항6]제1항 내지 제5항 중 어느 한 항에 따른 타이어 비드필러용 고무 조성물을 이용하여 제조한 타이어.
231 | 타이어 수직 공급장치 | B60C 25/00(2021.01)¦B60B 30/02(2006.01)¦B60B 30/00(2006.01)¦B62D 65/12(2006.01) | 1020140174611 | 2014.12.08 | 1016291900000 | 2016.06.03 |  |  |  | 2016.06.13 | 등록결정(일반) |  |  | Y(2014.12.08) | 2 | 본 발명은 차량에 타이어를 공급하여 장착할 때 또는 실란트(Sealant) 도포를 위해 완제품 타이어의 수직 상태를 유지시키어 타이어의 흔들림과 좌우 틀어짐을 방지하는 타이어 수직공급장치에 관한 것으로, 타이어(100)를 수직방향으로 세워 일정한 상태를 유지시키어 공급하는 타이어 수직공급장치에 있어서, 상기 세워진 타이어(100)의 상부 트레드에 접하는 누름롤(1)과, 타이어(100)의 좌우 사이드월에 접하는 다수개의 사이드월 가이드롤(2) 및, 타이어(100)의 하부 트레드에 접하는 양쪽 구동롤(3)을 구비하여 이루어진 구조로 되어 있다. | [청구항1]타이어(100)를 수직방향으로 세워 일정한 상태를 유지시키어 공급시키기 위해 상기 세워진 타이어(100)의 상부 트레드에 접하는 누름롤(1)과, 타이어(100)의 좌우 사이드월에 접하는 다수개의 사이드월 가이드롤(2) 및, 타이어(100)의 하부 트레드에 접하는 양쪽 구동롤(3)을 구비하여 이루어진 타이어 수직공급장치에 있어서,상기 사이드월 가이드롤(2)은 타이어(100) 사이드월의 닿는 면적에 따라 슬립현상 예방과 위치제어를 위해 직경을 달리하는 멀티 디스크롤(4)들이 다수 개 장착되어 이루어진 것을 특징으로 하는 타이어 수직공급장치. [청구항2]삭제 [청구항3]삭제 [청구항4]제 1항에 있어서,상기 각각의 멀티 디스크롤(4)은 개별적인 조절이 가능한 개별 베어링(5)을 가진 프리롤(Free roll) 형태로 이루어진 것을 특징으로 하는 타이어 수직공급장치. [청구항5]삭제
232 | 비공기입 타이어 | B60C 7/14(2006.01)¦B60B 9/26(2006.01) | 1020200160290 | 2020.11.25 | 1024128580000 | 2022.06.21 | 1020220072950 | 2022.06.03 |  | 2022.06.27 | 등록결정(일반) |  |  | Y(2020.11.25) | 9 | 본 발명의 일 실시 예는 하중을 보다 효과적으로 분산시킬 수 있는 비공기입 타이어를 제공한다. 본 발명의 실시 예에 따른 비공기입 타이어는, 지면에 대응되는 부분을 포함하는 트레드부(Tread Part); 차축과 연결되는 부분을 포함하는 림부(Rim Part); 및 트레드부와 림부의 사이에 위치하고, 트레드부와 림부를 연결하는 스포크부(Spoke Part); 를 포함하고, 스포크부는 림부의 외측면(Outer Side Surface)에 대응되고, 림부의 외측면을 감싸는 부분을 포함하는 바탕부(Bottom Part); 트레드부의 내측면(Inner Side Surface)에 대응되고, 차축과 교차하는 수평방향(Horizontal Direction)으로의 단면이 원형태를 갖는 부분을 포함하는 머리부(Head Part); 및 바탕부와 머리부의 사이에 위치하고, 바탕부와 머리부를 연결하는 메인 스포크부(Main Spoke Part);를 포함한다. | [청구항1]지면에 대응되는 부분을 포함하는 트레드부(Tread Part);차축과 연결되는 부분을 포함하는 림부(Rim Part); 및상기 트레드부와 상기 림부의 사이에 위치하고, 상기 트레드부와 상기 림부를 연결하는 스포크부(Spoke Part); 를 포함하고,상기 스포크부는상기 림부의 외측면(Outer Side Surface)에 대응되고, 상기 림부의 외측면을 감싸는 부분을 포함하는 바탕부(Bottom Part);상기 트레드부의 내측면(Inner Side Surface)에 대응되고, 상기 차축과 교차하는 수평방향(Horizontal Direction)으로의 단면이 원형태를 갖는 부분을 포함하는 머리부(Head Part);상기 바탕부와 상기 머리부의 사이에 위치하여 상기 바탕부와 머리부를 연결하며, 엠보싱(Embossing) 구조를 갖는 부분을 포함하는 메인 스포크부(Main Spoke Part); 및 타이어의 원주 방향으로 상기 스포크부의 내부를 관통하여 형성되고, 상기 스포크부의 각 부위별 강도에 따라 선택적으로 직경이 변경되는 보강재; 를 포함하며,상기 엠보싱 구조는, 상기 메인 스포크의 일측에서 돌출되는 부위 및 상기 메인 스포크의 타측에서 함몰되는 부위를 포함하되, 상기 돌출되는 부위와 상기 함몰되는 부위가 상기 메인 스포크의 동일한 높이에서 양 측면으로 서로 대응되는 위치에 각각 형성되고,상기 차축과 나란한 수직방향(Vertical Direction)으로 상기 메인 스포크부의 최대 폭은 상기 바탕부의 최대 폭 및 상기 머리부의 최대 폭보다 더 작은 것을 특징으로 하는 비공기입 타이어. [청구항2]청구항 1에 있어서, 상기 메인 스포크부는 상기 수평방향으로 상기 트레드부와 상기 림부 사이의 공간을 막는 것을 특징으로 하는 비공기입 타이어. [청구항3]청구항 1에 있어서, 상기 메인 스포크부는 상기 메인 스포크부를 관통하는 복수의 홀을 포함하는 벌집 구조를 갖는 부분을 포함하는 것을 특징으로 하는 비공기입 타이어. [청구항4]삭제 [청구항5]청구항 1에 있어서,상기 스포크부의 재질은 고무(Rubber), 폴리우레탄(Poly Urethane, PU), 탄소섬유 강화 플라스틱(Carbon Fiber Reinforced Plastic, CFRP), 유리섬유 강화 플라스틱(Glass Fiber Reinforced Plastic, GFRP), 강철(Steel) 및 스프링강(Spring Steel) 중 선택된 어느 하나의 재질 혹은 선택된 2개 이상의 재질을 포함하는 것을 특징으로 하는 비공기입 타이어. [청구항6]청구항 1에 있어서,상기 메인 스포크부는상기 바탕부로부터 상기 머리부로 갈수록 상기 수직방향으로의 폭이 점진적으로 감소하는 부분을 포함하는 감소부분(Decreasing Part);상기 바탕부로부터 상기 머리부로 갈수록 상기 수직방향으로의 폭이 점진적으로 증가하는 부분을 포함하는 증가부분(Increasing Part); 및상기 감소부분과 상기 증가부분의 사이에 위치하고, 폭이 유지되는 부분을 포함하는 유지부분(Maintaining Part);을 포함하고,상기 감소부분은 상기 바탕부에 접촉하는 부분을 포함하고,상기 증가부분은 상기 머리부에 접촉하는 부분을 포함하는 것을 특징으로 하는 비공기입 타이어. [청구항7]청구항 1에 있어서,상기 메인 스포크부는 상기 수평방향으로 주름진 주름부(Pleat Part)를 포함하는 것을 특징으로 하는 비공기입 타이어. [청구항8]청구항 7에 있어서,상기 바탕부로부터 상기 머리부로 갈수록 상기 수직방향으로의 폭이 점진적으로 감소하는 부분을 포함하는 감소부분;상기 바탕부로부터 상기 머리부로 갈수록 상기 수직방향으로의 폭이 점진적으로 증가하는 부분을 포함하는 증가부분;일측 끝단이 상기 감소부분에 연결되고, 제 1 사선방향으로 연장되는 부분을 포함하는 제 1 부분(First Part);일측 끝단이 상기 제 1 부분의 타측 끌단에 연결되고, 굴곡진 형태를 갖는 부분을 포함하는 제 1 굴곡부분(First Curved Part);일측 끝단이 상기 제 1 굴곡부분의 타측 끝단에 연결되며, 제 2 사선방향으로 연장되는 부분을 포함하는 제 2 부분(Second Part);일측 끝단이 상기 제 2 부분의 타측 끝단에 연결되고, 굴곡진 형태를 갖는 부분을 포함하는 제 2 굴곡부분(Second Curved Part);일측 끝단이 상기 제 2 굴곡부분의 타측 끝단에 연결되며, 제 3 사선방향으로 연장되는 부분을 포함하는 제 3 부분(Third Part);일측 끝단이 상기 제 3 부분의 타측 끝단에 연결되고, 굴곡진 형태를 갖는 부분을 포함하는 제 3 굴곡부분(Third Curved Part); 및일측 끝단이 상기 제 3 굴곡부분의 타측 끝단에 연결되고, 제 4 사선방향으로 연장되는 부분을 포함하며, 타측 끝단은 상기 증가부분에 연결되는 제 4 부분(Fourth Part);을 포함하는 것을 특징으로 하는 비공기입 타이어. [청구항9]청구항 8에 있어서,상기 제 1 사선 방향 및 상기 제 3 사선 방향은 상기 수평방향을 기준으로 상기 비공기입 타이어의 우측을 향해 기울어진 방향이고,상기 제 2 사선 방향 및 상기 제 4 사선 방향은 상기 수평방향을 기준으로 상기 비공기입 타이어의 좌측을 향해 기울어진 방향이고,상기 제 1 굴곡부분 및 상기 제 3 굴곡부분은 상기 수평방향을 기준으로 상기 비공기입 타이어의 좌측을 향해 오목한 형태를 갖는 부분을 포함하고,상기 제 2 굴곡부분은 상기 수평방향을 기준으로 상기 비공기입 타이어의 우측을 향해 오목한 형태를 갖는 부분을 포함하는 것을 특징으로 하는 비공기입 타이어. [청구항10]청구항 8에 있어서,상기 제 1 사선방향과 상기 제 2 사선방향 사이의 각도, 상기 제 2 사선방향과 상기 제 3 사선방향 사이의 각도 및 상기 제 3 사선방향과 상기 제 4 사선방향 사이의 각도는 모두 예각인 것을 특징으로 하는 비공기입 타이어.
233 | 탄소섬유 방적사를 포함하는 타이어 및 그의 제조방법 | B60C 9/02(2006.01)¦B60C 1/00(2006.01)¦D01F 9/22(2006.01)¦B29D 30/38(2006.01)¦C08K 3/04(2006.01)¦B60C 9/04(2006.01) | 1020200145959 | 2020.11.04 | 1024144220000 | 2022.06.24 | 1020220060220 | 2022.05.11 |  | 2022.06.28 | 등록결정(일반) |  |  | Y(2020.11.04) | 7 | 정전기를 효과적으로 방출할 수 있고, 낮은 회전저항을 통한 연비 개선 효과를 동시에 달성할 수 있는 탄소섬유 방적사를 포함하는 타이어가 제공된다. 본 발명에 따른 타이어는, 트레드부, 비드부 및 사이드월부를 포함하는 타이어로서, 상기 타이어는, 상기 트레드부 내부에 배치되는 벨트와, 상기 벨트 아래에 배치되고 상기 사이드월부 및 상기 비드부까지 배치되는 카카스를 포함하고, 상기 카카스의 제1 면을 따라 연장되는 제1 탄소섬유 방적사를 포함한다. | [청구항1]트레드부, 비드부 및 사이드월부를 포함하는 타이어의 제조방법으로서,상기 타이어는,상기 트레드부 내부에 배치되는 벨트와,상기 벨트 아래에 배치되고 상기 사이드월부 및 상기 비드부까지 배치되는 카카스를 포함하고,상기 카카스의 제1 면을 따라 연장되는 제1 탄소섬유 방적사를 포함하고,상기 타이어의 제조방법은,PAN 섬유를 산화시키는 공정에서 발생하는 Waste Oxi-PAN 섬유를 2.5 내지 10cm로 절단하고,상기 절단된 Waste Oxi-PAN 섬유를 방적하고, 탄화 공정을 통해 상기 제1 탄소섬유 방적사를 제공하고,상기 제1 탄소섬유 방적사는, 상기 카카스를 압연하는 압연 공정에서 상기 카카스의 상기 제1 면에 부착되는 것인, 타이어의 제조방법. [청구항2]제1항에 있어서,상기 카카스의 제 1면은 상기 트레드부와 대면하는 면인 타이어의 제조방법. [청구항3]제1항에 있어서,상기 카카스는 상기 제1 면과 대향되는 제2 면을 포함하고,상기 제2 면을 따라 연장되는 제2 탄소섬유 방적사를 더 포함하는 타이어의 제조방법. [청구항4]제3항에 있어서,상기 제1 면 및 상기 제2 면을 연결하는 제 3면을 따라, 상기 제1 및 제2 탄소섬유 방적사가 비연장되는 타이어의 제조방법. [청구항5]삭제 [청구항6]삭제 [청구항7]제1항에 있어서,상기 제1 탄소섬유 방적사의 섬도는, 면번수로 10's 내지 100's인 타이어의 제조방법. [청구항8]제1항에 있어서,상기 타이어는, 1 내지 10개의 상기 제1 탄소섬유 방적사를 포함하는 타이어의 제조방법. [청구항9]제1항에 있어서,상기 타이어의 저항값은, 1000V 전압에서 1 kΩ 내지 100MΩ인 타이어의 제조방법. [청구항10]삭제 [청구항11]삭제
234 | 타이어 트레드용 고무 조성물 및 이를 이용하여 제조한 타이어 | C08L 9/08(2006.01)¦C08L 21/00(2006.01)¦C08K 3/04(2006.01)¦C08L 93/00(2006.01)¦C08L 91/00(2006.01)¦C08J 3/22(2006.01)¦B60C 1/00(2006.01) | 1020140080745 | 2014.06.30 | 1016353850000 | 2016.06.27 | 1020160002045 | 2016.01.07 |  | 2016.07.04 | 등록결정(일반) |  |  | Y(2014.06.30) | 8 | 본 발명은 타이어 트레드용 고무 조성물 및 이를 이용하여 제조한 타이어에 관한 것으로서, 상기 타이어 트레드용 고무 조성물은 상기 웨트 마스터배치는 스티렌-부타디엔 라텍스 100 중량부에 대하여, 카본블랙 50 내지 200중량부, 식물계 수지 20 내지 100 중량부 그리고 가공오일 50 내지 200중량부를 회분식 방법에 의해 반응시켜 제조된 웨트 마스터배치(wet masterbatch) 50 내지 200 중량부; 원료고무 60 내지 70 중량부; 그리고 카본블랙 50 내지 200 중량부를 포함함으로써, 고하중, 고슬립 및 고속 조건하에서 높은 그립 성능을 나타내며, 그 결과 초고성능 타이어에 적용 가능하다. | [청구항1]웨트 마스터배치(wet masterbatch) 50 내지 200 중량부,원료고무 60 내지 70 중량부, 그리고카본블랙 50 내지 200 중량부를 포함하며,상기 웨트 마스터배치가 스티렌-부타디엔 라텍스 100 중량부에 대하여, 카본블랙 50 내지 200중량부, 식물계 수지 20 내지 100 중량부 그리고 가공오일 50 내지 200중량부를 회분식 방법에 의해 반응시켜 제조되는 것이며,상기 식물계 수지가 세사미 수지(sesame resin), 선플라워 수지(sunflower resin), 코코넛 수지(coconut resin), 팜 수지(palm resin), 팜 핵 수지(palm kernel resin), 소이 빈 수지(soya bean resin), 라이스 수지(rice resin), 올리브 수지(olive resin), 제라늄 수지(geranium resin), 카모마일 수지(chamomile resin), 티트리 수지(tea tree resin), 레몬 수지(lemon resin), 쟈스민 수지(jasmine resin), 로즈 수지(rose resin), 라벤더 수지(lavender resin), 카멜리아 수지(camellia resin), 캐스터 수지(caster resin), 코튼 씨드 수지(cotton seed resin), 린씨드 수지(linseed resin), 평지씨 수지(rape seed resin), 낙화생 수지(arachis resin), 로진 수지(rosin resin), 송진 수지(pine resin), 톨 수지(tall resin), 콘 수지(corn resin), 새플라워 수지(safflower resin), 호호바 수지(jojoba resin), 마카다미아넛트 수지(macadamia nut resin), 텅 수지(tung resin) 및 이들의 혼합물로 이루어진 군에서 선택되는 것인 타이어 트레드용 고무 조성물. [청구항2]제1항에 있어서,상기 스티렌-부타디엔 라텍스가 스티렌 함량이 40 내지 60 중량%이고, 부타디엔 내의 비닐 함량이 15 내지 45 중량%인 것인 타이어 트레드용 고무 조성물. [청구항3]제1항에 있어서,상기 식물계 수지가 50 내지 90℃의 연화점을 갖는 것인 타이어 트레드용 고무 조성물. [청구항4]삭제 [청구항5]제1항에 있어서,상기 가공오일이 가공오일 총 중량에 대하여 방향족계 성분을 35±5 중량%, 나프텐계 성분을 28±5 중량%, 그리고 파라핀계 성분을 38±5 중량%로 포함하는 것인 타이어 트레드용 고무 조성물. [청구항6]제1항에 있어서,상기 가공오일이 PAH(Polycyclic Aromatic Hydrocarbon) 중의 한 성분인 벤조(a)피렌(Benzo(a)pyrene, BaP)의 함량이 1ppm 이하이고,벤조(a)피렌, 벤조(e)피렌(Benzo(e)pyren, BeP), 벤조(a)안트라센(Benzo(a)anthracene, BaA), 크라이센(Chrysen, CHR), 벤조(b)플루란텐(Benzo(b)fluoranthene, BbFA), 벤조(j)플루란텐(Benzo(j)fluoranthene, BjFA), 벤조(k)플루란텐(Benzo(k)fluoranthene, BkFA), 및 디벤조(a,h)안트라센(Dibenzo(a,h)anthracene)의 8종류의 PAH 함량의 합이 10ppm 이하인 것인 타이어 트레드용 고무 조성물. [청구항7]제1항에 있어서,상기 타이어 트레드용 고무 조성물 및 웨트 마스터배치에 있어서의 카본블랙이 각각 독립적으로 요오드 흡착량이 200 내지 1000mg/g이고, DBP(n-dibutyl phthalate) 흡유량이 150 내지 800ml/100g인 것인 타이어 트레드용 고무 조성물. [청구항8]제1항에 있어서,상기 원료고무가 스티렌 함량이 30 내지 50 중량%이고, 부타디엔 내의 비닐 함량이 40 내지 65 중량%이고, 오일 함량이 5 내지 45중량%이며, 유리 전이 온도가 -19 내지 -29℃인 스티렌-부타디엔 고무를 포함하는 것인 타이어 트레드용 고무 조성물. [청구항9]제1항에 따른 타이어 트레드용 고무 조성물을 이용하여 제조된 타이어.
235 | 타이어 가류용 몰드에서의 블레이드 식입 구조 | B29D 30/08(2006.01)¦B29C 35/02(2018.01) | 1020140097204 | 2014.07.30 | 1016305170000 | 2016.06.08 | 1020160015446 | 2016.02.15 |  | 2016.06.15 | 등록결정(일반) |  |  | Y(2014.07.30) | 5 | 본 발명은 타이어 가류용 몰드를 관통하여 형성된 다수개의 관통홀과, 상기 다수개의 관통홀을 외측에서 내측으로 각각 관통하여 몰드에 식입되는 다수개의 블레이드와, 상기 블레이드의 뒤쪽에서 블레이드를 압착하여 각각 고정하는 고정수단을 포함하여 이루어지는 것을 특징으로 하는 블레이드 식입 구조에 관한 것으로, 본 발명에 따른 블레이드 식입 구조는 블레이드를 타이어 몰드의 뒤편에서 식입하여 볼트 또는 핀으로 고정함으로써 가류 공정에서 타이어 인출 시 블레이드의 이탈이 발생하지 않으며 또한 성능 개선을 위하여 블레이드의 교체가 필요한 경우 방전 가공 홈 제작 공정이 필요없이 간단하게 교체가 가능한 효과가 있다. | [청구항1] 타이어 가류용 몰드를 관통하여 형성된 다수개의 관통홀과, 상기 다수개의 관통홀을 외측에서 내측으로 각각 관통하여 몰드에 식입되는 다수개의 블레이드와, 상기 블레이드를 상기 관통홀의 외측에서 내측으로 압착하여 각각 고정하는 고정수단을 포함하여 이루어지는 것을 특징으로 하는 블레이드 식입 구조. [청구항2] 제1항에 있어서, 상기 고정수단은 볼트 또는 핀으로 이루어지는 것을 특징으로 하는 블레이드 식입 구조. [청구항3] 제2항에 있어서, 상기 블레이드의 후단부 내측으로는 나사홈이 형성되어 상기 나사홈에 볼트가 나사 결합하여 고정되는 것을 특징으로 하는 블레이드 식입 구조. [청구항4] 제1항에 있어서, 상기 블레이드는 후단부에 방사상 방향의 돌출부가 형성되어 상기 돌출부가 몰드에 형성된 관통홀의 턱에 걸리도록 구성되는 것을 특징으로 하는 블레이드 식입 구조. [청구항5] 제1항에 있어서, 상기 몰드에는 몰드와 블레이드 사이에 형성되는 미세한 갭을 통하여 공기가 배출될 수 있도록 공기 배출 홈이 형성되는 것을 특징으로 하는 블레이드 식입 구조.
236 | 타이어의 하 비드필러용 고무조성물 및 이를 이용하여 제조한 타이어 | C08L 21/00(2006.01)¦C08L 61/14(2006.01)¦C08K 3/04(2006.01)¦C08K 5/16(2006.01)¦C08K 5/3492(2006.01)¦C08K 3/06(2006.01)¦C08K 5/44(2006.01)¦B60C 1/00(2006.01) | 1020100120751 | 2010.11.30 | 1012791540000 | 2013.06.04 | 1020120059123 | 2012.06.08 |  | 2013.06.25 | 등록결정(일반) |  |  | Y(2010.11.30) | 7 | 본 발명은 원료고무 100 중량부에 대하여, 원료고무 100 중량부에 대하여, 질소흡착 비표면적이 70 내지 100mg/g이고 디부틸프탈레이트 흡유량이 65 내지 130cc/100g이며 틴트(TINT)값이 90 내지 120인 카본 블랙 60 내지 80 중량부, 그리고 친환경 보강성 수지 1 내지 20 중량부를 포함하는 타이어 하 비드필러용 고무조성물 및 이를 이용하여 제조한 타이어를 제공한다. 본 발명에 따른 타이어 하 비드필러용 고무조성물은 고경도와 높은 모듈러스로 내구 성능을 향상시킬 수 있고, 저발열 성능이 우수하며, 타이어 제조 공정인 정련, 압출, 성형, 가류 공정 등 가공 과정에서 발생하는 냄새를 저감하여 작업자의 냄새로 인한 불쾌감을 저감시킨 친환경적 타이어의 하 비드필러용 고무조성물이다. | [청구항1]원료고무 100 중량부에 대하여,질소흡착 비표면적이 70 내지 100mg/g이고 디부틸프탈레이트 흡유량이 65 내지 130cc/100g이며 틴트(TINT)값이 90 내지 120인 카본 블랙 60 내지 80 중량부, 그리고친환경 보강성 수지로서 미반응 페놀과 m-크레졸을 포함하지 않는 캐슈 넛 쉘 리퀴드-변성 페놀 수지 1 내지 20 중량부를 포함하는 타이어 하 비드필러용 고무조성물. [청구항2]제1항에 있어서,상기 타이어 하 비드필러용 고무조성물은 보강성 수지로서 톨유 변성 페놀 수지를 더 포함하는 것인 타이어 하 비드필러용 고무조성물. [청구항3]제1항에 있어서,상기 타이어 하 비드필러용 고무조성물은 메틸렌 공여체 1 내지 10 중량부를 더 포함하는 것인 타이어 하 비드필러용 고무조성물. [청구항4]제3항에 있어서,상기 메틸렌 공여체가 헥사메틸렌테트라아민, 헥사메톡시메틸멜라민, 펜타메톡시메틸멜라민 및 이들의 조합으로 이루어진 군에서 선택되는 것을 특징으로 하는 타이어 하 비드필러 고무조성물. [청구항5]제1항에 있어서,원료고무 100 중량부에 대하여, 질소흡착 비표면적이 70 내지 100mg/g이고 디부틸프탈레이트 흡유량이 65 내지 130cc/100g이며 틴트(TINT)값이 90 내지 120인 카본 블랙 60 내지 80 중량부,보강성 수지로서 미반응 페놀과 m-크레졸을 포함하지 않는 캐슈 넛 쉘 리퀴드-변성 페놀 수지와 톨유 변성 페놀 수지 혼합물 1 내지 20 중량부, 그리고메틸렌 공여체로서 헥사메톡시메틸멜라민 1 내지 10 중량부를 포함하는 타이어 하 비드필러용 고무조성물. [청구항6]제5항에 있어서,상기 원료고무 100 중량부에 대하여, 가류제 0.5 내지 5 중량부 및 가류촉진제 0.5 내지 4 중량부를 더 포함하는 것인 타이어용 고무조성물. [청구항7]제1항 내지 제6항 중 어느 한 항에 따른 타이어용 고무조성물을 이용하여 제조한 타이어.
237 | 타이어 트레드용 고무 조성물 및 이를 포함하는 타이어 | C08L 9/00(2006.01)¦C08L 9/06(2006.01)¦C08L 47/00(2006.01)¦C08L 91/00(2006.01)¦C08F 236/10(2006.01)¦C08F 136/06(2006.01)¦C08F 136/04(2006.01)¦C08F 2/04(2006.01)¦C08F 4/54(2006.01)¦C08F 4/56(2006.01)¦C08F 8/04(2006.01)¦C08K 3/36(2006.01)¦B60C 1/00(2006.01) | 1020200145958 | 2020.11.04 | 1024144230000 | 2022.06.24 | 1020220060588 | 2022.05.12 |  | 2022.06.29 | 등록결정(일반) |  |  | Y(2020.11.04) | 9 | 제동 성능 및 마모 성능을 동시에 개선시킬 수 있는 타이어 트레드용 고무 조성물 및 이를 포함하는 타이어가 제공된다. 본 발명에 따른 타이어 트레드용 고무 조성물은, 용액 중합 스티렌-부타디엔 고무 및 부타디엔 고무를 포함하는 원료고무 100 중량부, 보강성 충진제 100 내지 150 중량부 및 탄화수소계 수지 30 내지 70중량부를 포함하는 타이어 트레드용 고무 조성물로, 상기 원료고무는, 상기 용액 중합 스티렌-부타디엔 고무 10 내지 35중량부, 고시스 부타디엔 고무 55 내지 75중량부 및 고트랜스 부타디엔 고무 5 내지 15중량부를 포함한다. | [청구항1]용액 중합 스티렌-부타디엔 고무 및 부타디엔 고무를 포함하는 원료고무 100 중량부;보강성 충진제 100 내지 150 중량부; 및탄화수소계 수지 30 내지 70중량부를 포함하는 타이어 트레드용 고무 조성물로, 상기 원료고무는,상기 용액 중합 스티렌-부타디엔 고무 10 내지 35중량부, 고시스 부타디엔 고무 55 내지 75중량부 및 고트랜스 부타디엔 고무 5 내지 15중량부를 포함하고,상기 용액 중합 스티렌-부타디엔 고무의, 스티렌 함량은 10 내지 20중량%이고, 비닐(Vinyl) 함량은 20 내지 30중량%이고,상기 고시스 부타디엔 고무의, 시스 함량은 96% 이상이고, 유리전이온도는 -110 내지 -100℃이고,상기 고시스 부타디엔 고무의, 중량 평균 분자량은 200,000 내지 700,000g/mol이고,상기 고트랜스 부타디엔 고무의, 시스 함량은 40% 미만이고, 유리전이온도는 -90 내지 -60℃인,타이어 트레드용 고무 조성물. [청구항2]제1항에 있어서,상기 고시스 부타디엔 고무는 네오디뮴-폴리부타디엔 고무(Nd-BR)인 타이어 트레드용 고무 조성물. [청구항3]제1항에 있어서,상기 고트랜스 부타디엔 고무는 리튬-폴리부타디엔 고무(Li-BR)인 타이어 트레드용 고무 조성물. [청구항4]삭제 [청구항5]삭제 [청구항6]제1항에 있어서,상기 탄화수소계 수지의, 중량 평균 분자량(Weight Average Molecular Weight)은 2000g/mol 이하이고, 유리전이온도는 50 내지 60℃인 타이어 트레드용 고무 조성물. [청구항7]삭제 [청구항8]삭제 [청구항9]제1항에 있어서,상기 보강성 충진제는 카본블랙 및 실리카로 이루어진 군에서 선택된 하나 이상을 포함하는 타이어 트레드용 고무 조성물. [청구항10]제1항에 있어서,상기 탄화수소계 수지는 펜타디엔 류의 모노머를 이용하여 공중합시킨 뒤 수소화 반응을 진행하여 제조된 타이어 트레드용 고무 조성물. [청구항11]제10항에 있어서,상기 펜타디엔 류의 모노머는 시클로펜타디엔, 디클로로펜타디엔, 메틸시클로펜타디엔으로 이루어진 군에서 선택된 하나 이상인 타이어 트레드용 고무 조성물. [청구항12]제1항에 있어서,가공오일 10 내지 20 중량부를 더 포함하는 타이어 트레드용 고무 조성물. [청구항13]제1항 내지 제3항, 제6항 및 제9항 내지 제12항 중 어느 하나에 따른 타이어 트레드용 고무 조성물을 포함하는 타이어.
238 | 그린타이어 성형용 스티쳐롤 | B29D 30/28(2006.01) | 1020140139630 | 2014.10.16 | 1016341360000 | 2016.06.22 | 1020160044759 | 2016.04.26 |  | 2016.06.28 | 등록결정(일반) |  |  | Y(2014.10.16) | 1 | 본 발명은 타이어 제조시 그린타이어를 성형할 때 트레드 스티칭(Tread stitching) 작업에 사용되는 스티쳐롤(Stithcer roll)에 관한 것으로, 특히 스티칭 작업시 카카스 코드변형을 방지하여 타이어 카카스의 코드 웨이브(Cord wave) 개선에 도움을 주는 그린타이어 성형용 스티쳐롤에 관한 것이다. 이를 위해 그린타이어(100) 성형시 트레드와 사이드월의 압착을 위해 중앙 지지축(1)을 중심으로 회전하는 스티칭롤(2)을 구비하여 이루어진 그린타이어 성형용 스티쳐롤에 있어서, 상기 중앙 지지축(1)을 감싸아 장착된 볼 베어링(3)의 바깥 둘레에는 내측 원형자석(4a)과 상기 내측 원형자석(4a)의 둘레에는 동일극성의 척력에 의해 이격 간격(ℓ)을 가지면서 외측 원형자석(4b)이 배치되며, 상기 외측 원형자석(4b)의 바깥 둘레에 스티칭롤(2)이 장착되어 이루어진 구조로 되어 있다. | [청구항1]그린타이어(100) 성형시 트레드와 사이드월의 압착을 위해 중앙 지지축(1)을 중심으로 회전하는 스티칭롤(2)을 구비하여 이루어진 그린타이어 성형용 스티쳐롤에 있어서,상기 중앙 지지축(1)을 감싸아 장착된 볼 베어링(3)의 바깥 둘레에는 내측 원형자석(4a)과 상기 내측 원형자석(4a)의 둘레에는 동일극성의 척력에 의해 이격 간격(ℓ)을 가지면서 외측 원형자석(4b)이 배치되며, 상기 외측 원형자석(4b)의 바깥 둘레에 스티칭롤(2)이 장착되어 이루어진 것을 특징으로 하는 그린타이어 성형용 스티쳐롤. [청구항2]삭제 [청구항3]삭제
239 | 커프 구조 및 그를 포함하는 공기입 타이어 | B60C 11/03(2006.01)¦B60C 11/04(2006.01)¦B60C 11/11(2006.01) | 1020140098398 | 2014.07.31 | 1016317580000 | 2016.06.13 | 1020160017179 | 2016.02.16 |  | 2016.06.20 | 등록결정(일반) |  |  | Y(2014.07.31) | 7 | 본 발명은 적설 또는 결빙 노면에서의 성능이 뛰어나면서도 건조 또는 젖은 노면에서도 뛰어난 주행조종성을 제공하는 개량된 커프 구조 및 그를 포함하는 공기입 타이어에 관한 것이다. | [청구항1]트레드, 사이드월 및 비드부로 구성되고, 트레드 상에 복수의 블록들과 복수의 그루브들이 형성되는 공기입 타이어의 트레드 블록들에 형성되는 커프로서, 상기 커프는 트레드 표면 상에 형성되고, 상기 커프에 의해서 분단되는 이웃하는 블록들이 커프가 서로 맞물렸을 때 록킹될 수 있도록 하는 형상이 반복해서 연속 형성되는 표면 개방 커프부; 및 상기 트레드 표면으로부터 깊이 방향으로 연장되고, 상기 커프에 의해서 수직 방향으로 분단되는 이웃하는 블록들이, 상기 커프가 서로 맞물릴 경우 록킹될 수 있는 형상이 반복해서 연속 형성되는 수직 연장 커프부를 포함하고, 상기 표면 개방 커프부는 중심선을 사이에 두고 서로 대칭되는 제1 및 제2 표면 개방 커프부로 구성되고, 상기 수직 연장 커프부는 상기 제2 표면 개방 커프부로부터 상기 제1 표면 개방 커프부와 반대 방향으로 돌출 형성되도록 구성된 것을 특징으로 하는 커프 구조. [청구항2]삭제 [청구항3]제1항에 있어서, 상기 표면 개방 커프부 및 상기 수직 연장 커프부는 역사다리꼴 형상이 연속해서 형성되는 것을 특징으로 하는 커프 구조. [청구항4]제1항에 있어서, 상기 커프는 커프의 중심선과 상기 제1 표면 개방 커프부의 측변이 이루는 각도 및 커프의 중심선과 상기 제2 표면 개방 커프부의 측변이 이루는 각도가 90도를 초과하도록 구성된 것을 특징으로 하는 커프 구조. [청구항5]제1항에 있어서, 상기 제1 표면 개방 커프부의 각 웨이브의 최소거리와 최대거리를 각각 L1과 L2라고 할 때, L1 003c# L2의 조건을 만족시키고, 상기 제2 표면 개방 커프부의 각 웨이브의 최소거리와 최대거리를 각각 L1'와 L2'라고 할 때, L1'003c# L2'의 조건을 만족하도록 구성되는 것을 특징으로 하는 커프 구조. [청구항6]제1항에 있어서, 상기 수직 연장 커프부의 웨이브의 최소거리(d1)는 1.0~8.0 mm이고, 최대 커프 웨이브 거리(d2)는 1.2~16.0 mm인 것을 특징으로 하는 커프 구조. [청구항7]삭제 [청구항8]삭제 [청구항9]제1항, 및 제3항 내지 제6항 중 어느 하나의 항의 커프 구조를 포함하는 공기입 타이어. [청구항10]제9항에 있어서, 상기 공기입 타이어는 스노우 타이어인 것을 특징으로 하는 공기입 타이어.
240 | 고무 압출물과의 분리성이 우수한 타이어 밴드 드럼 | B29D 30/24(2006.01)¦B29D 30/08(2006.01) | 1020140106003 | 2014.08.14 | 1016317590000 | 2016.06.13 | 1020160021359 | 2016.02.25 |  | 2016.06.20 | 등록결정(일반) |  |  | Y(2014.08.14) | 2 | 본 발명은 본 발명은 밴드 세그먼트 커버와 고무 압출물 간의 적정한 부착성과 탈착성을 조율하여, 밴드 케이스와 비드 반제품과의 분리 트러블 발생으로 인한 생산성 저하를 방지할 수 있는 타이어 밴드 드럼에 관한 것으로, 본 발명의 밴드 드럼은 드럼면을 구성하는 다수의 세그먼트 및 커버를 구비하는 타이어 밴드 드럼에 있어서, 상기 밴드 드럼은 복수의 위치에 고무 압출물과의 분리가 용이한 재질로 세그먼트 커버를 구성하는 것을 특징으로 하며, 세그먼트 커버의 구성이 타이어 성형 진행시에 밴드 드럼부의 세그먼트 커버와 밴드 케이스 및 비드 반제품 부착물 간의 탈착이 용이하도록 하여, 반제품간 분리되는 문제를 방지하여 밴드 공정의 생산성을 향상시킬 수 있는 효과가 있다. | [청구항1]삭제 [청구항2]삭제 [청구항3]삭제 [청구항4] 드럼면을 구성하는 다수의 세그먼트 및 커버를 구비하는 타이어 밴드 드럼에 있어서,상기 밴드 드럼은 밴드 케이스와 비드 반제품의 부착 부위에 밴드 케이스와의 분리성 및 내마모, 내충격성이 우수한 우레탄으로 세그먼트 커버를 구성하는 것을 특징으로 하는 타이어 밴드 드럼. [청구항5]제4항에 있어서, 상기 세그먼트 커버는 기존의 세그먼트 커버에 식입 홈을 형성한 후, 상기 식입 홈에 고정되는 형태로 이루어지는 것을 특징으로 하는 타이어 밴드 드럼. [청구항6]삭제
241 | 타이어 사이드월용 고무 조성물 및 이를 이용하여 제조한 타이어 | C08L 7/00(2006.01)¦C08L 9/00(2006.01)¦C08L 15/02(2006.01)¦C08L 21/00(2006.01)¦C08K 3/04(2006.01)¦C08K 3/36(2006.01)¦C08K 5/548(2006.01)¦B60C 1/00(2006.01) | 1020220133622 | 2022.10.17 | 1028077190000 | 2025.05.09 | 1020240053472 | 2024.04.24 |  | 2025.05.13 | 등록결정(일반) |  |  | Y(2022.10.17) | 9 | 본 발명은 타이어용 사이드월용 고무 조성물에 관한 것으로, 원료 고무에 실리카와 카본 블랙을 동시에 충전제로 사용하며, 실리카의 분산과 결합을 향상시키기 위해 말단 변성 액상 폴리 부타디엔 고무를 사용하여 LRR, 내피로, 내크랙 성능 및 강성을 향상시킨 타이어 사이드월용 고무 조성물이다. | [청구항1]원료 고무;말단 변성 액상 폴리부타디엔 고무; 및보강성 충진제로서 실리카 및 카본 블랙을 함유하며,상기 말단 변성 액상 폴리 부타디엔은 실란 말단기를 가지고, 상기 실란 말단기의 변성율은 1 내지 3 silane/chain이며,상기 말단 변성 액상 폴리 부타디엔은, 중량 평균 분자량 2,000 내지 5,000g/mol이고, 유리 전이 온도(Tg) -80 내지 -100 ℃인, 타이어 사이드월용 고무 조성물. [청구항2]제1항에 있어서, 상기 원료 고무는, 원료 고무 100 중량부에 대하여 천연고무 30 내지 70 중량부 및 폴리 부타디엔 고무 30 내지 70 중량부를 포함하는, 타이어 사이드월용 고무 조성물. [청구항3]제1항에 있어서, 상기 말단 변성 액상 폴리 부타디엔은, 원료 고무 100 중량부에 대하여 1 내지 10 중량부로 포함되는, 타이어 사이드월용 고무 조성물. [청구항4]삭제 [청구항5]삭제 [청구항6]삭제 [청구항7]제1항에 있어서, 상기 실리카는 CTAB 150 내지 200m2/g, BET 155 내지 225m2/g의 고비표면적 침강 실리카인, 타이어 사이드월용 고무 조성물. [청구항8]제1항에 있어서, 상기 카본 블랙은 요오드 흡착가 75 내지 95mg/g, 오일 흡착 비표면적이 95 내지 125cc/100g인, 타이어 사이드월용 고무 조성물. [청구항9]제1항에 있어서, 상기 실리카는 원료 고무 100 중량부에 대하여 10 내지 40 중량부로 포함되고, 상기 카본 블랙은 원료 고무 100 중량부에 대하여 10 내지 40 중량부로 포함되는, 타이어 사이드월용 고무 조성물. [청구항10]제1항에 있어서, 상기 고무 조성물은 실란을 더 포함하는, 타이어 사이드월용 고무 조성물. [청구항11]제10항에 있어서, 상기 실란은 트리에톡시 실릴 프로필 테트라설파이드 (Bis(3-(triethoxysilyl)propyl)tetrasulfide: TESPT)인, 타이어 사이드월용 고무 조성물. [청구항12]제1항 내지 제3항, 및 제7항 내지 제11항 중 어느 한 항에 따른 타이어 사이드월용 고무 조성물을 이용하여 제조한 타이어.
242 | 타이어 트레드용 고무 조성물 및 이를 포함하는 타이어 | C08L 9/06(2006.01)¦C08L 9/00(2006.01)¦C08L 7/00(2006.01)¦C08K 5/372(2006.01)¦C08K 5/3472(2006.01)¦C08K 3/36(2006.01)¦B60C 1/00(2006.01) | 1020200126402 | 2020.09.28 | 1023992430000 | 2022.05.13 | 1020220042945 | 2022.04.05 |  | 2022.05.17 | 등록결정(일반) |  |  | Y(2020.09.28) | 9 | 지속가능한(Sustainable) 물질인 당류 유래 실리카 커플링제를 포함하는 타이어 트레드용 고무 조성물로서, 상기 타이어 트레드용 고무 조성물은, 원료고무 100중량부, 보강성 충진제 50 내지 130중량부 및 당류 유래 실리카 커플링제 4 내지 30중량부를 포함한다. | [청구항1]원료고무 100중량부;보강성 충진제 50 내지 130중량부; 및당류 유래 실리카 커플링제 4 내지 30중량부를 포함하는 타이어 트레드용 고무 조성물. [청구항2]제 1항에 있어서,상기 당류 유래 실리카 커플링제는, 당류 및 제1 탄소 사슬을 포함하고,상기 제1 탄소 사슬은, 이황화결합, 또는 탄소 간 이중결합을 포함하는 타이어 트레드용 고무 조성물. [청구항3]제 2항에 있어서,상기 당류는, 단당류, 올리고당류, 및 다당류로 이루어진 군에서 선택되는 어느 하나인, 타이어 트레드용 고무 조성물. [청구항4]제 2항에 있어서,상기 당류는, 말토스, 글루코스, 프룩토스, 갈락토스, 자일로스, 마노스, 리보스, 아라비노스, 릭소오스, 알로오스, 알트로오스 및 탈로오스로 이루어진 군에서 선택된 하나의 반복단위를 포함하는 타이어 트레드용 고무 조성물. [청구항5]제 1항에 있어서,상기 당류 유래 실리카 커플링제는,당류 산화물 및 제2 탄소 사슬을 포함하고,상기 제2 탄소 사슬은, 이황화결합, 또는탄소 간 이중결합을 포함하는 타이어 트레드용 고무 조성물. [청구항6]제 5항에 있어서,상기 당류 산화물은 카르복실기를 포함하는 당류 또는 락톤기를 포함하는 당류인 타이어 트레드용 고무 조성물. [청구항7]제 1항에 있어서,상기 원료고무는, 천연고무 0.1 내지 20 중량부, 용액 중합 스티렌-부타디엔 고무 40 내지 80 중량부, 및 부타디엔 고무 10 내지 50 중량부를 포함하는 타이어 트레드용 고무 조성물. [청구항8]제 1항에 있어서,상기 당류 유래 실리카 커플링제는, 하기의 화학식 1 내지 5로 이루어진 군에서 선택된 하나 이상인 타이어 트레드용 고무 조성물(상기 화학식 4에서 n은 46이다).[화학식 1][화학식 2][화학식 3][화학식 4][화학식 5] [청구항9]제1항 내지 제8항 중 어느 한 항에 따른 타이어 트레드용 고무 조성물을 포함하는 타이어.
243 | 타이어 트레드용 고무 조성물 및 이를 포함하는 타이어 | C08L 9/06(2006.01)¦C08L 9/00(2006.01)¦C08L 15/00(2006.01)¦C08L 91/00(2006.01)¦C08K 3/04(2006.01)¦C08K 3/36(2006.01)¦B60C 1/00(2006.01) | 1020200052302 | 2020.04.29 | 1023992410000 | 2022.05.13 | 1020210133565 | 2021.11.08 |  | 2022.05.17 | 등록결정(일반) |  |  | Y(2020.04.29) | 5 | 본 발명은 원료고무 100 중량부, 보강성 충진제 20 내지 180 중량부, 가공오일 2 내지 50 중량부, 액체중합체 2 내지 50 중량부를 포함하는 타이어 트레드용 고무 조성물 및 이를 포함하는 타이어에 관한 것이다. | [청구항1]원료고무 100 중량부, 보강성 충진제 20 내지 180 중량부, 가공오일 2 내지 50 중량부, 액체중합체 2 내지 50 중량부를 포함하고,상기 원료고무는 원료고무 100 중량부를 기준으로 천연고무 50 내지 80 중량부, 기능화된 스티렌 부타디엔 고무(Functionalized Styrene Butadiene Rubber, Functionalized SBR) 10 내지 40 중량부 및 말단 변성 폴리부타디엔 고무(Terminal Modified Polybutadiene Rubber) 5 내지 50 중량부를 포함하며,상기 말단 변성 폴리부타디엔 고무는 말단기가 실란기 및 아민기로 이루어진 군에서 선택된 어느 하나의 기능성 기로 치환된 것이고,상기 액체중합체는 유리전이온도(Tg)가 -110 내지 -70℃이고, 분자량은 3,000 내지 100,000g/mol이고,상기 기능화된 스티렌 부타디엔 고무는 유리전이온도(Tg)가 -110 내지 -50℃이고,상기 말단 변성 폴리부타디엔 고무는 말단 변성 Nd-BR, 말단 변성 Li-BR 및 이들의 혼합물로 이루어진 군에서 선택된 하나 이상인 타이어 트레드용 고무 조성물. [청구항2]삭제 [청구항3]삭제 [청구항4]삭제 [청구항5]제1항에 있어서,상기 가공오일은 TDAE 오일, MES 오일, 나프텐계(Naphthenic) 오일, 대두 오일(Soybean Oil), 변성 대두 오일(Modified Soybean Oil), 해바라기 오일(Sunflower Oil), 변성 해바라기 오일(Modified Sunflower Oil), 카놀라 오일(Canola Oil), 변성 카놀라 오일(Modified Canola Oil), 유채씨 오일(Rapeseed Oil), 변성 유채씨 오일(Modified Rapeseed Oil) 및 이들 오일의 혼합물로 이루어진 군에서 선택된 어느 하나인 것을 특징으로 하는 타이어 트레드용 고무 조성물. [청구항6]제1항에 있어서,상기 보강성 충진제는 카본블랙을 5~40 중량부, 침강 실리카를 10~170 중량부 포함하며, 상기 침강 실리카는 CTAB 흡착값이 60~200cm2/g이고 질소 흡착값이 60~200cm2/g이며,상기 보강성 충진제는 상기 보강성 충진제의 전체 질량을 기준으로 실리카의 비율이 20 중량% 이상인 것을 특징으로 하는 타이어 트레드용 고무 조성물. [청구항7]삭제 [청구항8]제1항에 있어서,상기 액체중합체는 부타디엔 및 부타디엔 공중합체로 이루어진 군에서 선택된 하나 이상인 것을 특징으로 하는 타이어 트레드용 고무 조성물. [청구항9]제1항, 제5항 내지 제6항 및 제8항 중 어느 하나에 따른 타이어 트레드용 고무 조성물을 포함하는 타이어로서,상기 타이어는 트럭용 타이어, 경트럭(Light Truck, LTR)용 타이어, 승용차용 타이어 및 레이싱카용 타이어로부터 선택된 어느 하나인 것을 특징으로 하는 타이어.
244 | 마모 정도 확인 가능한 타이어 | B60C 13/00(2006.01)¦B60C 25/00(2021.01) | 1020180015614 | 2018.02.08 | 1019818870000 | 2019.05.17 |  |  |  | 2019.05.23 | 등록결정(일반) |  |  | Y(2018.02.08) | 4 | 본 발명의 일 실시 예는 타이어의 사이드월의 마모 진행에 따라 마모 인디케이터의 형상이 변화함으로써, 타이어의 사용자가 육안으로 쉽게 마모 정도를 판단하게 하므로, 타이어 점검의 효율성을 증대시키고, 사이드월의 마모 확인 횟수를 증가시켜 마모에 의한 타이어 강성 약화로 발생하는 사고를 미연에 방지할 수 있는 기술을 제공한다. 본 발명의 실시 예에 따른 마모 정도 확인 가능한 타이어는, 사이드월에 구비되고, 상기 사이드월의 두께 방향으로 타공되어 형성되는 홀부; 및 상기 홀부의 깊이 방향을 따라, 상기 홀부의 내부가 복수 개의 층으로 구획되고, 상기 복수 개의 층 각각이 상이한 비율로 채워져 형성되는 복수 개의 층부;를 포함한다. | [청구항1]사이드월을 구비하는 차량용 타이어에 있어서,상기 사이드월에 구비되고, 상기 사이드월의 두께 방향으로 타공되어 형성되는 홀부; 및상기 홀부의 깊이 방향을 따라, 상기 홀부의 내부가 복수 개의 층으로 구획되고, 상기 복수 개의 층 각각이 상이한 비율로 채워져 형성되는 복수 개의 층부;를 포함하고,상기 복수 개의 층부 중 상기 사이드월의 마모에 의해 외부에 노출되는 층부의 형상으로 상기 사이드월의 마모 정도를 측정하며,상기 홀부의 깊이에 수직한 방향에 대한 상기 복수 개의 층부 각각의 단면적은 서로 상이하고, 상기 복수 개의 층부 각각의 단면적은 상기 홀부의 바닥에 근접할수록 점차적으로 감소하는 것을 특징으로 하는 마모 정도 확인 가능한 타이어. [청구항2]삭제 [청구항3]삭제 [청구항4]청구항 1에 있어서, 상기 복수 개의 층부 중 상기 홀부의 입구 측에 형성된 층부인 최외측층부의 상면은 상기 홀부의 입구 형상과 동일한 형상으로 형성되는 것을 특징으로 하는 마모 정도 확인 가능한 타이어. [청구항5]청구항 1에 있어서,상기 홀부의 바닥은 상기 사이드월의 내측면으로부터 3밀리미터(mm) 이상 이격되는 것을 특징으로 하는 마모 정도 확인 가능한 타이어. [청구항6]청구항 1에 있어서,상기 복수 개의 층부는 상기 타이어와 동일한 소재로 형성되는 것을 특징으로 하는 마모 정도 확인 가능한 타이어.
245 | 승차감이 향상된 비공기압 타이어 | B60C 7/10(2021.01)¦B60C 7/10(2021.01) | 1020140105166 | 2014.08.13 | 1016232630000 | 2016.05.16 | 1020160020630 | 2016.02.24 |  | 2016.05.23 | 등록결정(재심사후) |  |  | Y(2014.08.13) | 5 | 본 발명은 폴리우레탄 스포크(Spoke)와 알루미늄 휠(Wheel) 사이에 진동 절연체를 포함하는 비공기압 타이어에 관한 것으로, 본 발명에 의한 비공기압 타이어는 알루미늄 휠의 외주 표면에 형성된 복수의 홈부 내에 진동 절연물질로 이루어진 진동 절연체를 포함하여 타이어 접지면에서 발생한 압력이나 충격에 의한 진동 절연 효과가 우수하여 승차감이 향상될 뿐 아니라 스포크와 휠 사이의 접합 성능이 우수하다. | [청구항1]삭제 [청구항2]삭제 [청구항3]삭제 [청구항4]지면에 접촉되는 원통형의 트레드, 상기 트레드보다 작은 원주를 형성하면서 트레드의 안쪽에 동심원으로 위치된 알루미늄 휠 및 트레드와 알루미늄 휠을 연결하면서 완충작용을 하는 폴리우레탄 재질의 스포크를 포함하여 구성된 비공기압 타이어에 있어서, 상기 알루미늄 휠은 외주 표면을 따라 일정 간격으로 함몰된 복수의 홈부를 구비하며, 상기 홈부에 진동 절연 재료로 형성된 진동 절연체가 삽입되고, 상기 진동 절연체는 상기 알루미늄 휠의 외주 표면에 타이어 원주 방향으로 삽입되며, 상기 진동 절연체의 너비(w)는 상기 알루미늄 휠의 전체 너비의 10% 내지 15%인 것을 특징으로 하는 비공기압 타이어. [청구항5]지면에 접촉되는 원통형의 트레드, 상기 트레드보다 작은 원주를 형성하면서 트레드의 안쪽에 동심원으로 위치된 알루미늄 휠 및 트레드와 알루미늄 휠을 연결하면서 완충작용을 하는 폴리우레탄 재질의 스포크를 포함하여 구성된 비공기압 타이어에 있어서, 상기 알루미늄 휠은 외주 표면을 따라 일정 간격으로 함몰된 복수의 홈부를 구비하며, 상기 홈부에 진동 절연 재료로 형성된 진동 절연체가 삽입되고, 상기 진동 절연체는 상기 알루미늄 휠의 외주 표면에 타이어 원주 방향으로 삽입되며, 상기 홈부가 이격되는 간격(d)은 상기 진동 절연체의 너비(w)의 30% 내지 50%인 것을 특징으로 하는 비공기압 타이어. [청구항6]지면에 접촉되는 원통형의 트레드, 상기 트레드보다 작은 원주를 형성하면서 트레드의 안쪽에 동심원으로 위치된 알루미늄 휠 및 트레드와 알루미늄 휠을 연결하면서 완충작용을 하는 폴리우레탄 재질의 스포크를 포함하여 구성된 비공기압 타이어에 있어서, 상기 알루미늄 휠은 외주 표면을 따라 일정 간격으로 함몰된 복수의 홈부를 구비하며, 상기 홈부에 진동 절연 재료로 형성된 진동 절연체가 삽입되고, 상기 진동 절연체의 두께(h)는 상기 알루미늄 휠의 너비 부분 전체 두께의 20% 내지 50%인 것을 특징으로 하는 비공기압 타이어. [청구항7]지면에 접촉되는 원통형의 트레드, 상기 트레드보다 작은 원주를 형성하면서 트레드의 안쪽에 동심원으로 위치된 알루미늄 휠 및 트레드와 알루미늄 휠을 연결하면서 완충작용을 하는 폴리우레탄 재질의 스포크를 포함하여 구성된 비공기압 타이어에 있어서, 상기 알루미늄 휠은 외주 표면을 따라 일정 간격으로 함몰된 복수의 홈부를 구비하며, 상기 홈부에 진동 절연 재료로 형성된 진동 절연체가 삽입되고, 상기 진동 절연체의 탄성 계수는 폴리우레탄의 탄성 계수의 20% 이하인 것을 특징으로 하는 비공기압 타이어. [청구항8]지면에 접촉되는 원통형의 트레드, 상기 트레드보다 작은 원주를 형성하면서 트레드의 안쪽에 동심원으로 위치된 알루미늄 휠 및 트레드와 알루미늄 휠을 연결하면서 완충작용을 하는 폴리우레탄 재질의 스포크를 포함하여 구성된 비공기압 타이어에 있어서, 상기 알루미늄 휠은 외주 표면을 따라 일정 간격으로 함몰된 복수의 홈부를 구비하며, 상기 홈부에 진동 절연 재료로 형성된 진동 절연체가 삽입되고, 상기 진동 절연체의 전체 표면적은 상기 알루미늄 휠의 외주 표면적의 50%인 것을 특징으로 하는 비공기압 타이어. [청구항9]삭제
246 | 공기압 타이어의 비드 보강 장치 | B60C 15/06(2006.01)¦B60C 15/04(2021.01) | 1020180069011 | 2018.06.15 | 1019818920000 | 2019.05.17 |  |  |  | 2019.05.23 | 등록결정(재심사후) |  |  | Y(2018.06.15) | 6 | 본 발명은 공기압 타이어의 비드 보강 장치에 관한 것으로서, 보다 상세하게는 타이어와 휠이 맞닿는 부분으로 타이어의 원주를 형성하는 비드부, 상기 비드부를 안쪽에서 바깥쪽까지 감싸도록 형성되며 타이어의 전체 골격을 형성하는 카카스부 및 상기 비드부의 외측면의 전면을 감싸도록 형성된 비드 보강재부를 포함하는 것을 특징으로 하는 공기압 타이어의 비드 보강 장치에 관한 것이다. | [청구항1]타이어와 휠이 맞닿는 부분으로 타이어의 원주를 형성하는 비드부;상기 비드부를 안쪽에서 바깥쪽까지 감싸도록 형성되며 타이어의 전체 골격을 형성하는 카카스부; 및상기 비드부의 외측면의 전면을 감싸도록 형성된 비드 보강재부를 포함하고,상기 비드부 측면의 일부와 맞닿도록 배치되는 고무시트부를 더 포함하며,상기 비드 보강재부는 상기 비드부의 외측면의 전부를 감싸도록 형성된 제2외측 비드 보강재부와 상기 비드부의 내측면의 일부를 감싸도록 형성된 제2내측 비드 보강재부를 포함하는 제2비드 보강재부 및상기 고무시트부는 상기 비드 보강재부가 감싸지 않은 상기 비드부의 내측면을 감싸도록 구성되는 제2고무시트부를 포함하는 것을 특징으로 하는 공기압 타이어의 비드 보강 장치. [청구항2]제1항에 있어서,상기 비드부는 중심에 강선으로 형성된 비드 와이어와 상기 비드 와이어를 감싸도록 형성된 비드 필러를 포함하는 것을 특징으로 하는 공기압 타이어의 비드 보강 장치. [청구항3]삭제 [청구항4]제1항에 있어서, 상기 비드 보강재부는 텍스타일 재질로 이루어지는 것을 특징으로 하는 공기압 타이어의 비드 보강 장치. [청구항5]삭제 [청구항6]삭제 [청구항7]삭제 [청구항8]삭제 [청구항9]삭제 [청구항10]삭제 [청구항11]삭제 [청구항12]제1항에 있어서,상기 제2고무시트부는 상기 제 2외측 비드 보강재부의 상부 끝단보다 더 돌출되게 형성된 것을 특징으로 하는 공기압 타이어의 비드 보강장치. [청구항13]제1항에 있어서,상기 제2외측 비드 보강재부의 상부 끝단이 상기 비드부의 상부 끝단보다 더 돌출되게 형성되는 것을 특징으로 하는 공기압 타이어의 비드 보강장치. [청구항14]제1항에 있어서,상기 제2내측 비드 보강재부는 상기 비드부 내측면을 감싸도록 형성되는 것을 특징으로 하는 공기압 타이어의 비드 보강장치.
247 | 중하중용 공기입 타이어 | B60C 15/06(2006.01)¦B60C 9/00(2021.01)¦B60C 9/18(2006.01)¦C08L 77/02(2006.01) | 1020110114637 | 2011.11.04 | 1012695210000 | 2013.05.24 | 1020130049546 | 2013.05.14 |  | 2013.05.31 | 등록결정(일반) |  |  | Y(2011.11.04) | 3 | 본 발명은 카카스(Carcass)와 벨트층 간, 카카스와 비드필러(Bead filler), 카카스와 스틸체퍼(Steel chafer)의 전단응력으로 인한 림 플랜지(Rim flange)의 험프 스트립(Hump strip)으로 전달되는 크랙(Crack) 전파를 방지하여 타이어의 내구성을 향상시키는 중하중용 공기입 타이어에 관한 것으로, 노면과 직접 접하는 두꺼운 고무층인 트레드(1)와 상기 트레드(1)와 카카스(2) 사이에 위치하여 노면충격을 감소하고 타이어의 강도를 보강하는 벨트층(3), 상기 트레드(1)의 양측으로 굴곡진 사이드월(4), 차량의 림에 안착되는 비드코아(5)와 이 비드코아(5)를 감싸면서 고무 경도의 차이를 갖는 상하부 비드필러(6a,6b)로 이루어진 비드부(7), 상기 타이어의 내부 골격으로 상기 비드부(7)의 비드코아(5)를 중심으로 턴업되는 카카스(2), 상기 카카스(2)의 외측을 따라 턴업되는 스틸체퍼(8), 상기 카카스(2)와 스틸체퍼(8)의 외측으로 배치되는 험프 스트립(9) 및 림 쿠션부(10)를 포함하여 이루어진 중하중용 공기입 타이어에 있어서, 상기 카카스(2)와 벨트층(3) 사이에 배치되고 비드코아(5)를 중심으로 턴업한 카카스(2)의 엣지부(2a)와 스틸체퍼(8)의 외측으로 접하면서 림 쿠션부(10)와 험프 스트립(9) 내측으로 배치되는 보강 플라이 시트(11)가 배치되어 이루어진 구조로 되어 있다. | [청구항1]노면과 직접 접하는 두꺼운 고무층인 트레드(1)와 상기 트레드(1)와 카카스(2) 사이에 위치하여 노면충격을 감소하고 타이어의 강도를 보강하는 벨트층(3), 상기 트레드(1)의 양측으로 굴곡진 사이드월(4), 차량의 림에 안착되는 비드코아(5)와 이 비드코아(5)를 감싸면서 고무 경도의 차이를 갖는 상하부 비드필러(6a,6b)로 이루어진 비드부(7), 상기 타이어의 내부 골격으로 상기 비드부(7)의 비드코아(5)를 중심으로 턴업되는 카카스(2), 상기 카카스(2)의 외측을 따라 턴업되는 스틸체퍼(8), 상기 카카스(2)와 스틸체퍼(8)의 외측으로 배치되는 험프 스트립(9) 및 림 쿠션부(10)를 포함하여 이루어진 중하중용 공기입 타이어에 있어서,상기 카카스(2)와 벨트층(3) 사이에 배치되고 비드코아(5)를 중심으로 턴업한 카카스(2)의 엣지부(2a)와 스틸체퍼(8)의 외측으로 접하면서 림 쿠션부(10)와 험프 스트립(9) 내측으로 배치되는 보강 플라이 시트(11)가 배치되어 이루어진 것을 특징으로 하는 중하중용 공기입 타이어. [청구항2]제 1항에 있어서,상기 보강 플라이 시트(11)는 1.2㎜ ~ 1.5㎜의 폭을 가지면서 스틸재질로 이루어진 것을 특징으로 하는 중하중용 공기입 타이어. [청구항3]제 2항에 있어서,상기 보강 플라이 시트(11)는 나일론 재질로 이루어진 것을 특징으로 하는 중하중용 공기입 타이어.
248 | 공명음 저감 타이어 | B60C 19/00(2006.01)¦C09J 175/08(2006.01) | 1020170041701 | 2017.03.31 | 1019780320000 | 2019.05.07 | 1020180111164 | 2018.10.11 |  | 2019.05.13 | 등록결정(재심사후) |  |  | Y(2017.03.31) | 1 | 본 발명은 이너라이너 내측에 도포된 접착제층; 및 상기 접착제층에 부착된 흡음재층을 포함하고, 상기 접착제층은 양 말단에 알콕시실란을 폴리(에테르-우레탄)을 포함하는 포함하는 것인 공명음 저감 타이어에 관한 것으로, 주행 시 발열 및 변형에도 흡음재의 탈리가 없는 안정적인 공명음 저감 타이어를 제공한다. | [청구항1]이너라이너 내측에 도포된 접착제층; 및상기 접착제층에 부착된 흡음재층을 포함하고,상기 접착제층은 하기 화학식 1a로 표시되는 양 말단에 알콕시실란을 포함하는 우레탄 결합된 폴리에테르를 포함하고,상기 흡음재층으로는 폴리우레탄 폼을 포함하는 것인 공명음 저감 타이어:[화학식 1a]R1 내지 R3은 각각 독립적으로 탄소수가 1 내지 3인 알킬기 또는 알콕시기이고,상기 R1 내지 R3 중 적어도 하나는 알콕시기이며,n은 3 내지 10,000 이다. [청구항2]삭제 [청구항3]삭제 [청구항4]삭제 [청구항5]삭제 [청구항6]삭제
249 | 타이어 트레드 수선용 고무 조성물 및 이를 이용한 타이어 트레드 수선 방법 | C08L 75/04(2006.01)¦C08L 9/06(2006.01)¦C08K 3/16(2006.01)¦B60C 1/00(2006.01) | 1020200122869 | 2020.09.23 | 1023992420000 | 2022.05.13 | 1020220040093 | 2022.03.30 |  | 2022.05.17 | 등록결정(일반) |  |  | Y(2020.09.23) | 5 | 내마모성이 개선되고 리트레딩(Retreading) 시간을 줄이는 타이어 트레드 수선용 고무 조성물이 제공된다. 본 발명에 따른 타이어 트레드 수선용 고무 조성물은, 연질 우레탄 100 중량부 및 경화제 50 내지 100 중량부를 포함한다. | [청구항1]연질 우레탄 100 중량부; 경화제 50 내지 100 중량부;스티렌-부타디엔 라텍스(Styrene-butadiene latex) 70 내지 130 중량부; 및소금 0.1 내지 10 중량부를 포함하고,상기 연질 우레탄은, 쇼어A50(Shore A50) 내지 쇼어A85(Shore A85)의 경도를 갖고,상기 연질 우레탄은 70 내지 90 cPS(centipoise)의 점도를 갖는 타이어 트레드 수선용 고무 조성물. [청구항2]삭제 [청구항3]삭제 [청구항4]삭제 [청구항5]삭제 [청구항6]제1항에 따른 타이어 트레드 수선용 고무 조성물을 포함하는 타이어. [청구항7]챔버 내에, 몰드 구조체를 형성하고,상기 몰드 구조체 상에, 마모된 타이어를 위치시키고, 상기 몰드 구조체 및 상기 타이어 사이에, 타이어 트레드 수선용 고무 조성물을 주입하되,상기 타이어 트레드 수선용 고무 조성물은, 연질 우레탄 100 중량부 경화제 50 내지 100 중량부스티렌-부타디엔 라텍스(Styrene-butadiene latex) 70 내지 130 중량부 및소금 0.1 내지 10 중량부를 포함하고,상기 연질 우레탄은, 쇼어A50(Shore A50) 내지 쇼어A85(Shore A85)의 경도를 갖고,상기 연질 우레탄은 70 내지 90 cPS(centipoise)의 점도를 갖는타이어 트레드 수선방법. [청구항8]삭제 [청구항9]삭제 [청구항10]삭제 [청구항11]제 7항에 있어서,상기 타이어는, 1개당 500kg 미만의 하중을 지지하는 타이어 트레드 수선방법. [청구항12]제 7항에 있어서,상기 몰드 구조체는, 3D 프린팅(Three Dimensional Printing) 기술을 이용하여 형성된 타이어 트레드 수선방법.
250 | 타이어 트레드 고무 조성물 및 이를 이용하여 제조한 타이어 | C08L 9/06(2006.01)¦C08K 3/04(2006.01)¦C08L 57/02(2006.01)¦C08K 5/01(2006.01)¦B60C 1/00(2006.01)¦B60C 1/00(2006.01) | 1020140036561 | 2014.03.28 | 1016193780000 | 2016.05.02 | 1020150112420 | 2015.10.07 |  | 2016.05.10 | 등록결정(일반) |  |  | Y(2014.03.28) | 5 | 본 발명에서는 트레드 고무 조성물의 제조시 웨트 마스터 배치와 스티렌-부타디엔 고무를 사용하고, 또 보강성 충진제로서 초미립자의 카본블랙과 높은 연화점을 갖는 석유계 수지를 사용함으로써 고하중, 고슬립, 고속 조건하에서 내마모성의 저하없이 향상된 그립 성능을 나타내는 타이어의 제조가 가능한 타이어 트레드용 고무 조성물 및 이를 이용하여 제조된 타이어를 제공한다. | [청구항1]웨트 마스터 배치(wet master batch) 50 내지 200중량부 및 스티렌-부타디엔 고무 60 내지 70중량부를 포함하는 원료고무 100중량부에 대하여; 요오드(I2) 흡착가가 200 내지 1000mg/g이고, 디부틸프탈레이트(dibutylphthalate) 흡착량이 150 내지 800ml/100g인 카본블랙 50 내지 200 중량부; 그리고 50 내지 170℃의 온도범위에서 연화점을 갖는 석유계 수지 10 내지 60중량부를 포함하며, 상기 웨트 마스터 배치는 (i) 스티렌 함량 40 내지 85중량% 및 비닐 함량 15 내지 60중량%를 포함하는 스티렌-부타디엔 라텍스 100중량부에 대하여, (ii) 요오드(I2) 흡착가가 200 내지 1000mg/g이고, DBP 흡착량이 150 내지 800ml/100g인 카본블랙 50 내지 200중량부, 그리고 (iii) 잔여 아로마틱 추출물(residual aromatic extract) 오일 50 내지 200중량부를 회분식 방법에 의해 중합시켜 제조된 것이고,상기 스티렌-부타디엔 고무는 (i) 유리전이온도가 -19 내지 29℃인 용액중합 스티렌-부타디엔 고무이고, (ii) 스티렌 함량이 30 내지 50중량%이고, 비닐 함량이 40 내지 60중량%이며, 상기 스티렌 및 비닐의 총 합계량 100중량부에 대하여 RAE 오일을 1 내지 40중량부로 포함하는 것인 타이어 트레드용 고무 조성물. [청구항2]삭제 [청구항3]삭제 [청구항4]제1항에 있어서,상기 석유계 수지는 140 내지 170℃의 온도범위에서 연화점을 갖는 것인 타이어 트레드용 고무 조성물. [청구항5]제1항에 있어서,상기 원료고무 100 중량부에 대하여, 가공오일 1 내지 50중량부; 노화방지제 1 내지 6중량부; 가황제 0.5 내지 2중량부; 및 가황촉진제 1.5 내지 3.5중량부로 이루어진 군에서 선택되는 1종 이상의 첨가제를 더 포함하는 것인 타이어 트레드용 고무 조성물. [청구항6]제5항에 있어서,상기 가공오일이 폴리사이클릭 방향족 탄화수소(Polycyclic Aromatic Hydocarbon) 성분의 총 함량이 3 중량% 이하이고, 동점도가 95 이상(210 ℉ SUS), 가공오일 내 방향족 성분이 15 내지 25 중량%, 나프텐계 성분이 27 내지 37 중량% 및 파라핀계 성분이 38 내지 58 중량%인 것인 타이어 트레드용 고무 조성물. [청구항7]제1항 및 제4항 내지 제6항 중 어느 한 항에 따른 타이어 트레드용 고무 조성물을 이용하여 제조한 타이어.
251 | 개량된 벨트 구조 및 그를 포함하는 중하중용 공기입 타이어 | B60C 9/18(2006.01)¦B60C 9/22(2006.01) | 1020140167410 | 2014.11.27 | 1016232800000 | 2016.05.16 |  |  |  | 2016.05.23 | 등록결정(일반) |  |  | Y(2014.11.27) | 4 | 본 발명은 타이어의 트레드의 저부에 설치되는 타이어의 벨트 구조로서, 벨트층과 트레드부 사이에서 타이어의 트레드의 중심부가 지면에 닿을 때 지렛대 역할을 하여 숄더 쪽의 코드를 지면으로 밀어주는, 벨트의 양쪽의 숄더측에 타이어의 원주 방향을 따라서 형성되는 한 쌍의 레버 코드(Lever Cord)를 구비하는 것을 특징으로 하는 개량된 벨트 구조 및 그를 포함하는 중하중용 공기입 타이어에 관한 것으로, 본 발명에 따른 중하중용 공기입 타이어는 타이어에 하중이 가해질 때 레버 코드를 이용하여 레버 코드가 지렛대 역할을 하여 벨트의 움직이는 방향을 바꿈으로써 타이어의 접지 형상을 변화시켜 타이어의 슬립을 줄이고 편마모를 억제함으로써 타이어의 수명 성능 및 안전성을 향상시킬 수 있다. | [청구항1]타이어의 트레드의 저부에 설치되는 타이어의 벨트 구조로서, 벨트층과 트레드부 사이에서 타이어의 트레드의 중심부가 지면에 닿을 때 지렛대 역할을 하여 숄더 쪽의 코드를 지면으로 밀어주는, 벨트의 양쪽의 숄더 측에 타이어의 원주 방향을 따라서 형성되는 한 쌍의 레버 코드(Lever Cord)를 구비하고, 상기 레버 코드의 하단에는 벨트층 보다 폭이 좁은 보강 벨트가 추가로 배치되고, 상기 보강 벨트의 외측 단부에는 원주방향을 따라서 벨트 에지 스트립(Belt Edge Strip)이 구비되며, 상기 레버 코드는 복수의 코드를 꼬아 구성한 코드이거나 1 본의 심선 외주면을 n (n=5∼8) 본의 측선이 감싸는 1+n 구조의 코드이고, 상기 레버 코드의 직경은 0.20 ~0.35 mm인 것을 특징으로 하는 벨트 구조. [청구항2]삭제 [청구항3]삭제 [청구항4]제1항에 있어서, 상기 보강 벨트는 스틸 벨트이고, 보강 벨트의 폭은 25 ㎜ 내지 30 ㎜인 것을 특징으로 하는 벨트 구조. [청구항5] 제1항에 있어서, 상기 레버 코드는 블록 또는 리브 중앙 쪽에 배치되는 것을 특징으로 하는 벨트 구조. [청구항6]삭제 [청구항7]삭제 [청구항8]트레드와 사이드월 및 비드부로 구성되며, 트레드 저부에 벨트층이 설치되고 벨트층의 저부에 카카스가 설치되는 중하중용 타이어에 있어서, 상기 벨트층이 제1항, 제4항, 제5항 중 어느 하나의 항의 벨트 구조를 포함하는 것을 특징으로 하는 중하중용 공기입 타이어.
252 | 센서 커버용 고무 조성물 및 센서를 포함하는 타이어 | C08L 7/00(2006.01)¦C08L 23/22(2006.01)¦C08J 3/22(2006.01)¦C08K 3/36(2006.01)¦B60C 19/00(2006.01) | 1020180036508 | 2018.03.29 | 1019856140000 | 2019.05.28 |  |  |  | 2019.09.03 | 등록결정(일반) |  |  | Y(2018.03.29) | 7 | 본 발명은 센서 커버용 고무 조성물 및 센서를 포함하는 타이어에 관한 것으로서, 상기 센서 커버용 고무 조성물은 천연 고무 및 실리카를 포함하는 웨트 마스터 배치(wet master batch), 및 이소부틸렌 이소프렌 고무(isobutylene isoprene rubber, IIR)를 포함한다. 상기 센서 커버용 고무 조성물은 웨트 마스터 배치를 포함함에 따라 보강성 충진제가 완벽하게 분산되어 한 부분에 보강성 충진제가 응집되어 그 부분에 열이 집중되는 현상을 억제할 수 있고, 상기 보강성 충진제로 실리카를 적용함으로써 센서 커버 고무 자체의 열 발산을 억제할 수 있으며, 센서 커버 고무를 얇은 두께로 제조할 수 있어 센서의 사용 수명을 연장시킬 수 있다. | [청구항1]천연 고무 및 실리카를 포함하는 웨트 마스터 배치(wet master batch), 및 이소부틸렌 이소프렌 고무(isobutylene isoprene rubber, IIR)를 포함하는 센서 커버용 고무 조성물. [청구항2]제 1 항에 있어서,상기 센서 커버용 고무 조성물은상기 천연 고무 60 중량부 내지 80 중량부와 상기 이소부틸렌 이소프렌 고무 20 중량부 내지 40 중량부를 포함하는 원료 고무 100 중량부에 대하여상기 웨트 마스터 배치를 75 중량부 내지 125 중량부로 포함하고,상기 실리카를 15 중량부 내지 45 중량부로 포함하는 것인 센서 커버용 고무 조성물. [청구항3]제 1 항에 있어서,상기 이소부틸렌 이소프렌 고무는 무니 점도가 15 내지 50이고, 분자량 분포가 2.0 내지 9.0인 것인 센서 커버용 고무 조성물. [청구항4]제 1 항에 있어서,상기 실리카는 BET 표면적이 60 m2/g 내지 200 m2/g인 것인 센서 커버용 고무 조성물. [청구항5]제 1 항에 있어서,상기 웨트 마스터 배치는 천연 고무 라텍스와 실리카를 혼합하고, 50 ℃ 내지 96 ℃에서 3 시간 내지 9 시간 동안 건조시켜 수분 함량을 5 중량% 이하로 낮추어 제조하는 것인 센서 커버용 고무 조성물. [청구항6]센서, 및 상기 센서를 감싸는 커버 고무를 포함하는 센서 패치를 포함하고, 상기 커버 고무는 제 1 항에 따른 센서 커버용 고무 조성물을 이용하여 제조한 것인 타이어. [청구항7]제 6 항에 있어서,상기 센서는 이너라이너부에 부착되는 것인 타이어.
253 | 공기입 타이어 | B60C 15/02(2021.01)¦B60C 15/024(2006.01) | 1020140181609 | 2014.12.16 | 1016232810000 | 2016.05.16 |  |  |  | 2016.05.23 | 등록결정(일반) |  |  | Y(2014.12.16) | 8 | 본 발명은 인너라이너에 벤트 핀(vent fin)을 형성하여 타이어 내부 공기에 난기류(tubulant air flow)를 형성하여 고온부와 저온부 사이의 공기 순환이 촉진되어, 타이어 내부의 온도 분포를 균일하게 함으로써 타이어 구동 시 타이어의 변형 및 외부 충격에 의해서 발생되는 타이오 온도 불균일에 의한 내구 문제를 해결할 수 있는 공기입 타이어에 관한 것이다. | [청구항1] 노면에 접지되는 트레드; 그 양단으로부터 타이어 반경방향 내방으로 연장되는 사이드월; 상기 트레드의 양단부와 사이드월의 일측 단부를 연결하는 숄더부; 상기 사이드월의 타단부에 연결 형성되는 비드부; 상기 사이드월의 내측에 위치하여 공기입 타이어의 저면을 형성하는 인너라이너를 구비하는 공기입 타이어로서, 상기 타이어는 인너라이너의 숄더부와 사이드월의 중간 사이의 구간에 타이어의 반경방향 내측 영역의 타이어 내표면에, 일정한 각도로 경사지게 내측으로 돌출형성되는 제1 벤트핀(first vent fin)으로서, 서로 일정한 간격으로 나란히 형성된 제1 벤트 핀들과 상기 제1 벤트 핀들 사이에 돌출 형성되는 제2 벤트 핀들(second vent fin)을 포함하고, 상기 제2 벤트 핀들은 상기 제1 벤트 핀들의 길이 방향으로 연속적으로 연장되도록 형성되고, 평면 상으로 보아서 정현파, 삼각파, 구형파, 지그재그형 또는 불규칙한 곡선상으로 형성되는 것을 특징으로 하는 공기입 타이어. [청구항2]제1항에 있어서, 상기 제1 벤트 핀들 사이에 형성되는 상기 제2 벤트 핀들의 길이 및 형상이 동일하지 않은 것을 특징으로 하는 공기입 타이어. [청구항3]삭제 [청구항4]삭제 [청구항5] 제1항에 있어서, 상기 복수의 제1 벤트 핀들 사이의 간격은 2 ㎜∼5 ㎜인 것을 특징으로 하는 공기입 타이어. [청구항6] 제1항에 있어서, 상기 제1 벤트 핀들은 평면 상으로 보아서 타이어 반경 방향선에 대하여 45°이하의 각도로 경사지게 형성되는 것을 특징으로 하는 공기입 타이어. [청구항7] 제1항에 있어서, 상기 제2 벤트 핀의 인너라이너 표면으로부터 돌출된 높이는 1 ㎜ 내지 3 ㎜인 것을 특징으로 하는 공기입 타이어. [청구항8] 제1항에 있어서, 상기 제2 벤트 핀이 인너라이너 표면으로부터 돌출된 높이는 상기 제1 벤트 핀이 인너라이너 표면으로부터 돌출된 높이 보다 0.5 ㎜ 내지 2 ㎜ 더 높은 것을 특징으로 하는 공기입 타이어. [청구항9] 제1항에 있어서, 상기 제2 벤트 핀은 타이어의 원주 방향으로 비연속으로 형성되는 것을 특징으로 하는 공기입 타이어. [청구항10] 제1항에 있어서, 상기 제1 벤트 핀과 상기 제2 벤트 핀의 폭이 0.5 mm 내지 2.0 mm인 것을 특징으로 하는 공기입 타이어.
254 | 폴리우레탄 착색용 조성물, 이의 제조 방법, 및 이를 포함하는 폴리우레탄 형성용 조성물 | C08J 3/21(2006.01)¦C08G 18/32(2006.01)¦C08G 18/10(2006.01)¦C08L 75/04(2006.01) | 1020130152159 | 2013.12.09 | 1016230240000 | 2016.05.16 | 1020150066746 | 2015.06.17 |  | 2016.05.20 | 등록결정(일반) |  |  | Y(2013.12.09) | 4 | 본 발명은 폴리우레탄 착색용 조성물, 이의 제조 방법, 및 이를 포함하는 폴리우레탄 형성용 조성물에 관한 것으로서, 착색 안료 0.1 내지 5 중량%, 및 탄소수 1 내지 5의 저분자 폴리올을 나머지 함량으로 포함한다. 상기 폴리우레탄 착색용 조성물은 분산제를 넣을 필요가 없어 저점도의 착색 안료를 만드는데 유리할 뿐만 아니라, 기존 경화제를 용매로 사용하여 우레탄 형성시 인장 특성의 변화 없이도 안료의 함량이 높아 고착색의 제품을 제조할 수 있다. | [청구항1]에틸렌 글리콜, 디에틸렌 글리콜, 프로필렌 글리콜, 부탄디올, 펜탄디올 및 이들의 혼합물로 이루어진 군에서 선택되는 어느 하나의 저분자 폴리올 95 내지 99.9 중량%와 착색 안료 0.1 내지 5 중량%를 600 내지 800rpm으로 10 내지 30분 동안 혼합하여 혼합물을 제조하는 단계,상기 혼합물을 1000 내지 1200rpm으로 3 내지 4시간 교반하여 습윤시키는 단계, 그리고상기 습윤된 혼합물을 60 내지 80℃에서 6 내지 12시간 동안 탈포 및 건조하는 단계를 포함하는 폴리우레탄 착색용 조성물의 제조 방법. [청구항2]삭제 [청구항3]제1항에 있어서, 상기 착색 안료는 상기 폴리우레탄 착색용 조성물 전체 중량에 대하여흑색의 경우 산성 카본 블랙 0.5 내지 2 중량%, 주황색의 경우 아조 안료 2 내지 5 중량%,녹색의 경우 프탈로시아닌 레이크 안료 2 내지 5 중량%,노란색의 경우 아조 안료 0.5 중량% 이상 2 중량% 미만 및파란색의 경우 프탈로시아닌 레이크 안료 0.5 중량% 이상 2 중량% 미만으로 이루어진 군에서 선택되는 어느 하나로 포함되는 것인 폴리우레탄 착색용 조성물의 제조방법. [청구항4]제1항에 있어서,상기 저분자 폴리올은 용매로서 상기 착색 안료를 용해시키는 것인 폴리우레탄 착색용 조성물의 제조방법. [청구항5]삭제 [청구항6]제1항에 있어서,상기 탈포 및 건조하는 단계는 진공 상태에서 이루어지는 것인 폴리우레탄 착색용 조성물의 제조 방법. [청구항7]삭제 [청구항8]삭제 [청구항9]삭제 [청구항10]삭제
255 | 그린타이어 성형용 핑거롤 구조 | B29D 30/20(2006.01)¦B29D 30/26(2006.01) | 1020140155173 | 2014.11.10 | 1016229890000 | 2016.05.16 | 1020160055423 | 2016.05.18 |  | 2016.05.20 | 등록결정(일반) |  |  | Y(2014.11.10) | 2 | 본 발명은 타이어 성형공정에서 그린타이어를 성형할 때, 상기 그린타이어의 반제품을 비드부와 사이드월에 밀착 붙여주는 핑거롤(Finger roll) 구조에 관한 것으로, 더욱 상세하게는 핑거롤의 턴업(Turn up) 작업시 사이드월 표면에 균일한 압착이 작용하는 그린타이어 성형용 핑거롤 구조에 관한 것이다. 이를 위해 본 발명은 핑거암(1)의 선단에 핑거롤(2)이 장착되고, 상기 핑거암(1)의 핑거롤(2)이 성형드럼 본체(3)의 비드락(4)에 안착된 비드부(5)와 사이드월(6)에 타이어의 반제품을 압착 밀착시키기 위해 러버밴드(7)를 지점으로 턴업 작용이 이루어지는 그린타이어 성형용 핑거롤 구조에 있어서, 상기 핑거암(1)의 슬라이딩 레일(8)이 볼베어링 롤러(9)를 갖춘 러버밴드(7)의 양쪽 체결구(10a,10b)에 의해 형성된 채널홈(11)에 삽입 결합되어 이루어진 구조로 되어 있다. | [청구항1]핑거암(1)의 선단에 핑거롤(2)이 장착되고, 상기 핑거암(1)의 핑거롤(2)이 성형드럼 본체(3)의 비드락(4)에 안착된 비드부(5)와 사이드월(6)에 타이어의 반제품을 압착 밀착시키기 위해 러버밴드(7)를 지점으로 턴업 작용이 이루어지는 그린타이어 성형용 핑거롤 구조에 있어서, 상기 핑거암(1)의 슬라이딩 레일(8)이 볼베어링 롤러(9)를 갖춘 러버밴드(7)의 양쪽 체결구(10a,10b)에 의해 형성된 채널홈(11)에 삽입 결합되어 이루어진 것을 특징으로 하는 그린타이어 성형용 핑거롤 구조. [청구항2]제 1항에 있어서,상기 핑거암(1)은 상기 러버밴드(7)에 결합되는 부위가 곡면 핑거암(1a)으로 형성되어 있으며, 상기 핑거암(1)이 러버밴드(7)를 지점으로 턴업 작용에 따라 각회전할 때 상기 곡면 핑거암(1a) 내에서 핑거롤(2)의 턴업이 이루어지는 것을 특징으로 하는 그린타이어 성형용 핑거롤 구조.
256 | 타이어 트레드용 고무 조성물 및 이를 이용하여 제조한 타이어 | C08L 9/06(2006.01)¦C08L 9/08(2006.01)¦C08K 3/04(2006.01)¦C08L 21/00(2006.01)¦C08K 5/39(2006.01)¦C08K 5/36(2006.01)¦C08J 3/22(2006.01)¦B60C 1/00(2006.01) | 1020140080743 | 2014.06.30 | 1016230270000 | 2016.05.16 | 1020160002043 | 2016.01.07 |  | 2016.05.31 | 등록결정(일반) |  |  | Y(2014.06.30) | 9 | 본 발명은 타이어 트레드용 고무 조성물 및 이를 이용하여 제조한 타이어에 관한 것으로서, 상기 타이어 트레드용 고무 조성물은 스티렌-부타디엔 라텍스, 카본블랙 및 리퀴드(liqiud) 스티렌-부타디엔 코폴리머를 50 내지 95℃에서 3 내지 9 시간 동안 회분식 방법에 의하여 제조된 웨트 마스터배치(wet masterbatch) 50 내지 200 중량부, 원료고무 60 내지 70 중량부, 그리고 카본블랙 50 내지 200 중량부를 포함함으로써, 상기 타이어 트레드용 고무 조성물은 고하중, 고슬립 및 고속 조건하에서 그립 성능 및 내마모 성능이 향상되어 초고성능 타이어의 제조에 유용하다. | [청구항1]웨트 마스터배치(wet masterbatch) 50 내지 200 중량부,원료고무 60 내지 70 중량부, 그리고카본블랙 50 내지 200 중량부를 포함하며,상기 웨트 마스터배치가 스티렌-부타디엔 라텍스, 카본블랙 및 리퀴드(liqiud) 스티렌-부타디엔 코폴리머를 50 내지 95 ℃에서 3 내지 9 시간 동안 회분식 방법에 의하여 제조된 것이고,상기 리퀴드 스티렌-부타디엔 코폴리머가, 말단의 수소가 탄소수 1 내지 10의 알킬기, 탄소수 3 내지 30의 시클로알킬기, 탄소수 2 내지 30의 헤테로시클로알킬기, 탄소수 3 내지 30의 아릴기 및 탄소수 2 내지 30의 헤테로아릴기로 이루어진 군에서 선택되는 어느 하나로 치환된 것인 타이어 트레드용 고무 조성물. [청구항2]제1항에 있어서,상기 웨트 마스터배치가 상기 스티렌-부타디엔 라텍스 100 중량부에 대하여, 상기 카본블랙을 60 내지 150 중량부, 및 상기 리퀴드 스티렌-부타디엔 코폴리머를 60 내지 200 중량부로 혼합하여 제조되는 것인 타이어 트레드용 고무 조성물. [청구항3]삭제 [청구항4]제1항에 있어서,상기 리퀴드 스티렌-부타디엔 코폴리머가 스티렌 함량이 17 내지 27 중량%이고, 부타디엔 내의 비닐 함량이 60 내지 80 중량%인 것인 타이어 트레드용 고무 조성물. [청구항5]제1항에 있어서,상기 스티렌-부타디엔 라텍스가 스티렌 함량이 40 내지 60 중량%이고, 부타디엔 내의 비닐 함량이 15 내지 45 중량%인 것인 타이어 트레드용 고무 조성물. [청구항6]제1항에 있어서,상기 카본블랙이 요오드 흡착량이 200 내지 1000mg/g이고, DBP(n-dibutyl phthalate) 흡유량이 150 내지 800cc/100g인 것인 타이어 트레드용 고무 조성물. [청구항7]제1항에 있어서,상기 웨트 마스터 배치가 스티렌-부타디엔 라텍스 100중량부에 대하여 가공 오일을 10 내지 100 중량부로 더 첨가하여 제조된 것이며,상기 가공 오일이 상기 가공 오일 전체에 대하여 방향족계 성분을 35±5 중량%, 나프텐계 성분을 28±5 중량%, 파라핀계 성분을 38±5 중량%로 포함하는 것인 타이어 트레드용 고무 조성물. [청구항8]제7항에 있어서,상기 가공 오일이 PAH(Polycyclic Aromatic Hydrocarbon) 중의 한 성분인 벤조(a)피렌(Benzo(a)pyrene, BaP)의 함량이 1ppm 이하이고,벤조(a)피렌, 벤조(e)피렌(Benzo(e)pyren, BeP), 벤조(a)안트라센(Benzo(a)anthracene, BaA), 크라이센(Chrysen, CHR), 벤조(b)플루란텐(Benzo(b)fluoranthene, BbFA), 벤조(j)플루란텐(Benzo(j)fluoranthene, BjFA), 벤조(k)플루란텐(Benzo(k)fluoranthene, BkFA), 및 디벤조(a,h)안트라센( Dibenzo(a,h)anthracene)의 8종류의 PAH 함량의 합이 10ppm 이하인 것인 타이어 트레드용 고무 조성물. [청구항9]제1항에 있어서,상기 원료고무가 스티렌 함량이 30 내지 50 중량%이고, 부타디엔 내의 비닐 함량이 40 내지 65 중량%이고, 오일 함량이 5 내지 45중량%이며, 유리 전이 온도가 -19 내지 -29℃인 스티렌-부타디엔 고무를 포함하는 것인 타이어 트레드용 고무 조성물. [청구항10]제1항에 따른 타이어 트레드용 고무 조성물을 이용하여 제조된 타이어.
257 | 소음 저감 타이어 | B60C 19/00(2006.01)¦B60C 13/02(2006.01)¦B60C 11/13(2006.01) | 1020220124172 | 2022.09.29 | 1028020290000 | 2025.04.24 | 1020240044755 | 2024.04.05 |  | 2025.04.28 | 등록결정(일반) |  |  | Y(2022.09.29) | 7 | 본 발명의 일 실시예는 소음에너지를 감소시킬 수 있도록, 타이어의 종 방향 홈(20)으로부터 사이드월부(5) 측의 측 방향으로 요입 형성되는 횡 방향 홈(30)을 포함하며, 상기 횡 방향 홈(30)은 상기 사이드월부(5)로 갈수록 폭이 확장되도록 형성되는 것을 특징으로 하는 소음 저감 타이어를 제공한다. | [청구항1]양측의 사이드월부(5);상기 사이드월부(5)의 외측 원주 둘레 사이를 일체로 연결하는 트레드부(10);상기 트레드부(10)에서 주행 방향을 따라 요입 형성되는 종 방향 홈(20); 및상기 종 방향 홈(20)으로부터 상기 사이드월부(5) 측의 측 방향으로 요입 형성되며, 상기 종 방향 홈(20) 측의 단부에서 상기 종 방향 홈(20)과 연통되는 횡 방향 홈(30)을 포함하며,상기 횡 방향 홈(30)은, 상기 종 방향 홈(20)과 이격되지 않고 상기 횡 방향 홈(30)의 내측벽을 서로 연결하는 타이바를 포함하고,상기 타이바의 표면 높이는 타이어 표면의 높이보다 낮게 형성되며,상기 횡 방향 홈(30)의 측벽에 계단 형상인 측벽 계단(51)이 형성되고,상기 측벽 계단(51)은 상기 종 방향 홈(20)에서 상기 사이드월부(5)로 갈수록 다단으로 폭이 확장되며,상기 횡 방향 홈(30)의 저면은 계단 형상을 구비하는 것을 특징으로 하는 소음 저감 타이어. [청구항2]제1항에 있어서, 상기 측벽 계단(51)은,상기 횡 방향 홈(30)의 양 측벽에 형성되는 것을 특징으로 하는 소음 저감 타이어. [청구항3]제1항에 있어서, 상기 횡 방향 홈(30)의 상기 측벽 계단(51)은 3단 이상을 가지는 것을 특징으로 하는 소음 저감 타이어. [청구항4]제1항 내지 제3항 중 선택되는 어느 한 항에 있어서, 상기 측벽 계단(51)의 종 방향 폭은, 상기 종 방향 홈(20) 측에서부터 순차적으로 0.01mm 내지 0.1mm로 넓어지는 것을 특징으로 하는 소음 저감 타이어. [청구항5]제1항 내지 제3항 중 선택되는 어느 한 항에 있어서, 상기 측벽 계단(51)은,상기 종 방향 홈(20) 측은 좁고, 상기 사이드월부(5)로 갈수록 넓어지는 측면 경사를 가지도록 구성되는 것을 특징으로 하는 소음 저감 타이어. [청구항6]제1항에 있어서, 상기 횡 방향 홈(30)은,상기 횡 방향 홈(30)의 저면의 깊이가 상기 트레드부(10)의 표면에 대하여 상기 종 방향 홈(20) 측이 얕고, 상기 사이드월부(5) 측이 깊도록 구성되는 것을 특징으로 하는 소음 저감 타이어. [청구항7]삭제 [청구항8]삭제 [청구항9]삭제 [청구항10]제1항에 있어서, 상기 계단 형상은 상기 사이드월부(5)로 갈수록 상기 트레드부(10)의 표면에 대하여 깊어지는 것을 특징으로 하는 소음 저감 타이어.
258 | 주행속도에 따른 연비 예측 장치 및 방법 | B60W 50/00(2006.01)¦B60W 40/105(2012.01)¦B60W 40/10(2006.01)¦B60W 40/068(2012.01)¦B60W 40/076(2012.01) | 1020220057795 | 2022.05.11 | 1027969510000 | 2025.04.11 | 1020230158673 | 2023.11.21 |  | 2025.04.16 | 등록결정(재심사후) |  |  | Y(2022.05.11) | 8 | 본 발명의 일 실시예는, 저장부; 차량종방향주행동력연산부; 엔진회전속도 및 동력전달장치 출력토크 연산부; 엔진토크연산부; 및 연비예측부를 포함하여, 가변되는 외력 및 주행 속도에 따라 가변되는 타이어의 구름 저항과 주행 경로의 경사를 반영하여 차량의 주행 연비를 예측할 수 있도록 하는 차량의 주행 연비 예측 장치 및 방법을 제공한다. | [청구항1]연비 예측을 위한 연비연산데이터를 저장하는 연비연산데이터저장부;차량의 제어장치로부터 기 설정된 시간 동안의 차량의 주행 속력 변화, GPS 위도 경도 또는 고도 변화량 중 하나 이상을 수신하여 차량종방향속도 및 차량종방향가속도를 연산하고, 차량종방향주행동력을 연산하여 출력하는 차량종방향주행동력연산부;상기 차량종방향주행동력을 입력받은 후, 차량외부손실 반영 종방향주행동력과 엔진회전속도(rpm)와 동력전달장치 출력토크를 연산하여 출력하는 엔진회전속도 및 동력전달장치 출력토크 연산부;상기 동력전달장치 출력토크에 차량내부 출력토크 손실을 더하여 엔진토크를 산출하는 엔진토크연산부; 및상기 엔진회전속도와 엔진토크를 상기 연비연산데이터저장부에 저장된 차량의 연비맵에 적용하여 연비를 예측하는 연비예측부를 포함하여 구성되고,상기 엔진토크연산부는, 차량의 동력전달 중의 손실인 차량내부손실로부터 상기 차량내부 출력토크 손실을 산출한 후 상기 동력전달장치 출력토크에 더하여 엔진토크를 산출하도록 구성되며,차량내부손실은, 변속기 동력 전달 손실, 차축 동력 전달 손실 또는 리타더 토크 손실 중 하나 이상의 합인 것을 특징으로 하고,차량내부 출력토크 손실은, 상기 변속기, 차축 및 리타더의 동력 전달 중의 토크 손실의 합이며,보조기기류 동력 손실, 공기저항 손실, 등판 저항 손실 및 가속도 손실 중 선택되는 하나 이상의 손실과 구름 저항 손실의 합이 차량외부손실이고,상기 구름 저항 손실은 차량의 주행속도를 반영하여 가변되도록 산출되며,상기 구름 저항 손실은 하기의 [산출식]에 의해 계산되고,[산출식]구름 저항 손실(P_roll)[kW]=구름저항(RR)*차량중량[kg]*차량의 주행가속도[m/s2]*차량의 주행속도[m/s]*0.001상기 구름저항(RR)은 하기의 [수학식]에 의해 계산되며,[수학식]여기서, RR은 구름저항, n은 차량의 축 개수, P(i)는 타이어 압력, s(i)는 타이어가 장착된 각축의 상대 하중, m은 차량의 중량, w(i)는 i축의 타이어 개수, α(i), β(i), a(i), b(i) 및 c(i)는 i축에 장착된 타이어의 J2452계수, g는 중력가속도, V는 산출된 차량의 주행속도인 것을 특징으로 하는,차량 연비 예측 장치. [청구항2]삭제 [청구항3]제1항에 있어서, 상기 엔진회전속도 및 동력전달장치 출력토크 연산부는,상기 구름 저항 손실을 상기 차량의 주행속도를 적용하여 산출된 구름저항을 적용하여 산출하도록 구성되는 것을 특징으로 하는 차량 연비 예측 장치. [청구항4]삭제 [청구항5]제1항에 있어서, 상기 엔진토크연산부는,산출된 상기 엔진회전속도와 상기 엔진토크가 성능 한계를 초과하는 경우 최대토크곡선의 최대값으로 설정하는 엔진회전속도 및 엔진토크 보정을 수행하도록 구성되는 것을 특징으로 하는 차량 연비 예측 장치. [청구항6]제1항에 있어서,상기 엔진회전속도 및 엔진토크에 따라 변속기 단수 변경을 수행하여 상기 기 설정된 시간 동안의 연비 예측 처리 과정을 반복 수행하도록 제어하는 제어부를 더 포함하여 구성되는 것을 특징으로 하는 차량 연비 예측 장치. [청구항7]저장부; 차량종방향주행동력연산부; 엔진회전속도 및 동력전달장치 출력토크 연산부; 엔진토크연산부; 및 연비예측부를 포함하여 구성되는 차량 연비 예측 장치의 차량 연비 예측 방법에 있어서,기 설정된 시간 동안의 차량의 속력 변화, GPS 위경도 변화 또는 고도 변화 중 하나 이상을 이용하여 차량종방향주행동력을 산출하는 차량종방향주행동력 연산 단계;상기 엔진회전속도 및 동력전달장치 출력토크 연산부가 상기 차량종방향주행동력 연산단계에서 산출된 차량속도를 이용하여 엔진회전속도를 산출하고, 상기 차량종방향주행동력에 차량외부손실을 반영하여 동력전달장치 출력토크를 산출하여 출력하는 엔진회전속도 및 동력전달장치 출력토크 연산단계;상기 엔진토크연산부가 차량내부손실과 차량내부 출력토크 손실을 산출한 후, 상기 차량내부손실을 외부손실 반영 차량종방향주행동력에 더하여 외부 및 내부 손실 반영 엔진출력 동력을 산출하고, 차량내부 출력토크 손실을 상기 동력전달장치 출력토크에 더하여 엔진토크를 산출하여 출력하는 엔진토크 연산단계; 및상기 연비예측부가 산출된 상기 엔진회전속도와 엔진토크를 연비맵에 적용하여 연비를 예측하는 연비예측단계를 포함하여 구성되고,상기 엔진토크연산부는, 차량의 동력전달 중의 손실인 차량내부손실로부터 상기 차량내부 출력토크 손실을 산출한 후 상기 동력전달장치 출력토크에 더하여 엔진토크를 산출하도록 구성되며,차량내부손실은, 변속기 동력 전달 손실, 차축 동력 전달 손실 또는 리타더 토크 손실 중 하나 이상의 합인 것을 특징으로 하고,차량내부 출력토크 손실은, 상기 변속기, 차축 및 리타더의 동력 전달 중의 토크 손실의 합이고,상기 엔진회전속도 및 동력전달장치 출력토크 연산단계에서, 보조기기류 동력 손실, 공기저항 손실, 등판 저항 손실 및 가속도 손실 중 선택되는 하나 이상의 손실과 구름 저항 손실의 합이 차량외부손실이고,상기 구름 저항 손실은 차량의 주행속도를 반영하여 가변되도록 산출되며,상기 구름 저항 손실은 하기의 [산출식]에 의해 계산되고,[산출식]구름 저항 손실(P_roll)[kW]=구름저항(RR)*차량중량[kg]*차량의 주행가속도[m/s2]*차량의 주행속도[m/s]*0.001상기 구름저항(RR)은 하기의 [수학식]에 의해 계산되며,[수학식]여기서, RR은 구름저항, n은 차량의 축 개수, P(i)는 타이어 압력, s(i)는 타이어가 장착된 각축의 상대 하중, m은 차량의 중량, w(i)는 i축의 타이어 개수, α(i), β(i), a(i), b(i) 및 c(i)는 i축에 장착된 타이어의 J2452계수, g는 중력가속도, V는 산출된 차량의 주행속도인 것을 특징으로 하는,차량 연비 예측 방법. [청구항8]삭제 [청구항9]제7항에 있어서, 상기 엔진회전속도 및 동력전달장치 출력토크 연산단계는,상기 차량의 주행속도를 적용하여 산출된 구름저항을 적용하여 상기 구름 저항 손실을 산출하도록 구성되는 것을 특징으로 하는 차량 연비 예측 방법. [청구항10]제7항에 있어서, 상기 엔진토크 연산단계는,산출된 상기 엔진회전속도와 엔진토크가 엔진 성능 한계를 초과하는 경우, 최대토크곡선의 최대값으로 보정하는 엔진회전속도 및 엔진토크 보정단계를 더 포함하여 구성되는 것을 특징으로 하는 차량 연비 예측 방법. [청구항11]제7항, 제9항 및 제10항 중 어느 한 항의 차량 연비 예측 방법을 컴퓨터로 읽어 들여 실행하는 코드로 기록한 기록매체.
259 | 타이어의 접촉상태 측정장치 | G01M 17/02(2019.01)¦G01B 11/30(2006.01) | 1020220118166 | 2022.09.19 | 1027969520000 | 2025.04.11 | 1020240039509 | 2024.03.26 |  | 2025.04.15 | 등록결정(일반) |  |  | Y(2022.09.19) | 6 | 본 발명은 소수성 잉크가 도포되는 굴곡진 일면을 가지는 노면부, 적어도 일부가 노면부의 상부에 위치하는 회전축부, 회전축부에 장착되어 회전축부에 의해 회전하는 시편부, 시편부와 대향하도록 노면부의 상부에 위치하고 회전축부에 의해 회전하여 굴곡진 일면에 접하면서 소수성 잉크가 뭍은 시편부의 일부를 측정함에 따라 시편부에 대한 측정데이터를 획득하는 측정부, 회전축부 및 측정부에 정착되어 회전축부 및 측정부를 이동시키는 구동부를 포함하는 것을 특징으로 하는 타이어의 접촉상태 측정장치를 제공한다. | [청구항1]소수성 잉크가 도포되는 굴곡진 일면을 가지는 노면부;적어도 일부가 상기 노면부의 상부에 위치하는 회전축부;상기 회전축부에 장착되어 상기 회전축부에 의해 회전하는 시편부;상기 시편부와 대향하도록 상기 노면부의 상부에 위치하고 상기 노면부의 굴곡진 일면에 대한 프로파일, 상기 회전축부에 의해 회전하여 상기 굴곡진 일면에 접하면서 상기 소수성 잉크가 뭍은 상기 시편부의 일부를 측정한 접촉정보 및 상기 시편부에 인가되는 하중을 포함하는 측정데이터를 획득하는 측정부; 및상기 회전축부 및 상기 측정부에 정착되어 상기 회전축부 및 상기 측정부를 이동시키는 구동부;를 포함하는 것을 특징으로 하는 타이어의 접촉상태 측정장치. [청구항2]제1 항에 있어서,상기 회전축부는,일단이 상기 노면부의 일측부와 인접하고 상기 일단으로부터 상방으로 연장되는 제1 회전축 및 상기 노면부의 상부에 위치하도록 상기 제1 회전축으로부터 1회 절곡되어 연장되는 제2 회전축을 포함하는 회전축; 및상기 시편부가 장착되고 상기 회전축의 타단에 연결되어 상기 시편부를 일방향 또는 타방향으로 회전시키는 회전부재;를 포함하고,상기 회전축은 상기 구동부에 의해 x축 방향 및 z축 방향으로 이동하는 것을 특징으로 하는 타이어의 접촉상태 측정장치. [청구항3]제2 항에 있어서,상기 접촉정보는 상기 시편부의 접촉 상태에 대한 정보이며,상기 측정부는,상기 노면부의 양측부 및 상부에 위치하도록 2회 절곡되는 측정축;상기 시편부와 대향하도록 상기 측정축의 중앙부에 장착되어 상기 프로파일을 측정하는 레이저센서;상기 시편부와 대향하면서 상기 레이저센서의 상부에 위치하도록 상기 측정축의 중앙부에 장착되어 상기 접촉정보를 측정하는 비전센서; 및상기 회전축의 타단과 상기 회전부재 사이에 위치하여 상기 시편부에 인가되는 상기 하중을 측정하는 로드셀;을 포함하고,상기 측정축은 상기 구동부에 의해 x축 방향으로 이동하는 것을 특징으로 하는 타이어의 접촉상태 측정장치. [청구항4]제3 항에 있어서,상기 접촉정보는 접지장, 접지폭, 접지면적, 상기 노면부의 피크수, 피크별 접지길이를 분석하는데 활용되는 것을 특징으로 하는 타이어의 접촉상태 측정장치. [청구항5]제4 항에 있어서,상기 구동부는,상기 회전축의 하단에 연결되어 동작함에 따라 상기 제1 회전축을 x축 방향으로 이동시키는 제1 구동부; 및상기 제2 회전축과 연결되도록 상기 제1 회전축의 측부에 형성되어 동작함에 따라 상기 회전축을 z축 방향으로 이동시키는 제2 구동부;를 포함하는 것을 특징으로 하는 타이어의 접촉상태 측정장치. [청구항6]제5 항에 있어서,상기 구동부는,상기 측정축의 하단에 연결되어 동작함에 따라 상기 측정축을 x축 방향으로 이동시키는 제3 구동부; 및상기 측정축과 상기 레이저센서를 연결하고 동작하면서 상기 레이저센서를 상기 측정축의 상부를 따라 이동시키는 제4 구동부;를 더 포함하는 것을 특징으로 하는 타이어의 접촉상태 측정장치.
260 | 다중 스틸 채퍼 토핑을 적용한 공기입 타이어 | B60C 15/06(2006.01)¦B60C 15/00(2006.01) | 1020230013504 | 2023.02.01 | 1027888110000 | 2025.03.26 | 1020240120921 | 2024.08.08 |  | 2025.04.01 | 등록결정(일반) |  |  | Y(2023.02.01) | 9 | 본 발명은 비드필러를 구비하는 비드부, 비드부의 외측을 감싸도록 형성되는 카카스부 및 비드필러와 카카스부의 사이에 위치하고, 비드필러에 부착되며, 복수 개의 채퍼코드를 구비하는 스틸채퍼부를 포함하고, 스틸채퍼부는 복수 개의 채퍼코드의 양측에 형성되는 제1채퍼토핑 및 제2채퍼토핑을 구비하는 것을 특징으로 하는 다중 스틸 채퍼 토핑을 적용한 공기입 타이어를 제공한다. | [청구항1]비드필러를 구비하는 비드부;상기 비드부의 외측을 감싸도록 형성되는 카카스부; 및상기 비드필러와 상기 카카스부의 사이에 위치하고, 상기 비드필러에 부착되며, 복수 개의 채퍼코드를 구비하는 스틸채퍼부;를 포함하고,상기 스틸채퍼부는, 상기 복수 개의 채퍼코드의 양측에 형성되는 제1채퍼토핑 및 제2채퍼토핑을 구비하고,상기 제1채퍼토핑 및 상기 제2채퍼토핑은 각각 서로 다른 강성을 가지는 고무로 구성되는 것을 특징으로 하는 다중 스틸 채퍼 토핑을 적용한 공기입 타이어. [청구항2]제 1 항에 있어서,상기 카카스부는,카카스코드;상기 카카스코드를 둘러싸도록 형성되는 카카스토핑;을 포함하는 것을 특징으로 하는 다중 스틸 채퍼 토핑을 적용한 공기입 타이어. [청구항3]제 2 항에 있어서,상기 제1채퍼토핑은 상기 복수 개의 채퍼코드와 상기 비드필러의 사이에 위치하고, 상기 복수 개의 채퍼코드 및 상기 비드필러와 접하도록 위치하며,상기 제2채퍼토핑은 상기 복수 개의 채퍼코드와 상기 카카스토핑의 사이에 위치하고, 상기 복수 개의 채퍼코드 및 상기 카카스토핑과 접하도록 위치하는 것을 특징으로 하는 다중 스틸 채퍼 토핑을 적용한 공기입 타이어. [청구항4]제 1 항에 있어서,상기 복수 개의 채퍼코드는, 상기 제1채퍼토핑과 상기 제2채퍼토핑에 의해 둘러싸이도록 위치하는 것을 특징으로 하는 다중 스틸 채퍼 토핑을 적용한 공기입 타이어. [청구항5]삭제 [청구항6]제 3 항에 있어서,상기 제1채퍼토핑은 상기 비드필러와 동등한 강성을 가지는 고무로 구성되는 것을 특징으로 하는 다중 스틸 채퍼 토핑을 적용한 공기입 타이어. [청구항7]제 3 항에 있어서,상기 제2채퍼토핑은 상기 카카스토핑과 동등한 강성을 가지는 고무로 구성되는 것을 특징으로 하는 다중 스틸 채퍼 토핑을 적용한 공기입 타이어. [청구항8]제 1 항에 있어서,상기 비드부는, 상기 비드필러의 하단에 위치하고 복수 개의 비드와이어로 구성되는 비드번들;을 더 포함하는 것을 특징으로 하는 다중 스틸 채퍼 토핑을 적용한 공기입 타이어. [청구항9]제 1 항에 있어서,상기 복수 개의 채퍼코드는, 와이어 형상으로 형성되고, 원주 방향으로 연장되어 형성되는 것을 특징으로 하는 다중 스틸 채퍼 토핑을 적용한 공기입 타이어. [청구항10]제 8 항에 있어서,상기 복수 개의 채퍼코드는, 상기 비드필러와 상기 비드번들의 인접부에서부터 상기 비드필러의 상부까지 배열되는 것을 특징으로 하는 다중 스틸 채퍼 토핑을 적용한 공기입 타이어.
261 | 소음 저감 타이어 | B60C 19/00(2006.01)¦B60C 13/02(2006.01)¦B60C 11/13(2006.01) | 1020220124234 | 2022.09.29 | 1027910540000 | 2025.03.31 | 1020240044783 | 2024.04.05 |  | 2025.04.07 | 등록결정(일반) |  |  | Y(2022.09.29) | 8 | 본 발명의 일 실시예는 소음에너지를 감소시킬 수 있도록, 종 방향 홈(20)으로부터 상기 사이드월부(5) 측의 측 방향으로 요입 형성되는 횡 방향 홈(30)을 포함하며, 상기 횡 방향 홈(30)은 저면이 저면 요철부(40)로 형성되는 것을 특징으로 하는 소음 저감 타이어를 제공한다. | [청구항1]하나 이상의 사이드월부(5); 상기 사이드월부(5)의 외측 원주 둘레 사이를 일체로 연결하는 트레드부(10);상기 트레드부(10)에서 주행 방향을 따라 요입 형성되는 종 방향 홈(20); 및상기 종 방향 홈(20)으로부터 상기 사이드월부(5)에 인접한 상기 트레드부(10)의 최외측에 요입 형성되는 횡 방향 홈(30)을 포함하며,상기 횡 방향 홈(30)은, 상기 종 방향 홈(20) 측의 단부에서 상기 종 방향 홈(20)과 연통되고,상기 종 방향 홈(20) 측 상기 횡 방향 홈(30)의 단부에서 타이어의 원주 방향으로 돌출되어 트레드패턴블록(11)의 측면을 연결하며 상기 트레드부(10)보다 낮은 높이를 가지도록 형성되는 타이바(15);를 포함하며,상기 횡 방향 홈(30)은 저면이 저면 요철부(40)로 형성되고,상기 저면 요철부(40)는,상기 트레드부(10)의 표면으로부터 상기 횡 방향 홈(30)의 저면으로 요입되는 복수의 저면 요부와,상기 저면 요부와 교대로 상기 저면 요부의 저면으로부터 상기 트레드부(10)의 표면 높이보다 낮은 높이를 가지도록 상기 트레드부(10) 표면 측으로 돌출되는 복수의 저면 철부를 포함하며,상기 타이바(15)와 상기 타이바(15)에 바로 이웃하는 저면 요부 사이의 경사각과 상기 복수의 저면 요부 중 하나와 상기 복수의 저면 철부 중 하나 사이의 경사각이 다른 것을 특징으로 하는 소음 저감 타이어. [청구항2]제1항에 있어서,상기 복수의 저면 요부와 상기 복수의 저면 철부 사이의 경사각이 각각 서로 다른 것을 특징으로 하는 소음 저감 타이어. [청구항3]제1항에 있어서,상기 저면 철부들의 높이는 3 내지 10회 변하도록 구성되는 것을 특징으로 하는 소음 저감 타이어. [청구항4]제1항에 있어서,상기 저면 철부들의 높이는 0.05mm 내지 3mm의 차이가 나도록 구성되는 것을 특징으로 하는 소음 저감 타이어. [청구항5]제1항 또는 제2항에 있어서,상기 경사각들 간의 차이가 5도 내지 20도인 것을 특징으로 하는 소음 저감 타이어. [청구항6]제1항에 있어서,상기 저면 요부는 역사다리꼴 형상으로 요입 형성되고, 상기 저면 철부는 사다리꼴 형상으로 돌출 형성되는 것을 특징으로 하는 소음 저감 타이어. [청구항7]제1항에 있어서, 상기 저면 철부는,상기 종 방향 홈(20) 측에서 상기 사이드월부(5) 측으로 갈수록 높이가 점점 낮아지게 형성되는 것을 특징으로 하는 소음 저감 타이어. [청구항8]삭제 [청구항9]제1항에 있어서, 상기 횡 방향 홈(30)은,상기 횡 방향 홈(30)에 형성되는 상기 저면 요철부(40)를 구성하는 저면 요부(41)의 저면 연장 곡선(47)의 깊이가 상기 트레드부(10)의 표면에 대하여 상기 종 방향 홈(20) 측이 얕고, 상기 사이드월부(5) 측이 깊도록 구성되는 것을 특징으로 하는 소음 저감 타이어. [청구항10]삭제
262 | 다중비드필러를 가지는 공기입 타이어 | B60C 15/06(2006.01) | 1020220031306 | 2022.03.14 | 1027888210000 | 2025.03.26 | 1020230134632 | 2023.09.22 |  | 2025.04.02 | 등록결정(재심사후) |  |  | Y(2022.03.14) | 2 | 본 발명의 일 실시예는 주행 중의 타이어의 지면 접촉 영역과 지면 비접촉 형영의 변형의 차이에 의해 비드부 내에 집중되는 변형 및 응력 집중으로 인한 비드부 내부 파손을 감소시킬 수 있도록 하기 위해, 비드부(140)가 비드코어(141)와, 상기 비드코어(141)를 감싼 후 턴업되어 중첩되는 카카스(50)와, 상기 카카스(50)의 외측 방향에 두 개 이상의 서로 다른 강성의 비드필러로 적층 형성되는 다중비드필러(143) 및 상기 다중비드필러(143)의 외측에 적층되는 러버채퍼(60)를 포함하여 구성되는 것을 특징으로 하는 다중비드필러를 가지는 공기입 타이어를 제공한다. | [청구항1]트레드부(10)와 숄더부(20)와 사이드월부(30) 및 비드부(140)를 포함하고,상기 비드부(140)는,비드코어(141)와, 상기 비드코어(141)를 감싼 후 턴업되어 중첩되는 카카스(50)와, 상기 카카스(50)의 외측 방향에 두 개 이상의 서로 다른 강성의 비드필러로 적층 형성되는 다중비드필러(143) 및 상기 다중비드필러(143)의 외측에 적층되는 러버채퍼(60)를 포함하여 구성되고,상기 두 개 이상의 서로 다른 강성의 비드필러(145, 147)는 상기 카카스(50)의 외측 방향에 형성되는 외측면을 따라 상기 카카스(50)와 동일한 방향으로 형성되어 상호 적층되는 층 구조를 가지며,상기 다중비드필러(143)는, 상기 카카스(50)의 외측의 상기 사이드월부 끝단(31)부터 비드코어 외측 상부 카카스(55)까지 외측 방향으로 순차적으로 적층되어, 단면이 세로 방향으로 배치되도록 적층 형성되고,상기 다중비드필러(143)는, 상기 카카스(50)의 외측에서 상기 사이드월부 끝단(31)에서 비드코어 외측 상부 카카스(55)까지 외측으로 순차적으로 적층되는 제1 비드필러(145)와 제2 비드필러(147)를 포함하여 구성되며,상기 제2비드필러(147)는 상기 카카스(50)의 외측 방향에 형성되는 외측면을 따라 상기 카카스(50)와 동일한 방향으로 형성되고,상기 제1비드필러(145)는 상기 제2비드필러(147)의 외측 방향에 형성되는 외측면을 따라 상기 카카스(50)와 동일한 방향으로 형성되며,상기 제1 비드필러(145)의 강성은 10 내지 17 MPa 범위이고, 상기 제2 비드필러(147)의 강성은 42 내지 50 MPa 범위인 것을 특징으로 하는 다중비드필러를 가지는 공기입 타이어. [청구항2]삭제 [청구항3]삭제 [청구항4]삭제 [청구항5]제1항에 있어서, 상기 비드부(140)는,상기 비드코어(141)의 상부에서 턴업되어 서로 대향되는 카카스(50)의 사이 영역에 비드필러가 없도록 구성 되는 것을 특징으로 하는 다중비드필러를 가지는 공기입 타이어.
263 | 인터락킹 밴드 타입의 3D커프를 구비하는 타이어 | B60C 11/12(2006.01) | 1020220039210 | 2022.03.29 | 1027908480000 | 2025.03.31 | 1020230140273 | 2023.10.06 |  | 2025.04.07 | 등록결정(재심사후) |  |  | Y(2022.03.29) | 3 | 본 발명의 일 실시예는 타이어의 제동 또는 주행 등의 경우, 타이어에 형성된 블록의 형상 변형이 최소화되도록 하는 기술을 제공한다. 본 발명의 실시예에 따른 인터락킹 밴드 타입의 3D커프를 구비하는 타이어는, 노면과 접하는 블록의 접지면으로부터 타이어의 내부 방향으로 연장되어 블록에 형성된 공간인 노면부, 노면부로부터 연장되어 형성되어 양 측벽면을 구비하는 블록 내 공간으로써 일 측벽면으로부터 돌출되는 형상의 돌기부가 형성된 돌출부 및, 돌출부로부터 연장되어 형성되는 블록 내 공간인 베이스부를 구비하는 커프를 포함한다. | [청구항1]블록을 구비하는 타이어에 있어서,노면과 접하는 상기 블록의 접지면으로부터 상기 타이어의 내부 방향으로 연장되어 상기 블록에 형성된 공간인 노면부, 상기 노면부로부터 연장되어 형성되어 양 측벽면을 구비하는 상기 블록 내 공간으로써 일 측벽면으로부터 돌출되는 형상의 돌기부가 형성된 돌출부 및, 상기 돌출부로부터 연장되어 형성되는 상기 블록 내 공간인 베이스부를 구비하는 커프를 포함하고,상기 돌기부는, 복수 개의 돌기의 결합 또는 군집으로 형성되며,상기 돌기부는, 상기 돌출부의 중심 영역에 형성되는 돌기인 중앙돌기; 및 상기 중앙돌기의 양 측 각각에 형성되는 돌기인 측부돌기;를 구비하고,상기 중앙돌기의 중심에는 꺽인 부위가 형성되어 상기 중앙돌기는 V자 형상을 구비하며, 상기 중앙돌기 꺽인 부위의 꺽인 모서리는 상기 노면부 또는 상기 베이스부를 향하는 것을 특징으로 하는 인터락킹 밴드 타입의 3D커프를 구비하는 타이어. [청구항2]삭제 [청구항3]삭제 [청구항4]청구항 1에 있어서,상기 중앙돌기와 상기 측부돌기는 서로 결합되는 것을 특징으로 하는 인터락킹 밴드 타입의 3D커프를 구비하는 타이어. [청구항5]삭제 [청구항6]삭제 [청구항7]삭제 [청구항8]청구항 1에 있어서,상기 커프의 길이 방향에 수직한 단면에 있어서, 상기 중앙돌기의 단면 또는 상기 측부돌기의 단면은 사각형인 것을 특징으로 하는 인터락킹 밴드 타입의 3D커프를 구비하는 타이어.
264 | 인터록킹 밴드를 갖는 가변두께 커프를 구비한 타이어 | B60C 11/03(2006.01)¦B60C 11/04(2006.01) | 1020220124819 | 2022.09.30 | 1027888190000 | 2025.03.26 | 1020240045468 | 2024.04.08 |  | 2025.04.01 | 등록결정(일반) |  |  | Y(2022.09.30) | 3 | 본 발명의 일 실시 예는 인터록킹 밴드를 갖는 가변두께 커프를 구비한 타이어를 제공한다. 본 발명의 실시 예에 따른 인터록킹 밴드를 갖는 가변두께 커프를 구비한 타이어는 트레드에 형성되는 커프를 구비한 것으로서, 커프가 트레드의 폭 방향을 따르며, 원주 방향으로 돌출된 형상을 갖는 제1 부분, 및 제1 부분에 연결되어 제1 부분의 반대 측으로 돌출된 제2 부분을 포함한다. | [청구항1]트레드에 형성되는 커프를 구비하되,상기 커프는,원주 방향으로 돌출된 형상을 갖는 제1 부분; 및상기 제1 부분에 연결되어 제1 부분의 반대 측으로 돌출된 제2 부분을 포함하며,상기 제1 부분과 제2 부분 중 어느 하나에 원주 방향의 지지를 제공하는 돌출부가 마련되고,상기 제1 부분은 제2 부분보다 좁은 틈새로 형성되되,상기 돌출부는 상기 제1 부분의 중앙부에 일정 영역으로 배치되는 것을 특징으로 하는 인터록킹 밴드를 갖는 가변두께 커프를 구비한 타이어. [청구항2]청구항 1에 있어서,상기 제1 부분과 제2 부분은 지그재그의 사다리꼴을 포함하는 형상으로서, 상기 돌출부는 사다리꼴의 윗부분에 배치되는 것을 특징으로 하는 인터록킹 밴드를 갖는 가변두께 커프를 구비한 타이어. [청구항3]삭제 [청구항4]청구항 1에 있어서,상기 돌출부는 상기 제1 부분과 제2 부분 중 어느 하나의 틈새를 좁히도록 하나 이상의 사각 또는 원형의 엠보싱 형상으로 마련되는 것을 특징으로 하는 인터록킹 밴드를 갖는 가변두께 커프를 구비한 타이어.
265 | 돌물림 방지 타이어 | B60C 11/04(2006.01)¦B60C 11/03(2006.01) | 1020230040263 | 2023.03.28 | 1027872510000 | 2025.03.22 | 1020240145598 | 2024.10.07 |  | 2025.03.31 | 등록결정(일반) |  |  | Y(2023.03.28) | 8 | 본 발명의 일 실시 예는 내부 공간을 구비하는 스톤이젝터가 고무 탄성으로 돌을 밀어내어 그루브에 돌이 끼이는 것을 방지하는 돌물림 방지 타이어를 제공한다. 본 발명의 실시 예에 따른 돌물림 방지 타이어는 트레드에 형성되는 하나의 블록과 다른 블록 사이에 형성되는 그루브; 및 상기 그루브에 결합되며, 돌 물림을 방지하는 스톤 이젝터;를 포함하고, 상기 스톤이젝터는, 상기 그루브로부터 수직 방향으로 연장되어 형성되는, 제1기둥; 상기 제1기둥과 결합되며, 상기 제1기둥으로부터 테이퍼진 형상으로 연장되어 형성되는 제1탄성부; 상기 그루브로부터 수직 방향으로 연장되어 형성되며, 상기 제1기둥과 평행하게 형성되는 제2기둥; 및 상기 제2기둥과 결합되며, 상기 제2기둥으로부터 테이퍼진 형상으로 형성되는 제2탄성부;를 포함한다. | [청구항1]트레드에 형성되는 하나의 블록과 다른 블록 사이에 형성되는 그루브; 및상기 그루브에 결합되며, 돌 물림을 방지하는 스톤이젝터;를 포함하고,상기 스톤이젝터는,상기 그루브로부터 수직 방향으로 연장되어 형성되는, 제1기둥;상기 제1기둥과 결합되며, 상기 제1기둥으로부터 테이퍼진 형상으로 연장되어 형성되는 제1탄성부;상기 그루브로부터 수직 방향으로 연장되어 형성되며, 상기 제1기둥과 평행하게 형성되는 제2기둥; 및상기 제2기둥과 결합되며, 상기 제2기둥으로부터 테이퍼진 형상으로 형성되는 제2탄성부;를 포함하고,상기 제1기둥 및 상기 제2기둥은 상기 블록의 측면으로부터 상기 그루브 폭의 5% 내지 20%의 거리로 이격되어 형성되는 것을 특징으로 하는 돌물림 방지 타이어. [청구항2]청구항 1에 있어서,상기 스톤이젝터는, 상기 그루브의 길이 방향으로 홀의 형상으로 형성되는 내부공간;을 구비하는 것을 특징으로 하는 돌물림 방지 타이어. [청구항3]청구항 1에 있어서,상기 제1탄성부와 상기 제2탄성부는 소정거리 이격되어 형성되는 것을 특징으로 하는 돌물림 방지 타이어. [청구항4]청구항 1에 있어서,상기 스톤이젝터는, 상기 그루브의 길이 방향으로 복수개 형성되는 것을 특징으로 하는 돌물림 방지 타이어. [청구항5]청구항 4에 있어서,인접하여 형성되는 2개의 스톤이젝터 중 하나의 스톤이젝터는 다른 스톤이젝터가 상기 그루브의 바닥면에 수직한 축을 중심으로 180º 회전한 형상으로 형성되는 것을 특징으로 하는 돌물림 방지 타이어. [청구항6]삭제 [청구항7]청구항 1에 있어서,상기 제1기둥과 상기 제1탄성부의 접촉 각도는 115º 내지 120º로 형성되는 것을 특징으로 하는 돌물림 방지 타이어. [청구항8]청구항 1에 있어서,상기 제2기둥과 상기 제2탄성부의 접촉 각도는 120º 내지 130º으로 형성되는 것을 특징으로 하는 돌물림 방지 타이어. [청구항9]청구항 1에 있어서,상기 제1탄성부 및 상기 제2탄성부가 유입물의 유입으로 발생되는 충격력을 완화하여 상기 유입물이 그루브 내에 유입물이 물림되는 것을 방지하는 것을 특징으로 하는 돌물림 방지 타이어.
266 | 공기입 타이어 | B60C 11/12(2006.01)¦B60C 11/13(2006.01)¦B60C 11/03(2006.01) | 1020230008040 | 2023.01.19 | 1027872520000 | 2025.03.22 | 1020240115561 | 2024.07.26 |  | 2025.03.28 | 등록결정(일반) |  |  | Y(2023.01.19) | 6 | 본 발명은 차량용 공기입 타이어에 관한 것으로서, 더욱 상세하게는, 중하중 타이어에 있어서, 돌물림방지, 내마모성능향상, 구름저항 성능향상 및 배수성능 향상을 위한 공기입 타이어에 관한 것이다. 이에, 본 발명은 트레드부(100)와 사이드월부(200) 및 비드부(300)를 포함하여 구성되며, 상기 트레드부(100)에 블록(110)과 그루브(120)가 형성되는 공기입 타이어에 있어서, 상기 그루브(120)에 보강블록(400)이 설치되고, 상기 보강블록(400)은 내측에 길이방향으로 형성되는 슬릿(410)과; 상기 슬릿 저부 말단에 형성되는 공간부(420)와; 상기 슬릿(410)에 의해 분할되는 보강블록(410)의 접면에 형성되는 구속돌기(430); 를 포함하는 공기입 타이어를 제공한다. | [청구항1]트레드부(100)와 사이드월부(200) 및 비드부(300)를 포함하여 구성되며, 상기 트레드부(100)에 블록(110)과 그루브(120)가 형성되는 공기입 타이어에 있어서,상기 그루브(120)에 보강블록(400)이 설치되고,상기 보강블록(400)은 내측에 길이방향으로 형성되는 슬릿(410)과;상기 슬릿 저부 말단에 형성되는 공간부(420)와;상기 슬릿(410)에 의해 분할되는 보강블록(410)의 접면에 형성되는 구속돌기(430);를 포함하여 구성되고,상기 공간부(420)는 상기 공간부(420)의 중심축이 상기 그루브(120)와 보강블록(400)이 선접촉하는 부위보다 하부에 위치하도록 형성되는 것을 특징으로 하는 공기입 타이어. [청구항2]제1항에 있어서, 상기 보강블록의 깊이(B)는 그루브 깊이(A)의 30~60%인 것을 특징으로 하는 공기입타이어. [청구항3]제1항에 있어서, 상기 보강블록의 폭(C)은 그루브폭(D)의 40~60%인 것을 특징으로 하는 공기입 타이어. [청구항4]제1항에 있어서, 상기 슬릿 저부 말단에 형성되는 공간부(420)는 상기 슬릿(410)의 저부와 연결되는 주행방향으로 형성된 원통형 공동인 것을 특징으로 하는 공기입 타이어. [청구항5]제1항에 있어서, 상기 슬릿(410)에 의해 분할되는 보강블록(410)의 접면에 형성되는 구속돌기(430)들은 상기 슬릿(410)에 의해 분할된 보강블록(410)의 다른편에 형성되는 구속홈(431)에 대응되어 맞물리는 것을 특징으로 하는 공기입타이어. [청구항6]제1항에 있어서, 상기 보강블록(410)의 상면은 상기 타이어의 트레드면에 대하여 1-4mm 이격높이(h)를 갖는 것을 특징으로 하는 공기입타이어.
267 | 지질기반 바이오매스 유래 타이어용 고무 조성물 및 이의 제조방법 | C08K 11/00(2006.01)¦C08K 5/13(2006.01)¦C08K 5/09(2006.01)¦C08K 3/04(2006.01)¦C08L 21/00(2006.01)¦B60C 1/00(2006.01) | 1020240050454 | 2024.04.16 | 1027860820000 | 2025.03.20 | 1020240054945 | 2024.04.26 |  | 2025.03.26 | 등록결정(일반) | 1020210129821 | 2021.09.30 | Y(2024.04.16) | 10 | 본 발명의 일실시예는 본 발명은 타이어용 고무 조성물에 사용되는 석유화학기반의 조성물인 carbon black, 공정오일(processing oil), 노화방지제(anti-aging agent), 자유지방산(free fatty acid) 커피찌꺼기 등의 지질기반 바이오매스로부터 추출 및 제조하는 방법 및 이를 적용한 타이어용 고무 조성물과 이를 이용하여 제조한 환경친화적이며 지속가능한 타이어에 관한 기술이다. 상기 공정오일, 노화방지제, 자유지방산을 포함하는 all-in-one activator는 각각의 화학물질에 대하여 별도의 분리 정제 공정을 필요로 하지 않는 통합공정으로, 생산 단가 절감으로 인한 경제성 제고의 효과가 있고, 환경 오염을 방지하는 효과를 제공한다. | [청구항1]all-in-one activator;카본블랙; 및 원료고무;를 포함하고,상기 all-in-one activator는, 지질기반 바이오매스에 알코올 및 하이드로카본계 용매의 단일 또는 혼합용매를 첨가하여 오일, 자유지방산 및 페놀류를 동시추출하여 제조한 것이고,상기 카본블랙은 상기 all-in-one activator를 추출하고 남은 residual solid를 탄화시켜 제조한 것이고,물을 제외한 상기 용매의 양은 상기 지질기반 바이오매스 100 중량부에 대하여 2 내지 5 중량부가 포함되는 것을 특징으로 하고,상기 알코올과 하이드로카본계 용매는 0.3 내지 0.5의 질량비율로 혼합되는 것을 특징으로 하며,상기 지질기반 바이오매스는 커피찌꺼기, 활성오니, 박테리아, 식물세포 및 동물세포 중에서 선택된 1종 이상인 것을 특징으로 하는 바이오매스 유래 타이어용 조성물. [청구항2]삭제 [청구항3]제1항에 있어서,상기 지질기반 바이오매스는 커피찌꺼기인 것을 특징으로 하는 바이오매스 유래 타이어용 조성물. [청구항4]제1항에 있어서,상기 알코올은 탄소수 1 내지 15인 알코올로 구성된 군에서 선택된 1종 이상인 것을 특징으로 하는 바이오매스 유래 타이어용 조성물. [청구항5]제1항에 있어서,상기 하이드로카본계 용매는 헥산, 클로로폼, 다이클로로메테인, 다이클로로에테인에서 선택된 1종 이상인 것을 특징으로 하는 바이오매스 유래 타이어용 조성물. [청구항6]제1항에 있어서,보강성 충진제, 가공유, 가류제, 가류촉진제, 가류촉진조제, 노화방지제 및 활성화제 중 1종 이상을 더 포함하는 것을 특징으로 하는 바이오매스 유래 타이어용 조성물. [청구항7]제1항에 있어서,상기 지질기반 바이오매스로부터 추출 및 제조한 카본블랙과 all-in-one activator는 타이어 고무조성물의 보강성 충진제, 가공유, 가류촉진조제 및 노화방지제의 일부 또는 전량을 대체하는 것을 특징으로 하는 바이오매스 유래 타이어용 조성물. [청구항8]제7항에 있어서,상기 보강성 충진제는 원료고무 100 중량부에 대하여 1 내지 130 중량부로 포함되는 것을 특징으로 하는 바이오매스 유래 타이어용 조성물. [청구항9]제1항에 있어서,상기 원료고무는 천연고무나 합성고무 또는 이들의 조합으로 이루어진 군에서 선택되는 어느 하나인 것을 특징으로 하는 바이오매스 유래 타이어용 조성물. [청구항10]제1항에 있어서,상기 원료고무는 100중량부에 대하여 천연고무 0 내지 40 중량부, 용액 중합 또는 에멀전 중합 스티렌-부타디엔 고무 60 내지 100 중량부 및 부타디엔 고무 0 내지 40 중량부를 포함하는 것을 특징으로 하는 바이오매스 유래 타이어용 조성물. [청구항11]제1항의 조성물을 이용하여 제조된 타이어.
268 | 공기입 타이어 이너라이너 반제품 | B60C 17/04(2006.01)¦B60C 17/00(2021.01)¦B60C 13/00(2006.01)¦B60C 11/00(2006.01) | 1020230013456 | 2023.02.01 | 1027867510000 | 2025.03.21 | 1020240120896 | 2024.08.08 |  | 2025.03.26 | 등록결정(일반) |  |  | Y(2023.02.01) | 11 | 본 발명은 트레드, 숄더, 사이드월 및 비드를 구비하는 타이어에 설치되는 이너라이너를 형성하기 위한 공기입 타이어 이너라이너 반제품에 있어서, 이너라이너로 형성 시, 트레드의 하부에 위치하게 되는 부위인 트레드인접부위, 이너라이너로 형성 시, 숄더의 하부에 위치하게 되는 부위인 숄더인접부위, 이너라이너로 형성 시, 사이드월의 하부에 위치하게 되는 부위인 사이드월인접부위 및 이너라이너로 형성 시, 비드의 하부에 위치하게 되는 부위인 비드인접부위를 포함하는 것을 특징으로 하는 공기입 타이어 이너라이너 반제품을 제공한다. | [청구항1]트레드, 숄더, 사이드월 및 비드를 구비하는 타이어에 설치되는 이너라이너를 형성하기 위한 공기입 타이어 이너라이너 반제품에 있어서,상기 이너라이너로 형성 시, 상기 트레드의 하부에 위치하게 되는 부위인 트레드인접부위;상기 이너라이너로 형성 시, 상기 숄더의 하부에 위치하게 되는 부위인 숄더인접부위;상기 이너라이너로 형성 시, 상기 사이드월의 하부에 위치하게 되는 부위인 사이드월인접부위; 및상기 이너라이너로 형성 시, 상기 비드의 하부에 위치하게 되는 부위인 비드인접부위;를 포함하고,상기 트레드인접부위, 상기 숄더인접부위, 상기 사이드월인접부위 및 상기 비드인접부위가 순차적으로 연결되며,단면의 두께에 있어서, 상기 트레드인접부위의 평균 두께가 상기 비드인접부위의 평균 두께보다 더 두껍게 형성되고,단면에 있어서, 상기 숄더인접부위, 상기 사이드월인접부위 및 상기 비드인접부위 각각의 상단이 동일한 반경 R을 가지는 곡선으로 형성되는 것을 특징으로 하는 공기입 타이어 이너라이너 반제품. [청구항2]제 1 항에 있어서,상기 트레드인접부위는 일측으로부터 상기 숄더인접부위와 연결되는 타측까지의 단면의 두께가 일정하게 형성되는 것을 특징으로 하는 공기입 타이어 이너라이너 반제품. [청구항3]제 2 항에 있어서,상기 숄더인접부위에서 상기 사이드월인접부위 및 상기 비드인접부위로 갈수록 단면의 두께가 얇아지는 것을 특징으로 하는 공기입 타이어 이너라이너 반제품. [청구항4]삭제 [청구항5]제 1 항에 있어서,상기 트레드인접부위에서 상기 숄더인접부위, 상기 사이드월인접부위 및 상기 비드인접부위로 갈수록 단면의 두께가 얇아지는 것을 특징으로 하는 공기입 타이어 이너라이너 반제품. [청구항6]제 1 항에 있어서,단면에 있어서, 상기 트레드인접부위의 상단과 상기 숄더인접부위의 상단이 접하는 부분이 완만하게 연결되는 것을 특징으로 하는 공기입 타이어 이너라이너 반제품. [청구항7]트레드, 숄더, 사이드월 및 비드를 구비하는 타이어에 설치되는 이너라이너를 형성하기 위한 공기입 타이어 이너라이너 반제품에 있어서,상기 이너라이너로 형성 시, 상기 트레드의 하부에 위치하게 되는 부위인 트레드인접부위;상기 이너라이너로 형성 시, 상기 숄더의 하부에 위치하게 되는 부위인 숄더인접부위;상기 이너라이너로 형성 시, 상기 사이드월의 하부에 위치하게 되는 부위인 사이드월인접부위; 및상기 이너라이너로 형성 시, 상기 비드의 하부에 위치하게 되는 부위인 비드인접부위;를 포함하고,상기 트레드인접부위, 상기 숄더인접부위, 상기 사이드월인접부위 및 상기 비드인접부위가 순차적으로 연결되며,단면의 두께에 있어서, 상기 트레드인접부위의 평균 두께가 상기 비드인접부위의 평균 두께보다 더 두껍게 형성되고,단면에 있어서, 상기 숄더인접부위의 상단은 반경 R1을 가지는 곡선으로 형성되고, 상기 사이드월인접부위의 상단은 반경 R2를 가지는 곡선으로 형성되며, 상기 비드인접부위의 상단은 R3를 가지는 곡선으로 형성되고, 상기 R1, 상기 R2 및 상기 R3는 각각 다른 값으로 설정되는 것을 특징으로 하는 공기입 타이어 이너라이너 반제품. [청구항8]제 7 항에 있어서,단면에 있어서, 상기 숄더인접부위의 상단과 상기 사이드월인접부위의 상단이 접하는 부분이 완만하게 연결되는 것을 특징으로 하는 공기입 타이어 이너라이너 반제품. [청구항9]제 7 항에 있어서,단면에 있어서, 상기 사이드월인접부위의 상단과 상기 비드인접부위의 상단이 접하는 부분이 완만하게 연결되는 것을 특징으로 하는 공기입 타이어 이너라이너 반제품. [청구항10]제 2 항에 있어서,상기 트레드인접부위의 길이는 140mm 내지 160mm로 형성되는 것을 특징으로 하는 공기입 타이어 이너라이너 반제품. [청구항11]제 3 항에 있어서,상기 숄더인접부위, 상기 사이드월인접부위 및 상기 비드인접부위로 구성되는 범위의 길이는 100mm 내지 250mm로 형성되는 것을 특징으로 하는 공기입 타이어 이너라이너 반제품. [청구항12]제 1 항의 공기입 타이어 이너라이너 반제품을 이용하여 형성되는 이너라이너를 포함하고,회전축에 수직한 종단면에서 중심으로부터 사이드월 방향으로 상기 이너라이너의 두께가 일정하게 형성되는 것을 특징으로 하는 공기입 타이어.
269 | 타이어의 다기능 숄더 프로텍터 및 이를 구비한 타이어 | B60C 13/02(2006.01)¦B60C 11/01(2021.01) | 1020220137399 | 2022.10.24 | 1027849980000 | 2025.03.18 | 1020240057098 | 2024.05.02 |  | 2025.03.25 | 등록결정(일반) |  |  | Y(2022.10.24) | 8 | 본 발명의 일 실시 예는 타이어의 다기능 숄더 프로텍터 및 이를 구비한 타이어를 제공한다. 본 발명의 실시 예에 따른 타이어의 다기능 숄더 프로텍터 및 이를 구비한 타이어는 타이어의 사이드월에 연결되며 타이어의 숄더에 인접한 높이까지 연장 배치되는 프로텍터 바디, 및 프로텍터 바디의 하부에 마련되며, 물 배출이 가능하게 배출 통로가 형성된 물 배출부를 포함한다. | [청구항1]타이어의 사이드월에 연결되며 상기 타이어의 숄더에 인접한 높이까지 연장 배치되는 프로텍터 바디;상기 프로텍터 바디의 하부에 마련되며, 물 배출이 가능하게 배출 통로가 형성된 물 배출부; 및상기 프로텍터 바디의 물 배출부 사이에 위치하며, 상기 프로텍터 바디를 상기 타이어의 사이드월에 연결하도록 상기 프로텍터 바디의 하부에서 상부까지 마련되는 서포트 가이드;를 포함하고,상기 프로텍터 바디 하단과 상기 서포트 가이드 하단의 높이 차에 의해, 상기 배출 통로의 일 부위가 상기 프로텍터 바디의 측면 외부 방향을 향해 개방됨으로써,상기 배출 통로를 통과하는 물의 유동 방향이 휘어지며,상기 타이어의 마모가 소정의 비율로 진행 시, 상기 프로텍터 바디의 상단이 지면과 접촉하는 것을 특징으로 하는 타이어의 다기능 숄더 프로텍터. [청구항2]삭제 [청구항3]청구항 1에 있어서,상기 프로텍터 바디는 지면에 대해 0~90도 각도로 배치되는 것을 특징으로 하는 타이어의 다기능 숄더 프로텍터. [청구항4]청구항 1에 있어서,상기 프로텍터 바디는 상기 프로텍터 바디의 지면에 대한 각도에 따라 지면으로부터 거리가 결정되는 특징으로 하는 타이어의 다기능 숄더 프로텍터. [청구항5]청구항 1에 있어서,상기 프로텍터 바디는 상기 사이드월에 대한 각도에 따라 상기 사이드월로부터 거리가 결정되는 것을 특징으로 하는 타이어의 다기능 숄더 프로텍터. [청구항6]청구항 1에 있어서,상기 프로텍터 바디의 폭은 0.3mm~10mm 범위로 마련되는 것을 특징으로 하는 타이어의 다기능 숄더 프로텍터. [청구항7]청구항 1에 있어서,상기 물 배출부의 배출 통로의 높이는 0mm~30mm 범위로 마련되는 특징으로 하는 타이어의 다기능 숄더 프로텍터. [청구항8]청구항 1에 있어서,상기 물 배출부의 배출 통로의 폭은 0mm~50mm 범위로 마련되는 것을 특징으로 하는 타이어의 다기능 숄더 프로텍터. [청구항9]청구항 1에 따른 상기 타이어의 다기능 숄더 프로텍터를 구비한 타이어.
270 | 타이어 트레드용 고무 조성물 및 이를 이용하여 제조한 타이어 | C08L 9/08(2006.01)¦C08K 3/04(2006.01)¦C08L 93/00(2006.01)¦C08L 21/00(2006.01)¦C08J 3/22(2006.01)¦B60C 1/00(2006.01) | 1020140080744 | 2014.06.30 | 1016141310000 | 2016.04.14 | 1020160002044 | 2016.01.07 |  | 2016.04.20 | 등록결정(일반) |  |  | Y(2014.06.30) | 6 | 본 발명은 타이어 트레드용 고무 조성물 및 이를 이용하여 제조한 타이어에 관한 것으로서, 상기 타이어 트레드용 고무 조성물은 스티렌-부타디엔 라텍스 100 중량부에 대하여, 카본블랙 50 내지 200중량부, 및 펠렛형(pellet type) 식물계 수지를 분쇄하여 제조된 파우더형(powder type) 식물계 수지 50 내지 200 중량부를 회분식 방법에 의해 반응시켜 제조된 웨트 마스터배치(wet masterbatch) 50 내지 200 중량부; 원료고무 60 내지 70 중량부; 그리고 카본블랙 50 내지 200 중량부를 포함함으로써, 고하중, 고슬립 및 고속 조건하에서 우수한 그립 성능과 내마모 성능을 나타내며, 그 결과로 초고성능 타이어의 제조에 유용하다. | [청구항1]웨트 마스터배치(wet masterbatch) 50 내지 200 중량부,원료고무 60 내지 70 중량부, 그리고카본블랙 50 내지 200 중량부를 포함하며,상기 웨트 마스터배치가 스티렌-부타디엔 라텍스 100 중량부에 대하여, 카본블랙 50 내지 200중량부, 및 펠렛형(pellet type) 식물계 수지를 분쇄하여 제조된 파우더형(powder type) 식물계 수지 50 내지 200 중량부를 회분식 방법에 의해 반응시켜 제조된 타이어 트레드용 고무 조성물에 관한 것으로,상기 타이어 트레드용 고무 조성물 및 웨트 마스터배치에 있어서의 상기 카본블랙이 각각 독립적으로 요오드 흡착량이 200 내지 1000mg/g이고, DBP(n-dibutyl phthalate) 흡유량이 150 내지 800ml/100g인 초미립자 카본블랙이며,상기 식물계 수지는 평균입경이 1 내지 3mm이고,상기 식물계 수지는 세사미 수지(sesame resin), 선플라워 수지(sunflower resin), 코코넛 수지(coconut resin), 팜 수지(palm resin), 팜 핵 수지(palmkernel resin), 라이스 수지(rice resin), 올리브 수지(olive resin), 제라늄 수지(geranium resin), 카모마일 수지(chamomile resin), 티트리 수지(tea tree resin), 레몬 수지(lemon resin), 쟈스민 수지(jasmine resin), 로즈 수지(rose resin), 라벤더 수지(lavender resin), 카멜리아 수지(camellia resin), 캐스터 수지(caster resin), 코튼 씨드 수지(cotton seed resin), 린씨드 수지(linseed resin), 평지씨 수지(rape seed resin), 낙화생 수지(arachis resin), 콘 수지(corn resin), 새플라워 수지(safflower resin), 호호바 수지(jojoba resin), 마카다미아넛트 수지(macadamia nut resin), 텅 수지(tung resin) 및 이들의 혼합물로 이루어진 군에서 선택되는 어느 하나 이상인 것인타이어 트레드용 고무 조성물. [청구항2]제1항에 있어서,상기 스티렌-부타디엔 라텍스가 스티렌 함량이 40 내지 60 중량%이고, 부타디엔 내의 비닐 함량이 15 내지 45 중량%인 것인 타이어 트레드용 고무 조성물. [청구항3]삭제 [청구항4]삭제 [청구항5]제1항에 있어서,상기 웨트 마스터배치가 스티렌-부타디엔 라텍스 100 중량부에 대하여 가공오일을 40 내지 200 중량부로 더 첨가하여 제조된 것이며,상기 가공오일이 가공오일 총 중량에 대하여 방향족계 성분을 35±5 중량%, 나프텐계 성분을 28±5중량%, 파라핀계 성분을 38±5중량%로 포함하는 것인 타이어 트레드용 고무 조성물. [청구항6]제5항에 있어서,상기 가공오일이 PAH(Polycyclic Aromatic Hydrocarbon) 중의 한 성분인 벤조(a)피렌(Benzo(a)pyrene, BaP)의 함량이 1ppm 이하이고,벤조(a)피렌, 벤조(e)피렌(Benzo(e)pyren, BeP), 벤조(a)안트라센(Benzo(a)anthracene, BaA), 크라이센(Chrysen, CHR), 벤조(b)플루란텐(Benzo(b)fluoranthene, BbFA), 벤조(j)플루란텐(Benzo(j)fluoranthene, BjFA), 벤조(k)플루란텐(Benzo(k)fluoranthene, BkFA), 및 디벤조(a,h)안트라센(Dibenzo(a,h)anthracene)의 8종류의 PAH 함량의 합이 10ppm 이하인 것인 타이어 트레드용 고무 조성물. [청구항7]삭제 [청구항8]제1항에 있어서,상기 원료고무가 스티렌 함량이 30 내지 50 중량%이고, 부타디엔 내의 비닐 함량이 40 내지 65 중량%이고, 오일 함량이 5 내지 45중량%이며, 유리 전이 온도가 -19 내지 -29℃인 스티렌-부타디엔 고무를 포함하는 것인 타이어 트레드용 고무 조성물. [청구항9]제1항에 따른 타이어 트레드용 고무 조성물을 이용하여 제조된 타이어.
271 | 타이어의 동적 발란스 실제 폭 측정장치 | G01M 1/16(2006.01)¦G01M 17/02(2019.01)¦B60C 25/00(2021.01)¦G01B 5/04(2006.01) | 1020140057056 | 2014.05.13 | 1016152780000 | 2016.04.19 | 1020150130597 | 2015.11.24 |  | 2016.04.26 | 등록결정(재심사후) |  |  | Y(2014.05.13) | 2 | 본 발명은 완성된 승용차용 타이어의 동적 발란스(Dynamic balance)를 측정하는 장치에 관한 것으로, 특히 사이드월 폭이 넓은 타이어의 림폭 측정시 실제 차량에 장착되는 실제 폭으로 측정이 가능하도록 이루어진 타이어의 동작 발란스 실제 폭 측정장치에 관한 것이다. 이를 위해 기대(1)의 하부에 설치된 측정부(2)를 가진 하부림(3)과 상기 기대(1)의 상부에 설치되어 서보모터에 의해 작동되는 승하강용 볼 스크류(4)에 장착 브라켓트(5)를 매개로 장착되어 승하강 작동되는 상부림(6)으로 이루어지고 상기 상하부림(6,3)에 타이어(100)를 장착하여 동적 발란스를 측정하도록 이루어진 타이어의 동적 발란스 실제 폭 측장장치에 있어서, 상기 상부림(6)은 연결 축(7)을 매개로 장착 브라켓트(5) 내의 잠금 실린더(8)에 연결되고, 상기 상부림(6)의 하단 연결부재(9)가 하부림(3)의 상단 연결부재(10)에 맞물려 삽입되어 결합 및 분리되는 구조로 되어 있다. | [청구항1]기대(1)의 하부에 설치된 측정부(2)를 가진 하부림(3)과 상기 기대(1)의 상부에 설치되어 서보모터에 의해 작동되는 승하강용 볼 스크류(4)에 장착 브라켓트(5)를 매개로 장착되어 승하강 작동되는 상부림(6)으로 이루어지고 상기 상부림(6)과 하부림(3) 사이에 타이어(100)를 장착하여 동적 발란스를 측정하도록 이루어진 타이어의 동적 발란스 실제 폭 측장장치에 있어서,상기 상부림(6)은 연결 축(7)을 매개로 장착 브라켓트(5) 내의 잠금 실린더(8)에 연결되고, 상기 상부림(6)의 하단 연결부재(9)가 하부림(3)의 상단 연결부재(10)에 맞물려 삽입되어 결합 및 분리되며, 상기 상부림(6)의 하단 연결부재(9)의 내면(9a) 속으로 하부림(3)의 상단 연결부재(10)의 외면(10a)이 삽입되는 것을 특징으로 하는 타이어의 동적 발란스 실제 폭 측정장치. [청구항2]삭제 [청구항3]제1항에 있어서,상기 하단 연결부재(9)의 내면(9a)에는 연속적인 맞춤홈(11)들이 형성되고, 상기 맞춤홈(11)들에 대응되는 상단 연결부재(10)의 외면(10a)에는 등간격으로 이격된 맞춤볼(12)들이 형성된 것을 특징으로 하는 타이어의 동적 발란스 실제 폭 측정장치. [청구항4]삭제
272 | 아라미드 코드와 나일론 66과의 하이브리드 코드 및 이를 보강 코드로 사용하는 공기입 타이어 | D02G 3/48(2006.01)¦B60C 9/04(2006.01)¦B60C 9/18(2006.01) | 1020110073613 | 2011.07.25 | 1012603900000 | 2013.04.26 | 1020130012418 | 2013.02.04 |  | 2013.05.21 | 등록결정(일반) |  |  | Y(2011.07.25) | 4 | 본 발명은 하이브리드 코드를 보강 벨트로 이용하는 승용차용 공기입 타이어에 관한 것으로, 더욱 상세하게는 상연 꼬임수와 하연 꼬임수가 서로 상이한 코드를 보강 벨트에 적용함으로써 고속 내구성과 조종안정성이 향상된 고성능 래디얼 타이어에 관한 것이다. | [청구항1]신율 0.5 내지 1%의 탄성율에 대한 신율 3 내지 5%의 탄성율 비율이 1 이상 10 이하의 범위에 있음을 특징으로 하는 아라미드 코드-나일론 66의 하이브리드 코드. [청구항2]청구항 1항에 있어서, 초기 탄성율이 큰 아라미드의 하연 꼬임수가 200 내지 500TPM이며, 초기 탄성율이 작은 나일론 66의 하연 꼬임수가 50 내지 200TPM인 것을 특징으로 하는 아라미드 코드-나일론 66의 하이브리드 코드. [청구항3]청구항 2항에 있어서, 나일론 66에 대한 아라미드 섬유의 하연 꼬임수 비율이 1보다 큰 것을 특징으로 하는 아라미드 코드-나일론 66의 하이브리드 코드. [청구항4]청구항 1항에 따르는 아라미드 코드-나일론 66의 하이브리드 코드를 보강 벨트로 적용한 공기입 래디얼 타이어.
273 | 저 시스 폴리부타디엔 고무를 포함하는 타이어 트레드용 고무 조성물 및 이를 이용하여 제조한 타이어 | C08L 9/00(2006.01)¦C08L 9/06(2006.01)¦C08L 91/02(2006.01)¦C08K 3/36(2006.01)¦B60C 1/00(2006.01) | 1020220077727 | 2022.06.24 | 1027773510000 | 2025.02.28 | 1020240000927 | 2024.01.03 |  | 2025.03.07 | 등록결정(일반) |  |  | Y(2022.06.24) | 10 | 타이어의 연비성능, 내마모성능을 향상시고, 부수적으로 가공성도 개선시킬 수 있는 타이어 트레드용 고무 조성물이 제공된다. 본 발명은 타이어 트레드용 고무 조성물은, 저 시스 폴리부타디엔 고무(Low-cis Polybutadiene Rubber)를 포함하는 원료 고무 100 중량부 및 보강성 충진제 70 내지 150 중량부로 포함된다. | [청구항1]저 시스 폴리부타디엔 고무(Low-cis Polybutadiene Rubber)를 포함하는 원료 고무 100 중량부; 및보강성 충진제 70 내지 150 중량부를 포함하며,상기 저 시스 폴리부타디엔 고무의 중량평균 분자량은 200,000 내지 800,000 g/mol이고, 분자량 분포는 1.1 내지 1.8이며,상기 저 시스 폴리부타디엔 고무의 시스 함량은, 저 시스 폴리부타디엔 고무의 전체 중량 백분율 기준 30% 내지 50%이고,상기 저 시스 폴리부타디엔 고무의 고분자 사슬 말단의 관능기는 아미노알콕시실란(Aminoalkoxysilyl Group), 에폭시(Epoxy) 및 알릴(Alryl) 구조 중에서 선택되는 적어도 1종을 함유하는, 타이어 트레드용 고무 조성물. [청구항2]제1항에 있어서, 상기 원료 고무는, 한 종 이상의 용액 중합 스티렌-부타디엔 고무 또는 네오디뮴 촉매 부타디엔 고무를 더 포함하는, 타이어 트레드용 고무 조성물. [청구항3]제1항에 있어서, 상기 원료 고무의 유리 전이 온도는 -70 내지 -100°C인, 타이어 트레드용 고무 조성물. [청구항4]제1항에 있어서, 상기 저 시스 폴리부타디엔 고무는, 원료 고무 100 중량부에 대하여 10 내지 70 중량부로 포함되는, 타이어 트레드용 고무 조성물. [청구항5]삭제 [청구항6]삭제 [청구항7]삭제 [청구항8]제1항에 있어서, 상기 고분자 사슬 말단의 관능기는 고분자 사슬 당 1개 또는 2개 이상인, 타이어 트레드용 고무 조성물. [청구항9]제1항에 있어서, 상기 보강성 충진재는 실리카인 타이어 트레드용 고무 조성물. [청구항10]제1항에 있어서 상기 조성물은, 천연 오일 또는 액상 폴리머를 더 포함하는, 타이어 트레드용 고무 조성물. [청구항11]제1항에 있어서 상기 조성물은 천연 오일을 더 포함하고, 상기 천연 오일은 해바라기 씨 유, 대두유 및 유채씨 기름 중 어느 하나 이상을 포함하는, 타이어 트레드용 고무 조성물. [청구항12]제1항 내지 제4항 및 제8항 내지 제11항 중 어느 한 항에 따른 타이어 트레드용 고무 조성물을 이용하여 제조한 타이어. [청구항13]제12항에 있어서, 상기 타이어는 UHP 타이어, 레이싱 타이어 또는 사계절용 래디얼 타이어(All Season Tire)인, 타이어.
274 | 타이어 트레드용 고무 조성물 및 이를 이용하여 제조한 타이어 | C08L 9/00(2006.01)¦C08L 9/06(2006.01)¦C08L 101/00(2006.01)¦C08L 91/02(2006.01)¦C08K 3/36(2006.01)¦C08K 3/22(2006.01)¦C08K 5/09(2006.01)¦C08K 5/00(2006.01)¦C08F 2/04(2006.01)¦C08F 136/04(2006.01)¦C08F 236/10(2006.01)¦B60C 1/00(2006.01) | 1020220077729 | 2022.06.24 | 1027771410000 | 2025.02.28 | 1020240001359 | 2024.01.03 |  | 2025.03.10 | 등록결정(일반) |  |  | Y(2022.06.24) | 8 | 타이어의 젖은 노면 제동 성능과, 내마모성, 연비 성능 Trade off를 최소화하는 트레드용 고무 조성물이 제공된다. 본 발명에 따른 타이어용 고무 조성물은 고기능성 리튬 부타디엔 고무(Funtionalized Li-BR) 20 내지 80 중량부를 포함하는 원료 고무 100 중량부이고, 보강성 충진제로서 CTAB가 180 내지 210 m2/g인 고비표면적을 갖는 실리카 70 내지 130 중량부 및 가소제를 함유하고, 상기 보강성 충진제 대 가소제의 비율이 1:0.3 내지 0.6의 중량비를 포함한다. | [청구항1]고기능성 리튬 부타디엔 고무(Funtionalized Li-BR)를 포함하는 원료 고무 100 중량부;보강성 충진제로서 CTAB가 180 내지 210 m2/g인 고비표면적을 갖는 실리카 70 내지 130 중량부; 및 가소제를 함유하고,상기 보강성 충진제 대 가소제의 비율이 1:0.3 내지 0.6의 중량비이고,상기 원료 고무는 용액 중합 스티렌-부타디엔 고무 50 내지 70 중량부를 더 포함하는, 타이어 트레드용 고무 조성물. [청구항2]제1항에 있어서, 상기 고기능성 리튬 부타디엔 고무는 분자량이 20만 g/mol 이상이고 비닐기를 10% 이상 포함하는 것인, 타이어 트레드용 고무 조성물. [청구항3]삭제 [청구항4]제1항에 있어서, 상기 용액 중합 스티렌-부타디엔 고무는 분자량이 70만 g/mol 이상이고 스티렌 함량이 20내지 40중량%, 부타디엔 내의 비닐 함량이 10내지 40중량%인 것인, 타이어 트레드용 고무 조성물. [청구항5]제1항에 있어서, 상기 실리카는 수소이온지수가 6 내지 8 pH인, 타이어 트레드용 고무 조성물. [청구항6]제1항에 있어서, 상기 가소제는 오일, 액상 수지, 및 액상 폴리머로 이루어진 군에서 선택되는 적어도 1종을 포함하는 타이어 트레드용 고무 조성물. [청구항7]제6항에 있어서, 상기 가소제는 천연 오일 및 탄화수소계 액상 수지를 포함하는, 타이어 트레드용 고무 조성물. [청구항8]제1항에 있어서, 원료고무 100 중량부에 대하여 1 내지 5 중량부의 산화아연 및 0.5 내지 3 중량부의 스테아르산을 추가로 더 함유하는, 타이어 트레드용 고무 조성물. [청구항9]제1항, 제2항 및 제4항 내지 제8항 중 어느 한 항에 따른 타이어 트레드용 고무 조성물을 이용하여 제조한 타이어.
275 | 소음 저감 타이어 | B60C 11/13(2006.01)¦B60C 11/03(2006.01) | 1020180094636 | 2018.08.13 | 1019576400000 | 2019.03.06 |  |  |  | 2019.03.12 | 등록결정(일반) |  |  | Y(2018.08.13) | 7 | 본 발명의 일 실시 예는 타이어의 그루브에 소정의 형상을 형성하여 기주 공명음의 피크를 감소시킴으로써 타이어 주행 시 발생하는 소음을 저감시킬 수 있는 타이어를 제공한다. 본 발명의 실시 예에 따른 소음 저감 타이어는, 그루브의 측벽에 형성되고, 그루브의 깊이 방향을 따라 돌출되는 형상이며, 트레드에서 생성된 음파를 분산시키는 제1돌출부; 및 그루브의 측벽에 형성되고, 그루브의 길이 방향을 따라 돌출되는 형상이며, 트레드에서 생성된 음파를 분산시키는 제2돌출부;를 포함한다. | [청구항1]트레드에 블록과 커프 및 그루브가 형성된 타이어에 있어서,상기 그루브의 측벽에 형성되고, 상기 그루브의 깊이 방향을 따라 돌출되는 형상이며, 상기 그루브의 측벽 상부에 형성되는 제1돌출부상부, 및 상기 그루브의 측벽 하부에 형성되고 상기 제1돌출부상부보다 상대적으로 더 높은 돌출 높이를 구비하는 제1돌출부하부,를 구비하고, 상기 트레드에서 생성된 음파를 분산시키는 제1돌출부; 및상기 그루브의 측벽에 형성되고, 상기 그루브의 길이 방향을 따라 돌출되는 형상이며, 상기 트레드에서 생성된 음파를 분산시키는 제2돌출부;를 포함하고,상기 제1돌출부하부의 일 부위가 곡면을 구비하는 상기 그루브의 측벽 일 부위를 따라 형성되어 곡선의 휘어지는 형상으로 형성됨으로써, 상기 블록의 내구성이 향상되고, 불규칙한 상기 블록의 형상 변형에 의한 상기 제1돌출부의 파손이 방지되며,상기 제1돌출부와 상기 제2돌출부에 의한 음파 분산에 의해 상기 타이어의 소음이 감소되는 것을 특징으로 하는 소음 저감 타이어. [청구항2]삭제 [청구항3]청구항 1에 있어서, 상기 제1돌출부하부의 돌출 높이는 상기 그루브의 바닥면에 근접할수록 감소하는 것을 특징으로 하는 소음 저감 타이어. [청구항4]청구항 1에 있어서,상기 제1돌출부하부의 돌출 높이는 상기 제1돌출부상부의 돌출 높이의 1.5배 내지 3배로 형성되는 것을 특징으로 하는 소음 저감 타이어. [청구항5]청구항 1에 있어서,상기 제1돌출부 또는 상기 제2돌출부의 돌출 단면은 다각형의 형상인 것을 특징으로 하는 소음 저감 타이어. [청구항6]청구항 1에 있어서,상기 그루브의 깊이 방향으로 상기 제2돌출부의 폭은 0.1 내지 10밀리미터(mm)인 것을 특징으로 하는 소음 저감 타이어. [청구항7]청구항 1에 있어서,복수 개의 상기 제1돌출부가 연속적으로 배열되어 돌출모듈이 형성되고, 하나의 돌출모듈과 다른 돌출모듈 사이에 상기 제2돌출부가 위치하는 것을 특징으로 하는 소음 저감 타이어. [청구항8]청구항 7에 있어서,상기 돌출모듈을 형성하는 상기 제1돌출부 간 거리는 1.5 내지 2.5밀리미터(mm)인 것을 특징으로 하는 소음 저감 타이어.
276 | 분할조립이 가능하고 유연한 자동차 휠 | B60B 9/26(2006.01)¦B60B 9/00(2006.01) | 1020190117384 | 2019.09.24 | 1023772990000 | 2022.03.17 | 1020210035944 | 2021.04.02 |  | 2022.03.23 | 등록결정(일반) |  |  | Y(2019.09.24) | 10 | 본 발명의 일 실시 예는 분할조립이 가능하고 유연한 자동차 휠을 제공한다. 본 발명의 실시 예에 따른 분할조립이 가능하고 유연한 자동차 휠은 차체와 결합되는 차축허브부; 차축허브와 결합되어 제동 기능을 수행하는 브레이크디스크부; 브레이크디스크부 결합되어 제동 기능을 수행하는 캘리퍼부; 차축허브와 볼트로 결합되는 휠허브부; 휠허브에 볼트로 결합되어 하중지지 및 충격흡수 기능을 수행하는 복수의 플렉시블휠부; 플렉시블휠부에 볼트로 결합되어 구동 기능과 제동 기능을 수행하는 트레드부; 및 플렉시블휠과 휠허브를 결합하는 볼트의 이탈을 방지하는 볼트덮개부;를 구비한다. | [청구항1]차체와 결합되는 차축허브부;차축허브와 결합되어 제동 기능을 수행하는 브레이크디스크부;브레이크디스크부 결합되어 제동 기능을 수행하는 캘리퍼부;차축허브와 결합되는 휠허브부;복수 개의 동일한 휠조각체로 구성되고 휠허브에 볼트로 결합되어 하중지지 및 충격흡수 기능을 수행하는 플렉시블휠부;플렉시블휠부에 볼트로 결합되어 구동 기능과 제동 기능을 수행하는 트레드부; 및플렉시블휠과 휠허브를 결합하는 볼트의 이탈을 방지하는 볼트덮개부;를 구비하고,타이어의 중심부에 인접한 상기 휠조각체의 일부위는 트레드부에 인접한 상기 휠조각체의 타부위보다 두께가 더 두껍게 형성됨에 따라 상기 휠조각체의 타부위보다 높은 강도를 가짐으로써 하중지지의 기능을 수행하고,상기 트레드부에 인접한 휠조각체의 타부위는 상기 휠조각체의 일부위보다 두께가 더 얇게 형성됨에 따라 상기 휠조각체의 일부위보다 낮은 강도를 가짐으로써 충격 흡수의 기능을 수행하며,상기 브레이크디스크부는 상기 캘리퍼부와 마찰하여 제동 기능을 수행하는 디스크체를 구비하며,상기 디스크체는 복수 개의 홀(hole)을 구비함에 따라 상기 캘리퍼와 마찰 시 발생하는 열을 방출함으로써 상기 브레이크디스크부의 수명을 연장시키는 것을 특징으로 하는 분할조립이 가능하고 유연한 자동차 휠. [청구항2]청구항 1에 있어서,상기 플렉시블휠부는, 상기 휠허브부로부터 분리 가능한 3내지 40개의 휠조각체;로 구성되는 것을 특징으로 하는 분할조립이 가능하고 유연한 자동차 휠. [청구항3]청구항 2에 있어서,지면과 닿는 상기 휠조각체의 일단은 지면과 수평한 면으로 형성되어 있고, 상기 휠허브부와 결합되는 상기 휠조각체의 타단은 볼트로 결합될 수 있도록 홈을 구비하고 있는 것을 특징으로 하는 분할조립이 가능하고 유연한 자동차 휠. [청구항4]청구항 2에 있어서,상기 휠조각체의 일단과 상기 휠조각체의 타단의 연결 부분인 몸체는 일단부터 타단까지 점차적으로 가늘어지는 형상으로 형성되는 것을 특징으로 하는 분할조립이 가능하고 유연한 자동차 휠. [청구항5]청구항 2에 있어서, 상기 휠조각체의 몸체는 상기 휠조각체의 일단에서 상기 휠조각체의 몸체로 이어지는 부분과 상기 휠조각체의 몸체의 양측면이 곡률을 구비하는 것을 특징으로 하는 분할조립이 가능하고 유연한 자동차 휠. [청구항6]청구항 2에 있어서, 상기 휠조각체는, 휠허브부에 볼트로 결합되고 타이어의 원주 방향을 따라 배열되는 것을 특징으로 하는 분할조립이 가능하고 유연한 자동차 휠. [청구항7]청구항 1에 있어서, 상기 플렉시블휠부는, 상기 휠허브부의 원주 방향을 따라 균일하게 배열되는 것을 특징으로 하는 분할조립이 가능하고 유연한 자동차 휠. [청구항8]청구항 1에 있어서,상기 플렉시블휠부는 카본 복합체, 금속, 플라스틱 및 합금 중 어느 하나의 소재로 형성되는 것을 특징으로 하는 분할조립이 가능하고 유연한 자동차 휠. [청구항9]청구항 1에 있어서,상기 트레드부는, 상기 플렉시블휠부의 외측면을 감싼 뒤 볼트로 결합되어 형성되는 것을 특징으로 하는 분할조립이 가능하고 유연한 자동차 휠. [청구항10]청구항 1에 있어서,상기 볼트덮개부는, 상기 휠허브부와 볼트로 결합되는 것을 특징으로 하는 분할조립이 가능하고 유연한 자동차 휠.
277 | 보강부가 적용된 공기입 타이어 | B60C 11/04(2006.01)¦B60C 11/03(2006.01)¦B60C 11/13(2006.01) | 1020200092982 | 2020.07.27 | 1023773250000 | 2022.03.17 | 1020220013717 | 2022.02.04 |  | 2022.03.23 | 등록결정(일반) |  |  | Y(2020.07.27) | 14 | 본 발명은 타이어휠에 장착되는 보강부가 적용된 공기입 타이어에 있어서, 타이어휠의 중심축방향으로 함입되면서 타이어휠의 둘레방향으로 형성되는 그루브, 타이어휠의 중심축방향으로 함입되면서 그루브와 교차하도록 형성되는 커프 및 그루브와 커프 사이에 형성되어 노면과 접지되는 적어도 하나의 블록을 포함하는 트레드, 트레드의 측부에 형성되는 숄더 및 적어도 하나의 블록 사이에 형성되는 그루브에 삽입되는 보강부를 포함하고, 보강부는 적어도 1회 절곡됨에 따라 노면과의 접지로 인해 발생하는 소음을 저감시키는 것을 특징으로 하는 보강부가 적용된 공기입 타이어를 제공한다. | [청구항1]타이어휠에 장착되는 보강부가 적용된 공기입 타이어에 있어서,상기 타이어휠의 중심축방향으로 함입되면서 상기 타이어휠의 둘레방향으로 형성되는 그루브, 상기 타이어휠의 중심축방향으로 함입되면서 상기 그루브와 교차하도록 형성되는 커프 및 상기 그루브와 상기 커프 사이에 형성되어 노면과 접지되는 적어도 하나의 블록을 포함하는 트레드;상기 트레드의 측부에 형성되는 숄더; 및상기 적어도 하나의 블록 사이에 형성되는 상기 그루브에 삽입되며, 상기 그루브의 양측면으로부터 이격되어 상기 그루브의 형상과 상이한 형태로 형성되는 보강부;를 포함하고,상기 보강부는 서로 다른 크기를 가지는 복수 개의 돌출된 리브를 선택적으로 포함하여 상기 그루브의 길이 방향을 따라 연속적으로 절곡되는 판 형상으로 형성됨으로써 상기 노면과의 접지로 인해 발생하는 소음을 저감시키는 것을 특징으로 하는 보강부가 적용된 공기입 타이어. [청구항2]제1 항에 있어서,상기 보강부의 두께는 2mm 내지 3mm인 것을 특징으로 하는 보강부가 적용된 공기입 타이어. [청구항3]제1 항에 있어서,상기 보강부는 'ㄷ'자 형상의 양단으로부터 대향하는 방향으로 소정거리 연장되는 SS리브, M리브, LL리브, S리브 및 L리브를 포함하고,상기 SS리브, 상기 M리브, 상기 LL리브, 상기 S리브 및 상기 L리브는 서로 다른 크기를 가지면서 연속적으로 연결되는 것을 특징으로 하는 보강부가 적용된 공기입 타이어. [청구항4]제3 항에 있어서,상기 SS리브, 상기 M리브, 상기 LL리브, 상기 S리브 및 상기 L리브는 교번적으로 중심축을 기준으로 서로 대향하도록 돌출되는 것을 특징으로 하는 보강부가 적용된 공기입 타이어. [청구항5]제4 항에 있어서,상기 SS리브는,적어도 일부가 상기 중심축과 동일직선상에 위치하고 90°로 1회 절곡되는 제1 SS리브;상기 제1 SS리브의 일단으로부터 연장되고 상기 중심축과 평행한 제2 SS리브; 및적어도 일부가 상기 중심축과 동일직선상에 위치하고 90°로 1회 절곡되며 상기 제2 SS리브의 일단과 연결되는 제3 SS리브;를 포함하고,상기 제1 SS리브 및 상기 제3 SS리브는 동일한 형상을 가지며,상기 제1 SS리브의 적어도 일부와 상기 제3 SS리브의 적어도 일부는 서로 대향하도록 외측방향으로 연장되는 것을 특징으로 하는 보강부가 적용된 공기입 타이어. [청구항6]제5 항에 있어서,상기 M리브는,적어도 일부가 상기 중심축과 동일직선상에 위치하고 90°로 1회 절곡되는 제1 M리브;상기 제1 M리브의 일단으로부터 연장되고 상기 중심축과 평행한 제2 M리브; 및적어도 일부가 상기 중심축과 동일직선상에 위치하고 90°로 1회 절곡되며 상기 제2 M리브의 일단과 연결되는 제3 M리브;를 포함하고,상기 제1 M리브 및 상기 제3 M리브는 동일한 형상을 가지며,상기 제1 M리브의 적어도 일부와 상기 제3 M리브의 적어도 일부는 서로 대향하도록 외측방향으로 연장되는 것을 특징으로 하는 보강부가 적용된 공기입 타이어. [청구항7]제6 항에 있어서,상기 LL리브는,적어도 일부가 상기 중심축과 동일직선상에 위치하고 90°로 1회 절곡되는 제1 LL리브;상기 제1 LL리브의 일단으로부터 연장되고 상기 중심축과 평행한 제2 LL리브; 및적어도 일부가 상기 중심축과 동일직선상에 위치하고 90°로 1회 절곡되며 상기 제2 LL리브의 일단과 연결되는 제3 LL리브;를 포함하고,상기 제1 LL리브 및 상기 제3 LL리브는 동일한 형상을 가지며,상기 제1 LL리브의 적어도 일부와 상기 제3 LL리브의 적어도 일부는 서로 대향하도록 외측방향으로 연장되는 것을 특징으로 하는 보강부가 적용된 공기입 타이어. [청구항8]제7 항에 있어서,상기 S리브는,적어도 일부가 상기 중심축과 동일직선상에 위치하고 90°로 1회 절곡되는 제1 S리브;상기 제1 S리브의 일단으로부터 연장되고 상기 중심축과 평행한 제2 S리브; 및적어도 일부가 상기 중심축과 동일직선상에 위치하고 90°로 1회 절곡되며 상기 제2 S리브의 일단과 연결되는 제3 S리브;를 포함하고,상기 제1 S리브 및 상기 제3 S리브는 동일한 형상을 가지며,상기 제1 S리브의 적어도 일부와 상기 제3 S리브의 적어도 일부는 서로 대향하도록 외측방향으로 연장되는 것을 특징으로 하는 보강부가 적용된 공기입 타이어. [청구항9]제8 항에 있어서,상기 L리브는,적어도 일부가 상기 중심축과 동일직선상에 위치하고 90°로 1회 절곡되는 제1 L리브;상기 제1 L리브의 일단으로부터 연장되고 상기 중심축과 평행한 제2 L리브; 및적어도 일부가 상기 중심축과 동일직선상에 위치하고 90°로 1회 절곡되며 상기 제2 L리브의 일단과 연결되는 제3 L리브;를 포함하고,상기 제1 L리브 및 상기 제3 L리브는 동일한 형상을 가지며,상기 제1 L리브의 적어도 일부와 상기 제3 L리브의 적어도 일부는 서로 대향하도록 외측방향으로 연장되는 것을 특징으로 하는 보강부가 적용된 공기입 타이어. [청구항10]제5 항에 있어서,상기 SS리브의 양단의 최단거리인 피치 길이(Lp)는 25mm이고,상기 SS리브의 적어도 일부와 수직한 길이인 너비(W)는 2mm이며,상기 제2 SS리브의 길이(H)를 상기 피치 길이(Lp)로 나눈 비(H/Lp)는 58%인 것을 특징으로 하는 보강부가 적용된 공기입 타이어. [청구항11]제6 항에 있어서,상기 M리브의 양단의 최단거리인 피치 길이(Lp)는 31.825mm이고,상기 M리브의 적어도 일부와 수직한 길이인 너비(W)는 3mm이며,상기 제2 M리브의 길이(H)를 상기 피치 길이(Lp)로 나눈 비(H/Lp)는 54%인 것을 특징으로 하는 보강부가 적용된 공기입 타이어. [청구항12]제7 항에 있어서,상기 LL리브의 양단의 최단거리인 피치 길이(Lp)는 40.5mm이고,상기 LL리브의 적어도 일부와 수직한 길이인 너비(W)는 4mm이며,상기 제2 LL리브의 길이(H)를 상기 피치 길이(Lp)로 나눈 비(H/Lp)는 50%인 것을 특징으로 하는 보강부가 적용된 공기입 타이어. [청구항13]제8 항에 있어서,상기 S리브의 양단의 최단거리인 피치 길이(Lp)는 28.25mm이고,상기 S리브의 적어도 일부와 수직한 길이인 너비(W)는 2mm이며,상기 제2 S리브의 길이(H)를 상기 피치 길이(Lp)로 나눈 비(H/Lp)는 56%인 것을 특징으로 하는 보강부가 적용된 공기입 타이어. [청구항14]제9 항에 있어서,상기 L리브의 양단의 최단거리인 피치 길이(Lp)는 35.925mm이고,상기 L리브의 적어도 일부와 수직한 길이인 너비(W)는 3mm이며,상기 제2 L리브의 길이(H)를 상기 피치 길이(Lp)로 나눈 비(H/Lp)는 52%인 것을 특징으로 하는 보강부가 적용된 공기입 타이어.
278 | 타이어 트레드용 고무 조성물 및 이를 이용하여 제조된 타이어 | C08L 9/00(2006.01)¦C08L 91/00(2006.01)¦C08K 9/12(2006.01)¦B60C 1/00(2006.01) | 1020200164179 | 2020.11.30 | 1023803800000 | 2022.03.25 |  |  |  | 2022.03.30 | 등록결정(일반) |  |  | Y(2020.11.30) | 12 | 본 발명은 원료고무 100 중량부에 대하여 프로세스 오일이 함유된 MCM-41을 10 내지 40 중량부 포함하는 타이어 트레드용 고무 조성물 및 이로부터 제조된 타이어에 관한 것이다. | [청구항1]원료고무 100 중량부에 대하여 프로세스 오일이 함유된 MCM-41을 10 내지 40 중량부 포함하는 타이어 트레드용 고무 조성물. [청구항2]제1항에 있어서,상기 원료고무는 디엔계 고무인 타이어 트레드용 고무 조성물. [청구항3]제1항에 있어서,상기 프로세스 오일이 함유된 MCM-41은 프로세스 오일이 함유된 MCM-41의 전체 중량 대비 프로세스 오일을 30 내지 60 wt%로 포함하는 것인 타이어 트레드용 고무 조성물. [청구항4]제1항에 있어서, 상기 프로세스 오일은 에폭시화 대두 오일(Epoxidized Soybean Oil, ESO)인 타이어 트레드용 고무 조성물. [청구항5]제4항에 있어서, 상기 에폭시화 대두 오일은 에폭시화 대두 오일의 전체 중량 대비 옥시란 산소가 6 내지 8 wt% 포함된 것인 타이어 트레드용 고무 조성물. [청구항6]제1항에 있어서, 상기 MCM-41은 기공의 크기가 2 내지 20 nm인 타이어 트레드용 고무 조성물. [청구항7]제1항에 있어서, 상기 조성물은 원료고무 100 중량부에 대하여 50 내지 100 중량부의 카본블랙 또는 실리카를 더 포함하는 타이어 트레드용 고무 조성물. [청구항8]제7항에 있어서,상기 카본블랙은 질소흡착 비표면적(N2SA)이 30 내지 300 m2/g인 타이어 트레드용 고무 조성물. [청구항9]제7항에 있어서,상기 카본블랙은 DBP (n-dibutyl phthalate) 흡유량이 60 내지 210 cc/100g인 타이어 트레드용 고무 조성물. [청구항10]제7항에 있어서,상기 실리카는 질소흡착 비표면적(N2SA)이 80 내지 200 m2/g인 타이어 트레드용 고무 조성물. [청구항11]제7항에 있어서,상기 실리카는 CTAB 흡착 비표면적이 90 내지 190 m2/g인 타이어 트레드용 고무 조성물. [청구항12]제1항 내지 제11항 중 어느 한 항의 타이어 트레드용 고무 조성물을 포함하는 타이어.
279 | 분할된 세그먼트를 가지는 비공기입타이어 | B60C 7/06(2006.01)¦B60B 19/00(2006.01) | 1020170097718 | 2017.08.01 | 1019581000000 | 2019.03.07 | 1020190013298 | 2019.02.11 |  | 2019.03.13 | 등록결정(일반) |  |  | Y(2017.08.01) | 18 | 본 발명은 비공기입 타이어 에 관한 것으로, 더욱 상세하게는 타이어를 다수개의 세그먼트로 분할한 비공기입타이어에 관한 것이다. 본 발명은 비공기입타이어에 있어서, 다각형의 휠(wheel)(100)과, 상기 휠(100)의 각 면에 설치되며 타이어를 이루는 타이어세그먼트(200)들을 포함하며, 상기 휠(100)의 각 면에 상기 타이어세그먼트(200)가 자력으로써 체결되는 것을 특징으로 하는 비공기입타이어를 제공한다. | [청구항1]비공기입타이어에 있어서, 다각형의 휠(wheel)과,상기 휠의 각 면에 설치되며 타이어를 이루는 복수개의 타이어세그먼트들을 포함하며, 상기 휠의 각 면에 상기 타이어세그먼트가 자력으로써 체결되고,상기 타이어세그먼트의 외측 끝단은 타이어의 중심방향에 대하여20 내지 40도의 각도를 갖는 경사부를 갖도록 구성되어, 차량 주행시 상기 타이어세그먼트의 틈 사이로 이물질이 유입되는 것을 방지하도록 이루어지는 것을 특징으로 하는 분할된 세그먼트를 가지는 비공기입타이어. [청구항2]제1항에 있어서, 상기 타이어세그먼트는 강자성체(ferromagnetic substance )를 포함하는 것을 특징으로 하는 분할된 세그먼트를 가지는 비공기입타이어. [청구항3]제2항에 있어서, 상기 강자성체는 철(Fe), 코발트(Co), 니켈(Ni) 중 선택되는 하나이상 또는 이들의 합금을 포함하는 것을 특징으로 하는 분할된 세그먼트를 가지는 비공기입타이어. [청구항4]제2항에 있어서, 상기 타이어세그먼트는 영구자석인 것을 특징으로 하는 분할된 세그먼트를 가지는 비공기입타이어. [청구항5]제4항에 있어서, 상기 타이어세그먼트는 타이어의 내측방향에 N 또는 S극을 가지며 타이어의 외측방향에 상반되는 S 또는 N극을 가지는 것을 특징으로 하는 분할된 세그먼트를 가지는 비공기입타이어. [청구항6]제1항에 있어서, 상기 휠은 6 내지 20각형이며, 상기 타이어세그먼트는 상기 휠의 면수에 상응하여 6 내지 20개가 형성된 것을 특징으로 하는 분할된 세그먼트를 가지는 비공기입타이어. [청구항7]제1항에 있어서, 상기 휠은 외측에 상기 타이어세그먼트를 자력으로 체결하기 위한 전자석을 포함하는 것을 특징으로 하는 비공기입타이어. [청구항8]삭제 [청구항9]제1항에 있어서, 상기 타이어세그먼트는 지면에 접하게되는 트레드고무층과, 상기 트레드고무층을 지지하는 가이드부 및 휠과 가이드부 사이에서 충격을 완충하는 댐퍼부로 구성되는 것을 특징으로 하는 분할된 세그먼트를 가지는 비공기입타이어. [청구항10]제9항에 있어서, 상기 댐퍼부는 충격을 완충하기 위한 유압, 공기압, 스프링 벨로우즈, 완충용 해면 또는 다공질 구조체 중 선택되는 어느 하나로 구성되는 완충장치를 포함하는 것을 특징으로 하는 분할된 세그먼트를 가지는 비공기입타이어. [청구항11]제9항에 있어서,상기 휠과 상기 가이드부 사이에 연결된 상기 댐퍼부는 상기 휠을 중심으로 부채꼴 형상을 이루도록 4개 이상 각각 부착되는 것을 특징으로 하는 분할된 세그먼트를 가지는 비공기입타이어. [청구항12]제9항에 있어서,상기 댐퍼부는, 금속, 합금 재질, 고무, 고분자 수지, 탄소 복합체 중 어느 하나 또는 이들을 둘 이상 혼합한 소재로 제조되어 타이어의 하중지수와 동일한 지수를 지탱하도록 이루어지는 것을 특징으로 하는 분할된 세그먼트를 가지는 비공기입타이어. [청구항13]제9항에 있어서,상기 트레드고무층은,타이어 고무, 우레탄, 고분자 수지, 탄성 복합체, 나무, 금속, 탄소 복합체 중 어느 하나 또는 이들을 둘 이상 혼합한 소재로 제조되는 것을 특징으로 하는 분할된 세그먼트를 가지는 비공기입타이어. [청구항14]제9항에 있어서,상기 타이어세그먼트 중 상기 트레드고무층은, 상기 가이드부로부터 탈부착 가능하도록 구성되어, 다양한 노면 조건 및 계절 환경에 따라 쉽게 교체 가능하도록 구성되는 것을 특징으로 하는 분할된 세그먼트를 가지는 비공기입타이어. [청구항15]제9항에 있어서,상기 가이드부는 금속, 합금 재질, 고무, 고분자 수지, 탄소 복합체 중 어느 하나 또는 이들을 둘 이상 혼합한 소재로 제조되어 상기 트레드고무층으로부터 전달되는 힘을 지지하는 강성을 유지하도록 이루어지는 것을 특징으로 하는 분할된 세그먼트를 가지는 비공기입타이어. [청구항16]제9항에 있어서,상기 복수의 타이어세그먼트 중 어느 하나는, 상기 트레드고무층, 상기 가이드부, 상기 댐퍼부 및 상기 휠이 일체로 조립되어 제작되는 것을 특징으로 하는 분할된 세그먼트를 가지는 비공기입타이어. [청구항17]제9항에 있어서,상기 복수의 타이어세그먼트 중 어느 하나는, 상기 트레드고무층, 상기 가이드부 및 상기 댐퍼부가 일체로 조립되어 제작되어, 상기 휠과 결합되도록 이루어지는 것을 특징으로 하는 분할된 세그먼트를 가지는 비공기입타이어. [청구항18]제9항에 있어서,상기 복수의 타이어세그먼트 중 어느 하나는, 상기 가이드부, 상기 댐퍼부 및 상기 휠이 일체로 조립되어 제작되어, 상기 트레드고무층이 상기 가이드부의 상부에 접착되도록 이루어지는 것을 특징으로 하는 분할된 세그먼트를 가지는 비공기입타이어. [청구항19]제9항에 있어서, 상기 복수의 타이어세그먼트 각각의 외측 둘레를 따라 보호커버가 부착되는 것을 특징으로 하는 분할된 세그먼트를 가지는 비공기입타이어.
280 | 타이어 트레드용 고무 조성물 및 이를 이용하여 제조한 타이어 | C08L 9/06(2006.01)¦C08K 3/36(2006.01)¦C08L 15/00(2006.01)¦C08F 2/00(2006.01)¦B60C 1/00(2006.01) | 1020130152749 | 2013.12.10 | 1016031030000 | 2016.03.08 | 1020150067422 | 2015.06.18 |  | 2016.03.14 | 등록결정(일반) |  |  | Y(2013.12.10) | 6 | 본 발명의 일 실시예에 따른 타이어 트레드용 고무 조성물은 원료고무 100 중량부, 실리카 70 내지 90 중량부 및 연화제 20 내지 35 중량부를 포함한다. 그리고 상기 원료고무는 연속식 방법에 의해 제조되며, 전체 스티렌-부타디엔 고무 내의 결합된 스티렌의 함량이 33 내지 40 중량%이고, 부타디엔 내의 비닐기의 함량이 35 내지 45 중량%이며, 중량평균분자량이 1,000,000g/mol 내지 2,800,000g/mol 이하인 용액 중합 스티렌-부타디엔 고무를 포함한다. 상기 타이어 트레드용 고무 조성물은 제동성, 저연비성 및 내마모성 등의 제반 성능을 모두 우수한 수준으로 겸비한 타이어를 제공할 수 있다. | [청구항1]연속식 방법에 의해 제조되며, 전체 스티렌-부타디엔 고무 내의 결합된 스티렌의 함량이 33 내지 40 중량%이고, 부타디엔 내의 비닐기의 함량이 35 내지 45 중량%이며, 중량평균분자량이 1,000,000 g/mol 내지 2,800,000 g/mol 이하이고, 전체 분자 중 0.1 내지 10 mol%의 분자의 말단이 아민계 화합물로 변성된 것인 용액 중합 스티렌-부타디엔 고무를 포함하는 원료고무 100 중량부,실리카 70 내지 90 중량부 및 연화제 20 내지 35 중량부를 포함하는 타이어 트레드용 고무 조성물. [청구항2]삭제 [청구항3]삭제 [청구항4]삭제 [청구항5]제 1 항에 있어서,상기 용액 중합 스티렌-부타디엔 고무는 중량평균분자량이 2,000,000g/mol이하인 타이어 트레드용 고무 조성물. [청구항6]삭제 [청구항7]제 1 항에 있어서,상기 원료고무는 부타디엔 고무를 추가로 포함하는 것인 타이어 트레드용 고무 조성물. [청구항8]제 1 항에 있어서,상기 실리카는 질소흡착 비표면적이 155 내지 185 m2/g이고, CTAB 흡착 비표면적이 150 내지 170 m2/g인 타이어 트레드용 고무 조성물. [청구항9]제 1 항에 있어서,상기 연화제는 TDAE 오일인 타이어 트레드용 고무 조성물. [청구항10]제 1 항에 따른 타이어 트레드용 고무 조성물을 이용하여 제조한 타이어.
281 | 비드필러를 압착하기 위한 압착롤러장치 및 이를 이용한 비드필러의 압착방법 | B29D 30/28(2006.01)¦B29D 30/24(2006.01)¦B29D 30/32(2006.01)¦B29D 30/06(2006.01) | 1020200179143 | 2020.12.21 | 1023773270000 | 2022.03.17 |  |  |  | 2022.03.22 | 등록결정(일반) |  |  | Y(2020.12.21) | 6 | 본 발명은 비드필러 제조공정에 있어서 과도한 노동부하를 해소하면서도 미려한 형상의 비드필러를 제조하기 위한 비드필러를 압착하기 위한 압착롤러장치 및 이를 이용한 비드필러의 압착방법에 관한 것이다. | [청구항1]타이어 반제품인 비드필러를 압착하기 위한 압착롤러장치에 있어서, 상기 압착롤러장치의 골조를 형성하는 프레임(1)과, 상기 프레임(1) 내에 설치되는 롤러에 압력을 가하기 위한 제1 가압실린더(500)와,상기 제1 가압실린더(500)에 의해 압력이 가해지는 제1롤러(100)와,상기 제1롤러(100)의 저부에서 맞물리는 제2롤러(200)와,상기 제1가압실린더(500)보다 더 큰 압력을 제공하는 제2가압실린더(600)와,상기 제2 가압실린더(600)에 의해 압력이 가해지는 제3롤러(300)와,상기 제3롤러(300)의 저부에서 맞물리는 제4롤러(400)를 포함하는 것을 특징으로 하는 비드필러를 압착하기 위한 압착롤러장치. [청구항2]제1항에 있어서,상기 제2롤러(200)와 상기 제4롤러(400)는 고정부재(700)에 의해 같이 고정되며, 상기 고정부재(700)는 각도조절장치(710)에 의해 상기 제2롤러(200)와 상기 제4롤러(400)의 각도를 조정하는 것을 특징으로 하는 비드필러를 압착하기 위한 압착롤러장치. [청구항3]제2항에 있어서,상기 프레임(1)의 저부에 상기 프레임(1)을 수평이동시키는 수평이동장치(2)가 설치되며, 상기 수평이동장치(2)는 제3구동모터(5)에 의해 구동되는 것을 특징으로 하는 비드필러를 압착하기 위한 압착롤러장치. [청구항4]제3항에 있어서, 상기 제2 롤러(200)의 상부에 위치하는 상기 제1롤러(100) 및 상기 제4 롤러(400)의 상부에 위치하는 상기 제3롤러(300)는 제1구동모터(3)에 의해 구동되며, 상기 제1 롤러(100)의 하부에 위치하는 상기 제2롤러(200) 및 상기 제3 롤러(300)의 하부에 위치하는 상기 제4롤러(400)는 제2구동모터(4)에 의해 구동되는 것을 특징으로 하는 비드필러를 압착하기 위한 압착롤러장치. [청구항5]제4항에 있어서, 상기 제1구동모터(3)와 상기 제2구동모터(4)는 회전속도가 동기화되는 것을 특징으로 하는 비드필러를 압착하기 위한 압착롤러장치. [청구항6]제5항의 비드필러를 압착하기 위한 압착롤러장치를 이용하여 타이어 반제품인 비드필러의 압착방법에 있어서, (a) 상기 제1구동모터(3)와 상기 제2구동모터(4)의 회전속도는 동일하며, 제3구동모터가 상기 제1구동모터(3)와 상기 제2구동모터(4)의 회전속도의 93~97%로 상기 비드필러의 일측부를 압착하는 1차압착단계(s100);(b) 상기 제1구동모터(3)와 상기 제2구동모터(4)의 회전속도는 동일하며, 상기 제3구동모터(5)가 상기 제1구동모터(3)와 상기 제2구동모터(4)의 회전속도의 99~101%로 상기 비드필러의 중앙부를 압착하는 2차압착단계(s200);(c) 상기 제1구동모터(3)와 상기 제2구동모터(4)의 회전속도는 동일하며, 상기 제3구동모터(5)가 상기 제1구동모터(3)와 상기 제2구동모터(4)의 회전속도의 103~107%로 상기 비드필러의 타측부를 압착하는 3차압착단계(s300);를 포함하는 것을 특징으로 하는 비드필러의 압착방법.
282 | 그루브 마멸 현상을 방지하기 위한 뒤틀림 방지 리브부를 포함하는 중하중용 타이어 | B60C 11/03(2006.01)¦B60C 11/13(2006.01) | 1020220110621 | 2022.09.01 | 1027722270000 | 2025.02.19 | 1020240031653 | 2024.03.08 |  | 2025.02.25 | 등록결정(일반) |  |  | Y(2022.09.01) | 9 | 본 발명은 다수의 블록이 패턴 형성되는 트레드부, 다수의 블록 중 서로 이웃하는 블록이 연결되는 부위에 형성되는 뒤틀림 방지 리브부 및 다수의 블록을 구획하는 그루브를 포함하고, 뒤틀림 방지 리브부는 그루브의 배면인 서로 이웃하는 블록이 연결되는 부위로부터 상방으로 돌출 형성되어 그루브를 따라 그루브를 구획하는 것을 특징으로 하는 그루브 마멸 현상을 방지하기 위한 뒤틀림 방지 리브부를 포함하는 중하중용 타이어를 제공한다. | [청구항1]다수의 블록이 패턴 형성되는 트레드부;상기 다수의 블록 중 서로 이웃하는 블록이 연결되는 부위에 형성되는 뒤틀림 방지 리브부; 및상기 다수의 블록을 구획하는 그루브;를 포함하고,상기 서로 이웃하는 블록은 제1 블록 및 제2 블록이며,상기 제1 블록에 구비된 제1 블록 내측면의 적어도 일부와 상기 제2 블록에 구비된 제2 블록 내측면의 적어도 일부에는 상기 그루브와 평행한 방향으로 제1 블록 3D 적용부 및 제2 블록 3D 적용부가 각각 패턴 형성되고,상기 뒤틀림 방지 리브부의 일면 및 타면에는 상기 그루브와 평행한 방향으로 한 쌍의 리브 3D 적용부가 각각 패턴 형성되며,상기 제1 블록 3D 적용부는 상기 제1 블록 내측면으로부터 외부로 돌출된 후 상기 제1 블록 내측면의 내부로 함입되고,상기 제2 블록 3D 적용부는 상기 제2 블록 내측면으로부터 외부로 돌출된 후 상기 제2 블록 내측면의 내부로 함입되며,상기 한 쌍의 리브 3D 적용부 중 어느 하나의 리브 3D 적용부는 상기 제1 블록 3D 적용부와 대향하도록 형성되고,상기 한 쌍의 리브 3D 적용부 중 다른 하나의 리브 3D 적용부는 상기 제2 블록 3D 적용부와 대향하도록 형성되며,상기 뒤틀림 방지 리브부는 상기 그루브의 배면인 상기 서로 이웃하는 블록이 연결되는 부위로부터 상방으로 돌출 형성되어 상기 그루브를 따라 상기 그루브를 구획하고,상기 제1, 2 블록 3D 적용부 및 상기 한 쌍의 리브 3D 적용부는 상기 그루브의 배면부의 움직임을 최소화시키는 것을 특징으로 하는 그루브 마멸 현상을 방지하기 위한 뒤틀림 방지 리브부를 포함하는 중하중용 타이어. [청구항2]삭제 [청구항3]삭제 [청구항4]제1 항에 있어서,상기 제1, 2 블록 3D 적용부의 너비는 0.5h인 것을 특징으로 하는 그루브 마멸 현상을 방지하기 위한 뒤틀림 방지 리브부를 포함하는 중하중용 타이어.(여기서, h=뒤틀림 방지 리브부의 높이) [청구항5]제1 항에 있어서,상기 뒤틀림 방지 리브부는,상기 서로 이웃하는 블록이 연결되는 부위로부터 상방으로 소정거리 연장되는 뒤틀림 방지 리브; 및상기 뒤틀림 방지 리브의 상단 양측으로부터 상방으로 소정거리 연장되는 한 쌍의 이젝터;를 포함하는 것을 특징으로 하는 그루브 마멸 현상을 방지하기 위한 뒤틀림 방지 리브부를 포함하는 중하중용 타이어. [청구항6]제5 항에 있어서,상기 이젝터의 높이(h')는 0 내지 1H인 것을 특징으로 하는 그루브 마멸 현상을 방지하기 위한 뒤틀림 방지 리브부를 포함하는 중하중용 타이어.(여기서, h=뒤틀림 방지부의 높이) [청구항7]제5 항에 있어서,상기 뒤틀림 방지 리브의 너비(W)는 0.2D 내지 0.6D인 것을 특징으로 하는 그루브 마멸 현상을 방지하기 위한 뒤틀림 방지 리브부를 포함하는 중하중용 타이어.(여기서, D= 제1, 2 블록 사이의 최장거리인 그루브의 상부 너비) [청구항8]제1 항에 있어서,상기 제1 블록의 상면 및 내측면이 이루는 제1 각도와 상기 제2 블록의 상면 및 내측면이 이루는 제2 각도는 둔각이며,상기 제1, 2 각도는 상기 그루브의 높이(H), 상기 그루브의 상부 너비(D) 및 상기 그루브의 하부 너비(d)에 의해 결정되는 것을 특징으로 하는 그루브 마멸 현상을 방지하기 위한 뒤틀림 방지 리브부를 포함하는 중하중용 타이어. [청구항9]제8 항에 있어서,상기 제1, 2 각도는 90 ° 내지 100°인 것을 특징으로 하는 그루브 마멸 현상을 방지하기 위한 뒤틀림 방지 리브부를 포함하는 중하중용 타이어. [청구항10]제1 항에 있어서,상기 제1, 2 블록의 높이(H)와 동일한 상기 그루브의 높이(H)는 15mm 이상이고,상기 제1, 2 블록 사이의 최장거리(D)와 동일한 상기 그루브의 상부 너비(D)는 10mm 내지 15mm이며,상기 제1, 2 블록 사이의 최단거리(d)와 동일한 상기 그루브의 하부 너비(d)는 0.8D 내지 1D인 것을 특징으로 하는 그루브 마멸 현상을 방지하기 위한 뒤틀림 방지 리브부를 포함하는 중하중용 타이어.(여기서, D= 제1, 2 블록 사이의 최장거리인 그루브의 상부 너비) [청구항11]제1 항에 있어서,상기 뒤틀림 방지 리브부의 높이(h)는 0.25H 내지 0.33H인 것을 특징으로 하는 그루브 마멸 현상을 방지하기 위한 뒤틀림 방지 리브부를 포함하는 중하중용 타이어.(여기서, H=그루브의 높이)
283 | 데이터 수집 시스템 및 방법 | G05B 23/02(2006.01) | 1020190146506 | 2019.11.15 | 1023599850000 | 2022.02.10 | 1020210059267 | 2021.05.25 |  | 2022.02.15 | 등록결정(일반) |  |  | Y(2019.11.15) | 8 | 본 발명은 대상설비의 설비상태데이터를 감지하여 취득하는 적어도 하나의 센서장치, 설비상태데이터에서 이상신호가 탐지되는지 확인하고 이상신호가 탐지된 설비상태데이터를 핵심데이터로 선별하는 이상신호 탐지장치, 이상신호를 수신하고 이상신호 탐지장치로부터 수신한 핵심데이터를 기반으로 대상설비의 이상여부를 판단하는 정보처리장치 및 정보처리장치로부터 수신한 대상설비의 이상여부에 따른 결과를 저장 및 출력하는 서버장치를 포함하는 데이터 수집시스템 및 방법을 제공한다. | [청구항1]대상설비의 설비상태데이터를 감지하여 취득하는 적어도 하나의 센서장치;상기 설비상태데이터에서 이상신호가 탐지되는지 확인하고 상기 이상신호가 탐지된 설비상태데이터를 핵심데이터로 선별하는 이상신호 탐지장치;상기 이상신호를 수신하고 상기 이상신호 탐지장치로부터 수신한 상기 핵심데이터를 기반으로 상기 대상설비의 이상여부를 판단하는 정보처리장치; 및상기 정보처리장치로부터 수신한 상기 대상설비의 이상여부에 따른 결과를 저장 및 출력하는 서버장치;를 포함하고,상기 이상신호 탐지장치는,상기 센서장치로부터 상기 설비상태데이터를 수신하여 저장하는 정보수집부; 및상기 정보수집부로부터 상기 설비상태데이터를 수신하는 센서노드부;를 포함하며,상기 센서노드부는 상기 설비상태데이터를 기반으로 계산한 이상수치와 기설정된 이상수치를 비교하여 상기 설비상태데이터에서 이상신호가 탐지되는지 확인하고,상기 기설정된 이상수치는 상기 대상설비가 정상상태로 동작하였을 경우 상기 센서장치에 의해 실시간으로 감지되는 설비상태데이터의 누적데이터이며,상기 센서노드부는 상기 설비상태데이터에서 이상신호를 탐지한 경우, 상기 이상신호가 탐지된 설비상태데이터를 상기 핵심데이터로 선별하고 상기 이상신호의 탐지결과를 상기 정보처리장치로 전송하고,상기 정보처리장치는,상기 센서노드부로부터 상기 이상신호의 탐지결과 및 상기 설비상태데이터를 수신하는 게이트웨이부; 및상기 센서장치로 상기 설비상태데이터를 요청하는 신호를 전송하는 제어부;를 포함하며,상기 게이트웨이부는 상기 적어도 하나의 센서장치로부터 상기 설비상태데이터의 통계 데이터를 취득하여 텐서(Tensor)를 구성하고,상기 게이트웨이부는 상기 통계 데이터를 기반으로 계산한 통합 이상수치와 상기 기설정된 이상수치를 비교하여 상기 대상설비의 이상여부를 판단하는,데이터 수집시스템. [청구항2]제1 항에 있어서,상기 센서장치는 상기 대상설비에 부착되어 상기 대상설비의 설비상태 및 작업상태를 실시간으로 감지하여 변환시킨 상기 설비상태데이터를 상기 이상신호 탐지장치로 전송하고,상기 설비상태데이터는 시계열 데이터인 것을 특징으로 하는,데이터 수집시스템. [청구항3]삭제 [청구항4]삭제 [청구항5]제1 항에 있어서,상기 계산한 이상수치 및 상기 기설정된 이상수치는 피크 투 피크(peak to peak), 실효값(RMS, Root Mean Square), 첨도(Kurtosis), 왜도(Skewness) 중 적어도 어느 하나를 포함하는 통계량의 임계치인,데이터 수집시스템. [청구항6]삭제 [청구항7]제1 항에 따른 데이터 수집시스템을 이용한 데이터 수집방법에 있어서,(a) 상기 적어도 하나의 센서장치에서 상기 대상설비의 설비상태데이터를 측정하는 단계;(b) 상기 이상신호 탐지장치에서 상기 설비상태데이터를 기반으로 상기 이상신호를 탐지하는 단계;(c) 상기 정보처리장치에서 상기 설비상태데이터를 활용하여 상기 대상설비의 이상여부를 판단하는 단계;(d) 상기 대상설비의 이상여부에 따른 결과를 상기 서버장치로 전송하는 단계; 및(e) 상기 서버장치에서 상기 대상설비의 이상여부에 따른 결과를 저장 및 출력하는 단계;를 포함하고,상기 (a) 단계는,(a1) 상기 센서장치가 상기 대상설비에 부착되는 단계;(a2) 상기 센서장치가 상기 대상설비의 동작에 따른 상기 설비상태데이터를 측정하는 단계; 및(a3) 상기 센서장치가 상기 설비상태데이터를 상기 이상신호 탐지장치로 전송하는 단계;를 포함하며,상기 (b) 단계는,(b1) 상기 이상신호 탐지장치의 정보수집부가 상기 센서장치로부터 상기 설비상태데이터를 수신하여 저장하는 단계;(b2) 상기 이상신호 탐지장치의 센서노드부가 상기 정보수집부로부터 상기 설비상태데이터를 수신하는 단계;(b3) 상기 센서노드부가 상기 설비상태데이터를 기반으로 계산한 이상수치와 기설정된 이상수치를 비교하여 상기 설비상태데이터에서 이상신호가 탐지되는지 확인하는 단계; 및(b4) 상기 센서노드부가 상기 설비상태데이터에서 이상신호를 탐지한 경우, 상기 이상신호가 탐지된 설비상태데이터를 핵심데이터로 선별하고 상기 이상신호의 탐지결과를 상기 정보처리장치로 전송하는 단계;를 포함하고,상기 기설정된 이상수치는 상기 대상설비가 정상상태로 동작하였을 경우 상기 센서장치에 의해 실시간으로 감지되는 설비상태데이터의 누적데이터이며,상기 (c) 단계는,(c1) 상기 정보처리장치의 게이트웨이부가 상기 센서노드부로부터 상기 이상신호의 탐지결과를 수신하는 단계;(c2) 상기 정보처리장치의 제어부가 상기 센서장치로 상기 설비상태데이터를 요청하는 신호를 전송하는 단계;(c3) 상기 정보처리장치의 게이트웨이부가 상기 센서노드부로부터 상기 핵심데이터를 수신하여 저장하는 단계;(c4) 상기 게이트웨이부가 상기 센서장치로부터 취득한 상기 설비상태데이터의 통계 데이터를 기반으로 계산한 통합 이상수치와 상기 기설정된 이상수치를 비교하여 상기 대상설비의 이상여부를 판단하는 단계; 및(c5) 상기 게이트웨이부가 상기 대상설비의 이상여부를 판단한 결과를 상기 서버장치로 전송하는 단계;를 포함하는,데이터 수집방법. [청구항8]삭제 [청구항9]삭제 [청구항10]제7 항에 있어서,상기 (b3) 단계는,이상수치 기준선을 업데이트하는 단계;상기 이상수치를 계산하는 단계;상기 계산한 이상수치와 기설정된 이상수치를 비교하여 판단하는 단계; 및상기 계산한 이상수치가 상기 기설정된 이상수치보다 높을 경우, 상기 정보처리장치로 알람 메시지와 상기 이상신호가 탐지된 설비상태데이터를 전송하는 단계;를 포함하는,데이터 수집방법. [청구항11]제10 항에 있어서,상기 계산한 이상수치가 상기 기설정된 이상수치보다 낮을 경우, t가 T보다 크거나 같으면, 상기 설비상태데이터 중 상기 이상신호가 탐지된 설비상태데이터를 제외한 설비상태데이터를 상기 정보처리장치로 전송하는 단계를 더 포함하는,데이터 수집방법. [청구항12]삭제 [청구항13]제7 항에 있어서,상기 (c4) 단계는,이상수치 기준선을 업데이트하는 단계;상기 통합 이상수치를 계산하는 단계;상기 통계 데이터를 기반으로 구성되는 텐서를 이용하여 계산한 이상수치와 기설정된 이상수치를 비교하여 판단하는 단계; 및상기 텐서를 이용하여 계산한 이상수치가 상기 기설정된 이상수치보다 높을 경우, 상기 적어도 하나의 센서장치로부터 상기 이상신호가 탐지된 설비상태데이터를 취득하는 단계;를 포함하는,데이터 수집방법. [청구항14]제13 항에 있어서,상기 텐서를 이용하여 계산한 이상수치가 상기 기설정된 이상수치보다 낮을 경우, t가 T보다 크거나 같으면, 상기 설비상태데이터 중 상기 이상신호가 탐지된 설비상태데이터를 제외한 설비상태데이터를 상기 게이트웨이부로 전송하는 단계를 더 포함하는,데이터 수집방법.
284 | 얕은 수막에서 접지력 향상을 위한 그루브를 가진 타이어 | B60C 11/03(2006.01) | 1020170000827 | 2017.01.03 | 1019515350000 | 2019.02.18 | 1020180079993 | 2018.07.11 |  | 2019.02.22 | 등록결정(일반) |  |  | Y(2017.01.03) | 4 | 본 발명은 얕은 수막에서 접지력 향상을 위한 그루브를 가진 타이어에 관한 것으로, 보다 상세하게는 지표 또는 빙판 상에 형성되는 얕은 수막을 제거하여 타이어 본연의 접지력을 유지할 수 있는 얕은 수막에서 접지력 향상을 위한 그루브를 가진 타이어에 관한 것이다. 본 발명의 구성은 타이어에 있어서, 상기 타이어의 외주면에 기설정된 패턴으로 형성된 메인 그루브; 및 상기 타이어의 외주면에 양측단이 연통되도록 형성된 서브 그루브를 포함하며, 상기 서브 그루브는 상기 타이어의 원주 방향을 따라 기설정된 간격으로 연속해서 형성되는 것을 특징으로 하는 것인 얕은 수막에서 접지력 향상을 위한 그루브를 가진 타이어를 제공한다. | [청구항1]타이어에 있어서,상기 타이어의 외주면에 기설정된 패턴으로 형성된 메인 그루브; 및상기 타이어의 외주면에 양측단이 연통되도록 형성되되, 기설정된 일정한 곡률반경, 깊이, 폭을 갖도록 형성된 서브 그루브를 포함하며,상기 서브 그루브는 상기 타이어의 원주 방향을 따라 기설정된 간격으로 연속해서 형성되며,상기 서브그루브는, 상기 타이어와 노면이 접촉하는 접촉면이 상기 서브그루브의 센터부분부터 양측면으로 점차 이동하도록 형성되며,상기 서브그루브의 센터 부분에 수용되어 있던 물은, 상기 타이어에 발생한 벤딩 및 압축력에 의해 상기 접촉면이 이동함에 따라 상기 서브그루브의 측면으로 점차 압출되어 상기 타이어의 양측면으로 배출되도록 마련되는 것을 특징으로 하는 것인 얕은 수막에서 접지력 향상을 위한 그루브를 가진 타이어. [청구항2]삭제 [청구항3]제 1 항에 있어서,상기 서브 그루브는 중앙부터 지면과 접하도록 형성되며, 상기 곡률반경은 100mm 이상으로 형성되는 것을 특징으로 하는 것인 얕은 수막에서 접지력 향상을 위한 그루브를 가진 타이어. [청구항4]제 1 항에 있어서,상기 서브 그루브의 폭은 0 초과 4mm 이하인 것을 특징으로 하는 것인 얕은 수막에서 접지력 향상을 위한 그루브를 가진 타이어. [청구항5]제 1 항에 있어서,상기 서브 그루브의 깊이는 0 초과 5mm 이하인 것을 특징으로 하는 것인 얕은 수막에서 접지력 향상을 위한 그루브를 가진 타이어.
285 | 소음 저감을 위한 공명기를 갖는 타이어 | B60C 19/00(2006.01)¦G10K 11/172(2006.01) | 1020190143894 | 2019.11.12 | 1022679020000 | 2021.06.16 | 1020210057840 | 2021.05.24 |  | 2021.06.24 | 등록결정(일반) |  |  | Y(2019.11.12) | 19 | 본 발명은 소음 저감을 위한 공명기를 갖는 타이어에 관한 것으로, 보다 상세하게는 메인그루브에서 발생하는 소음 에너지를 감소시켜 소음 저감을 위한 공명기를 갖는 타이어에 관한 것이다. 본 발명은 타이어의 원주 방향을 따라 연장 형성된 복수의 메인그루브를 갖는 메인그루브유닛; 한 쌍의 상기 메인그루브 사이에 형성되는 공명유닛; 상기 공명유닛과 상기 한 쌍의 메인그루브 중 일측의 메인그루브를 연통하도록 마련된 넥유닛; 및 상기 공명유닛과 상기 한 쌍의 메인그루브 중 타측의 메인그루브를 연결하도록 마련된 커프유닛을 포함하는 것을 특징으로 하는 소음 저감을 위한 공명기를 갖는 타이어를 제공한다. | [청구항1]타이어의 원주 방향을 따라 연장 형성된 복수의 메인그루브를 갖는 메인그루브유닛;한 쌍의 상기 메인그루브 사이에 형성되는 공명유닛;상기 공명유닛과 상기 한 쌍의 메인그루브 중 일측의 메인그루브를 연통하도록 마련된 넥유닛; 및상기 공명유닛과 상기 한 쌍의 메인그루브 중 타측의 메인그루브를 연결하도록 마련된 커프유닛을 포함하며,상기 넥유닛은, 상기 공명유닛과 상기 일측의 메인그루브 사이에 연장 형성된 직선유로;상기 직선유로의 하부를 향해 연장 형성되되, 기설정된 곡률을 갖도록 연장 형성된 곡선유로; 및상기 곡선유로의 하부에 형성된 원통형 넥을 포함하며,상기 커프유닛은, 상기 공명유닛과 상기 타측의 메인그루브 사이에 연장 형성된 직선유로; 및 상기 직선유로의 하부를 향해 연장 형성되되, 기설정된 곡률을 갖도록 연장 형성된 곡선유로로 이루어지거나, 상기 직선유로 및 상기 곡선유로에 상기 직선유로 및 상기 곡선유로에 비해 깊이가 얕은 커프를 더 포함하거나, 상기 직선유로 및 상기 곡선유로 대신에 상기 직선유로 및 상기 곡선유로에 비해 깊이가 얕은 상기 커프만으로 이루어질 수 있으며,상기 넥유닛은 지면과 닿아 하중이 부여될 경우 상기 일측의 메인그루브와 상기 공명유닛 사이가 상기 원통형 넥에 의해 연통된 상태를 유지하도록 마련되되, 상기 커프유닛은 상기 원통형 넥을 포함하지 않음으로써 지면과 닿아 하중이 부여될 경우 폐쇄되어 타측의 메인그루브와 상기 공명유닛 사이가 연통되지 않도록 마련되는 것을 특징으로 하는 소음 저감을 위한 공명기를 갖는 타이어. [청구항2]제 1 항에 있어서,상기 공명유닛은 헬름홀츠 공명기로 이루어진 것을 특징으로 하는 소음 저감을 위한 공명기를 갖는 타이어. [청구항3]제 1 항에 있어서,상기 메인그루브유닛은,상호 이격되어 형성되며, 차량 바깥측부터 순차적으로 형성된 제1 메인그루브, 제2 메인그루브, 제3 메인그루브 및 제4 메인그루브를 포함하는 것을 특징으로 하는 소음 저감을 위한 공명기를 갖는 타이어. [청구항4]제 3 항에 있어서,상기 공명유닛은,상기 제1 메인그루브, 제2 메인그루브, 제3 메인그루브 및 제4 메인그루브 중 어느 한 쌍의 메인그루브 사이에 형성되는 것을 특징으로 하는 소음 저감을 위한 공명기를 갖는 타이어. [청구항5]제 3 항에 있어서,상기 공명유닛은,상기 제1 메인그루브 및 상기 제2 메인그루브 사이에 마련되는 제1 공명부; 및상기 제3 메인그루브 및 상기 제4 메인그루브 사이에 마련되는 제2 공명부를 포함하는 것을 특징으로 하는 소음 저감을 위한 공명기를 갖는 타이어. [청구항6]제 5 항에 있어서,상기 제1 공명부 및 상기 제2 공명부의 부피는 500 내지 1,500m3인 것을 특징으로 하는 소음 저감을 위한 공명기를 갖는 타이어. [청구항7]제 5 항에 있어서,상기 넥유닛은,상기 제1 공명부와 상기 제1 메인그루브를 연결하도록 마련된 제1 넥부; 및상기 제2 공명부와 상기 제3 메인그루브를 연결하도록 마련된 제2 넥부를 포함하는 것을 특징으로 하는 소음 저감을 위한 공명기를 갖는 타이어. [청구항8]제 7 항에 있어서,상기 제1 넥부는,상기 제1 공명부와 상기 제1 메인그루브 사이에 연장 형성된 직선유로;상기 직선유로의 하부를 향해 연장 형성되되, 기설정된 곡률을 갖도록 연장 형성된 곡선유로; 및상기 곡선유로의 하부에 형성된 원통형 넥을 포함하는 것을 특징으로 하는 소음 저감을 위한 공명기를 갖는 타이어. [청구항9]제 8 항에 있어서,상기 직선유로 및 상기 곡선유로는 인터록킹(interlocking) 구조로 형성되어 하중 부여시 폐쇄되도록 마련되며,상기 넥은 하중 부여시에도 상기 제1 메인그루브와 상기 제1 공명부가 연통된 상태를 유지하도록 형성되고,상기 넥은 상기 제1 메인그루브와 상기 제1 공명부 내 공기를 상호 연통시켜 기주공명음을 저감하도록 마련된 것을 특징으로 하는 소음 저감을 위한 공명기를 갖는 타이어. [청구항10]제 9 항에 있어서,상기 제1 넥부의 길이는 5 내지 20mm로 형성된 것을 특징으로 하는 소음 저감을 위한 공명기를 갖는 타이어. [청구항11]제 9 항에 있어서,상기 넥의 지름은 상기 제1 메인그루브와 상기 제2 메인그루브 사이의 거리 및 상기 제1 공명부의 부피에 따라 결정되는 것을 특징으로 하는 소음 저감을 위한 공명기를 갖는 타이어. [청구항12]제 11 항에 있어서,상기 넥의 지름은 1 내지 3mm이고, 단면적은 1 내지 12 mm2으로 형성된 것을 특징으로 하는 소음 저감을 위한 공명기를 갖는 타이어. [청구항13]제 7 항에 있어서,상기 제2 넥부는,상기 제2 공명부와 상기 제3 메인그루브 사이에 연장 형성된 직선유로;상기 직선유로의 하부를 향해 연장 형성되되, 기설정된 곡률을 갖도록 연장 형성된 곡선유로; 및상기 곡선유로의 하부에 형성된 원통형 넥을 포함하는 것을 특징으로 하는 소음 저감을 위한 공명기를 갖는 타이어. [청구항14]제 13 항에 있어서,상기 직선유로 및 상기 곡선유로는 인터록킹(interlocking) 구조로 형성되어 하중 부여시 폐쇄되도록 마련되며,상기 넥은 하중 부여시에도 상기 제3 메인그루브와 상기 제2 공명부가 연통된 상태를 유지하도록 형성되고,상기 넥은 상기 제3 메인그루브와 상기 제2 공명부 내 공기를 상호 연통시켜 기주공명음을 저감하도록 마련된 것을 특징으로 하는 소음 저감을 위한 공명기를 갖는 타이어. [청구항15]제 5 항에 있어서,상기 커프유닛은,상기 제1 공명부와 상기 제2 메인그루브를 연결하도록 마련된 제1 커프부; 및상기 제2 공명부와 상기 제4 메인그루브를 연결하도록 마련된 제2 커프부를 포함하는 것을 특징으로 하는 소음 저감을 위한 공명기를 갖는 타이어. [청구항16]제 15 항에 있어서,상기 제1 커프부는,상기 제1 공명부와 상기 제2 메인그루브 사이에 연장 형성된 직선유로; 및상기 직선유로의 하부를 향해 연장 형성되되, 기설정된 곡률을 갖도록 연장 형성된 곡선유로를 포함하는 것을 특징으로 하는 소음 저감을 위한 공명기를 갖는 타이어. [청구항17]제 15 항에 있어서,상기 제2 커프부는,상기 제2 공명부와 상기 제4 메인그루브 사이에 연장 형성된 직선유로; 및상기 직선유로의 하부를 향해 연장 형성되되, 기설정된 곡률을 갖도록 연장 형성된 곡선유로를 포함하는 것을 특징으로 하는 소음 저감을 위한 공명기를 갖는 타이어. [청구항18]제 5 항에 있어서,상기 공명유닛은,상기 제2 메인그루브 및 상기 제3 메인그루브 사이에 마련되는 제3 공명부를 더 포함하는 것을 특징으로 하는 소음 저감을 위한 공명기를 갖는 타이어. [청구항19]제 15항에 있어서,상기 제1 커프부 및 상기 제2 커프부는,직선유로 및 곡선유로에 비해 깊이가 얕은 커프를 포함하도록 마련된 것을 특징으로 하는 소음 저감을 위한 공명기를 갖는 타이어.
286 | 타이어 변형 측정 시스템 | B60C 23/06(2021.01)¦B60C 23/04(2006.01) | 1020140138432 | 2014.10.14 | 1015938310000 | 2016.02.03 |  |  |  | 2016.02.15 | 등록결정(일반) |  |  | Y(2014.10.14) | 4 | 본 발명은 복수개의 스트레인 게이지들을 이용하여 타이어의 변형 정도를 측정하는 측정부와, 상기 측정부의 측정값을 전기적 신호로 송신하는 송신부와, 상기 송신부로부터 상기 전기적 신호를 수신하는 수신부 및 상기 수신부를 통해 수신된 전기적 신호를 이용하여 타이어의 변형량을 연산하는 제어부를 포함하는 타이어 변형 측정 시스템에 관한 것으로, 본 발명에 따른 타이어 변형 측정 시스템은 타이어 평가 시 1개의 채널로 다수의 센서를 이용하여 타이어의 특성 평가가 가능함으로써, 차량의 제어 시스템 등에 더욱 효과적으로 응용이 가능한 장점이 있다. | [청구항1]타이어 변형 측정 시스템에 있어서,복수개의 스트레인 게이지들을 이용하여 타이어의 변형 정도를 측정하는 측정부와;상기 측정부의 측정값을 전기적 신호로 송신하는 송신부와;상기 송신부로부터 상기 전기적 신호를 수신하는 수신부; 및상기 수신부를 통해 수신된 전기적 신호를 이용하여 타이어의 변형량을 연산하는 제어부를 포함하며,상기 복수개의 스트레인 게이지들은 타이어의 원주 방향을 따라 90°간격으로 4개 배치되되, 상기 4개의 스트레인 게이지들은 병렬 연결된 2개의 스트레인 게이지들 1쌍이 다시 직렬 연결되는 것을 특징으로 하는 타이어 변형 측정 시스템. [청구항2]제1항에 있어서, 상기 복수개의 스트레인 게이지들은 하나의 채널(channel)에 연결되는 것을 특징으로 하는 타이어 변형 측정 시스템. [청구항3]삭제 [청구항4]삭제 [청구항5]제1항에 있어서, 상기 복수개의 스트레인 게이지들은 트레드 내부 또는 휠의 외주면 또는 내주면에 설치되는 것을 특징으로 하는 타이어 변형 측정 시스템. [청구항6]제1항에 있어서, 상기 측정부는 휘스톤 브리지를 이용하여 저항변화로 인한 기전력을 측정하는 것을 특징으로 하는 타이어 변형 측정 시스템.
287 | 리그닌 화합물을 포함하는 친환경 타이어용 고무 조성물 | C08L 7/00(2006.01)¦C08L 97/00(2006.01)¦C08K 3/04(2006.01)¦B60C 1/00(2006.01) | 1020200073388 | 2020.06.17 | 1023626210000 | 2022.02.09 | 1020210155905 | 2021.12.24 |  | 2022.02.14 | 등록결정(일반) |  |  | Y(2020.06.17) | 5 | 본 발명은 원료고무 100 중량부, 리그닌계 산화방지제 1 내지 20 중량부 및 가교제 0.1 내지 3 중량부를 포함하는 타이어용 고무 조성물에 관한 것이다. | [청구항1]원료고무 100 중량부, 리그닌계 산화방지제 1 내지 20 중량, 보강성 충진제 40 내지 50 중량부 및 가교제 0.1 내지 3 중량부를 포함하고,상기 리그닌계 산화방지제는 리그닌 유사체를 포함하고,상기 리그닌 유사체는 아민화 리그닌(Aminated lignin)으로서 리그닌의 수산기(Hydroxy group)를 기준으로 오쏘(Ortho) 및/또는 메타(Meta) 위치에 아민기(Amine group)를 포함하며상기 아민화 리그닌의 아민기는 탄소수 2 내지 6개를 가지는 탄소 사슬을 하나 이상 포함하고,상기 탄소 사슬은 적어도 하나 이상의 불포화 결합을 포함하는 타이어용 고무 조성물. [청구항2]삭제 [청구항3]삭제 [청구항4]제1항에 있어서,상기 리그닌계 산화방지제는 중량 평균 분자량이 200 내지 10,000 g/mol인 것을 특징으로 하는 타이어용 고무 조성물. [청구항5]삭제 [청구항6]제1항에 있어서,상기 원료고무는 천연고무를 포함하고,상기 보강성 충진제는 카본 블랙(Carbon black)을 포함하는 것을 특징으로 하는 타이어용 고무 조성물. [청구항7]제1항에 있어서,상기 타이어용 고무 조성물은 타이어의 트레드(Tread)부, 사이드월(Sidewall)부, 카카스(Carcass)부, 벨트(Belt)부, 비드(Bead)부, 언더트레드(Under tread, U/T)부 및 이너라이너(Inner-liner)부를 구성하는 군에서 하나 이상의 부분에 포함되는 것을 특징으로 하는 타이어용 고무 조성물. [청구항8]제1항, 제4항, 제6항 및 제7항 중 어느 하나에 따른 타이어용 고무 조성물을 포함하는 타이어.
288 | 진동 신호 기반의 기계 상태 관리 시스템 | G01M 5/00(2006.01)¦G06F 17/18(2006.01)¦G06Q 50/10(2012.01)¦G01H 1/00(2006.01)¦G08C 17/02(2006.01) | 1020190146510 | 2019.11.15 | 1023600040000 | 2022.02.10 | 1020210059271 | 2021.05.25 |  | 2022.02.15 | 등록결정(일반) |  |  | Y(2019.11.15) | 7 | 본 발명은 진동 신호를 기반으로 한 기계의 상태 관리 시스템에 관한 것으로, 실시간으로 추출된 기계 운영 상태 데이터와 기계로부터 관측되는 진동 데이터를 활용하여 기계의 진동과 관련된 대표적인 기계의 운영 상태 군집 정보를 찾아낼 수 있으며, 이렇게 찾아진 각 기계 운영 상태 군집마다 관리도를 개별로 설정하여 기계 운영의 상태에 최적화하여 관리할 수 있으며, 특히 기계에서 발생하는 기계 운영 상태 정보를 활용하여 기계 운영 상태에 맞는 진동 신호 기반의 기계 상태 관리 시스템을 제공할 수 있다. | [청구항1]기계에 부착하여 상기 기계에서 발생하는 진동을 감지하는 적어도 하나의 진동센서;상기 진동에 대한 적어도 하나의 속성으로 이루어진 진동 데이터 및 상기 기계의 HMI 인터페이스를 통하여 상기 기계에서 발생하는 기계운영상태 데이터를 수신하는 지역데이터 수집장치;상기 지역데이터 수집장치로부터 전송되는 상기 진동 데이터 및 상기 기계운영상태 데이터를 수신하는 원격데이터 수집서버; 및상기 진동 데이터에서 진동 특징값을 추출하고 상기 기계운영상태 데이터와 상기 진동 특징값의 상관관계를 분석하는 상태감시 수행모듈;을 포함하고,상기 지역데이터 수집장치는, 가속도 데이터에 관한 특징값 및 상기 가속도 데이터에 관한 특징값을 변환한 속도 또는 주파수 대역 정보에 관한 특징값을 추출하며,상기 상태감시 수행모듈은, 다중 회귀모델을 이용하여 상기 기계운영상태 데이터와 상기 진동 특징값의 상관관계를 분석하고, 상기 다중 회귀모델에서 선별된 특징값으로써 기계운영상태 속성값을 도출하는 것을 특징으로 하는 진동 신호 기반의 기계 상태 관리 시스템. [청구항2]제 1 항에 있어서,상기 기계운영상태 데이터는 회전속도(RPM), 라인속도(Line Speed) 및 온도(Temperature) 중 적어도 어느 하나를 포함하고,상기 상태감시 수행모듈은 상기 기계운영상태 데이터 중 중복되거나 반복되는 변수를 제거하는 것을 특징으로 하는 진동 신호 기반의 기계 상태 관리 시스템. [청구항3]삭제 [청구항4]제 1 항에 있어서,상기 상태감시 수행모듈은 상기 다중 회귀모델을 통하여 도출된 기계운영상태 속성값을 사용하여 군집화를 수행하는 것을 특징으로 하는 진동 신호 기반의 기계 상태 관리 시스템. [청구항5]제4 항에 있어서,상기 군집화는 K-평균 군집화(k-means clustering) 및 가우시안 혼합모델(GMM, Gaussian mixture model) 중 적어도 어느 하나를 포함하는 비지도 학습방법으로 수행되는 것을 특징으로 하는 진동 신호 기반의 기계 상태 관리 시스템. [청구항6]청구항 1의 진동 신호 기반의 기계 상태 관리 시스템을 이용한 진동 신호 기반의 기계 상태 관리방법에 있어서,(a) 진동 데이터 및 기계운영상태 데이터를 수집하는 단계;(b) 진동 데이터의 특징점을 추출하는 단계;(c) 기계운영상태 데이터를 선별하는 단계;(d) 상기 선별된 기계운영상태 데이터를 군집화하는 단계; 및(e) 상기 기계운영상태 데이터에 매칭되는 관리도를 학습하는 단계;를 포함하는 것을 특징으로 하는 진동 신호 기반의 기계 상태 관리방법. [청구항7]제 6 항에 있어서,상기 (a) 단계는,(a1) 적어도 하나의 진동센서가 기계에 부착되어 상기 기계에서 발생하는 진동을 감지하는 단계; 및(a2) 지역데이터 수집장치가 상기 진동에 대한 적어도 하나의 속성으로 이루어진 진동 데이터 및 상기 기계의 HMI 인터페이스를 통하여 상기 기계에서 발생하는 기계운영상태 데이터를 수신하는 단계; 를 포함하는 것을 특징으로 하는 진동 신호 기반의 기계 상태 관리방법. [청구항8]제 6 항에 있어서,상기 (e) 단계는,(e1) 상기 상태감시 수행모듈이 상기 진동 데이터에서 진동 특징값을 추출하는 단계;(e2) 상기 상태감시 수행모듈이 상기 기계운영상태 데이터 중 중복되거나 반복되는 변수를 제거하는 단계;(e3) 상기 상태감시 수행모듈이 다중 회귀분석을 통하여 상기 기계운영상태 데이터와 상기 진동 특징값의 상관관계를 도출하는 단계; 및(e4) 상기 상태감시 수행모듈이 상기 도출된 기계운영상태 속성값을 사용하여 군집화를 수행하는 단계; 를 포함하는 것을 특징으로 하는 진동 신호 기반의 기계 상태 관리방법.
289 | 타이어 가류 금형의 스프링 벤트 장치 | B29C 33/10(2006.01) | 1020140155301 | 2014.11.10 | 1016003240000 | 2016.02.29 |  |  |  | 2016.03.21 | 등록결정(일반) |  |  | Y(2014.11.10) | 5 | 본 발명은 스프링 벤트가 작동이 불가하게 될 경우에 금형을 해체하지 않고도 스프링 벤트를 간단히 교체할 수 있는 타이어 가류 금형의 스프링 벤트 장치에 관한 것이다. 본 발명은 가류 금형의 벤트홀에 삽입 설치되는 케이싱과, 케이싱의 중심 통공에 삽입되는 밸브체와, 밸브체에 탄력 설치되는 스프링과, 밸브체의 내부의 인서트 홀에 끼워진 인서트 핀을 포함하며, 케이싱의 내부에 형성된 돌출턱과, 돌출턱에 걸리어 밸브체의 직경이 축소되게 하며 밸브체에 형성된 단턱을 구비한다. 본 발명의 구성에 의하면, 가류기에서 생산중이던 타이어가 스프링 벤트에 의해 부적합함이 발생하는 경우에 가류 금형을 해체하지 않고서도 밸브체를 간단히 빼내어 교체할 수 있으므로 스프링 벤트의 교체작업을 용이하게 할 뿐만 아니라 생산성을 향상할 수 있다는 효과가 있다. | [청구항1]가류 금형의 벤트홀에 삽입 설치되는 케이싱과, 상기 케이싱의 중심 통공에 삽입되는 밸브체와, 상기 밸브체에 탄력설치되는 스프링과, 상기 밸브체의 내부의 인서트 홀에 끼워진 인서트 핀을 포함하며;상기 케이싱의 내부에 형성된 돌출턱과, 상기 돌출턱에 걸리어 상기 밸브체의 직경이 축소되게 하며 상기 밸브체에 형성된 단턱을 구비하는 것을 특징으로 하는 타이어 가류 금형의 스프링 벤트 장치. [청구항2]청구항 1에 있어서,상기 인서트 핀의 외면에는 상기 밸브체의 이동에 따라 상기 밸브체가 변형되게 하는 리세스부가 형성되는 것을 특징으로 하는 타이어 가류 금형의 스프링 벤트 장치. [청구항3]청구항 2에 있어서,상기 리세스부은 상기 인서트 핀의 길이방향 중간에 형성되는 것을 특징으로 하는 타이어 가류 금형의 스프링 벤트 장치. [청구항4]청구항 2에 있어서,상기 리세스부의 깊이는 상기 돌출턱과 상기 단턱의 물림 두께보다 크게 형성되는 것을 특징으로 하는 타이어 가류 금형의 스프링 벤트 장치. [청구항5]청구항 1에 있어서,상기 인서트 핀은 메탈재나 합성수지재로 되어 있는 것을 특징으로 하는 타이어 가류 금형의 스프링 벤트 장치.
290 | 타이어 비드 필러용 고무 조성물 및 이를 이용하여 제조한 타이어 | C08L 21/00(2006.01)¦C08K 3/34(2006.01)¦C08K 9/08(2006.01)¦C08K 3/04(2006.01)¦C08K 5/3477(2006.01)¦C08L 61/06(2006.01)¦B60C 1/00(2006.01)¦B60C 1/00(2006.01) | 1020140080951 | 2014.06.30 | 1015949100000 | 2016.02.11 | 1020160002113 | 2016.01.07 |  | 2016.02.18 | 등록결정(일반) |  |  | Y(2014.06.30) | 6 | 본 발명은 타이어 비드 필러용 고무 조성물 및 이를 이용하여 제조된 타이어에 대한 것으로서, 상기 타이어 비드 필러용 고무 조성물은 원료고무 100중량부에 대하여, 알킬페놀계 레진으로 표면코팅된 하드클레이 1 내지 50중량부, 카본블랙 50 내지 100중량부 및 경화제 0.2 내지 10중량부를 포함함으로써 향상된 경도 특성과 보강성능 그리고 구름저항 특성을 나타낸다. | [청구항1]원료고무 100중량부에 대하여,알킬페놀계 레진으로 표면코팅된 비표면적이 10 내지 100m2/g이고, 오일흡착량이 10 내지 60g/100g인 하드클레이 1 내지 50중량부,0.7 이하의 입자크기분포(D50/M)를 갖는 카본블랙 50 내지 100중량부, 및헥사메틸렌 메틸 테트라민 0.2 내지 10중량부 를 포함하는 타이어 비드 필러용 고무 조성물. [청구항2]삭제 [청구항3]제1항에 있어서,상기 알킬페놀계 레진이 상기 헥사메틸렌 메틸 테트라민과 가교결합을 형성한 것인 타이어 비드 필러용 고무 조성물. [청구항4]제1항에 있어서,상기 알킬페놀계 레진이 하드 클레이 100중량부에 대하여 30 내지 50중량부로 포함되는 것인 타이어 비드 필러용 고무 조성물. [청구항5]제1항에 있어서,상기 알킬페놀계 레진이 파라부틸페놀-포름알데히드 수지(Parabutylphenol-Formaldehyde Resin), 파라-tert-부틸페놀-포름알데히드 수지(Para-tert-butylphenol-Formaldehyde Resin), 파라옥틸페놀-포름알데히드 수지(Paraoctylphenol-Formaldehyde Resin), 옥틸-부틸페놀-포름알데히드 수지(Octyl-butylphenol-Formaldehyde Resin) 및 이들의 혼합물로 이루어진 군에서 선택되는 것인 타이어 비드 필러용 고무 조성물. [청구항6]삭제 [청구항7]삭제 [청구항8]제1항에 있어서,원료고무 100중량부에 대하여 가류촉진제 1.5 내지 2중량부, 가류제 3 내지 7중량부, 스테아린산 1 내지 2중량부, 산화아연 1 내지 5중량부, 및 노화방지제 1 내지 5중량부를 더 포함하는 타이어 비드 필러용 고무 조성물. [청구항9]제1항에 따른 타이어 비드 필러용 고무 조성물을 이용하여 제조된 타이어.
291 | 타이어 트레드용 고무 조성물 및 이를 이용하여 제조한 타이어 | C08L 7/00(2006.01)¦C08L 9/06(2006.01)¦C08K 3/36(2006.01)¦C08K 3/04(2006.01)¦C08K 5/548(2006.01)¦C08F 236/10(2006.01)¦C08F 2/04(2006.01)¦B60C 1/00(2006.01) | 1020200073563 | 2020.06.17 | 1023640600000 | 2022.02.14 | 1020210155975 | 2021.12.24 |  | 2022.02.17 | 등록결정(일반) |  |  | Y(2020.06.17) | 4 | 본 발명은 타이어 트레드용 고무 조성물 및 이를 이용하여 제조한 타이어에 관한 것으로서, 상기 타이어 트레드용 고무 조성물은 천연고무 50 중량부 내지 90 중량부 및 연속식 용액중합 스티렌-부타디엔 고무 10 중량부 내지 50 중량부를 포함하는 원료고무 100 중량부, 고분산성 실리카 5 중량부 내지 50 중량부 및 카본블랙 5 중량부 내지 50중량부를 포함하는 보강성 충진제, 그리고 대두유(Soybean oil) 2 중량부 내지 30 중량부를 포함한다. 상기 타이어 트레드용 고무 조성물은 타이어 마모 성능의 트레이드-오프(Trade-Off) 발생을 최소화하면서, 저연비 성능, 젖은 노면에서의 제동 성능 및 핸들링 성능을 향상시킬 수 있다. | [청구항1]천연고무 50 중량부 내지 90 중량부 및 연속식 용액중합 스티렌-부타디엔 고무 10 중량부 내지 50 중량부를 포함하는 원료고무 100 중량부,고분산성 실리카 5 중량부 내지 50 중량부 및 카본블랙 5 중량부 내지 50 중량부를 포함하는 보강성 충진제, 그리고대두유(Soybean oil) 2 중량부 내지 30 중량부,황(sulfur) 함량이 15 중량% 내지 20 중량%이고, 중량평균분자량이 480 g/mol 내지 520 g/mol인 디설파이드(disulfide)계 실란 커플링제를 포함하며,상기 연속식 용액중합 스티렌-부타디엔 고무는 스티렌 함량이 10 중량% 내지 60 중량%이고, 부타디엔 내 비닐 함량이 10 중량% 내지 70 중량%이고, 유리전이온도(Tg)가 -70 ℃ 내지 -40 ℃이고, 중량평균분자량이 400,000 g/mol 내지 1,500,000 g/mol이고, 분자량 분포가 3.0 이하인 것을 특징으로 하는 타이어 트레드용 고무 조성물. [청구항2]삭제 [청구항3]제 1 항에 있어서,상기 카본블랙은 요오드 흡착가가 60 mg/g 내지 120 mg/g이고, DBP(n-dibutyl phthalate) 흡유량이 100 cc/100g 내지 160 cc/100g이고, 틴트(TINT) 값이 110 내지 140인 것인 타이어 트레드용 고무 조성물. [청구항4]삭제 [청구항5]제 1 항에 있어서,상기 대두유는 비중이 0.91 내지 0.925이고, 요오드값이 110 내지 160이고, 비누화값이 165 내지 210인 것인 타이어 트레드용 고무 조성물. [청구항6]제 1 항, 제 3 항 및 제 5 항 중 어느 한 항에 따른 타이어 트레드용 고무 조성물을 이용하여 제조된 타이어.
292 | 타이어 이너라이너용 고무 조성물 및 이를 이용하여 제조한 타이어 | C08L 23/22(2006.01)¦C08K 5/521(2006.01)¦C08K 7/00(2006.01)¦C08K 3/34(2006.01)¦C08K 5/00(2006.01)¦B60C 1/00(2006.01) | 1020130152083 | 2013.12.09 | 1016003310000 | 2016.02.29 | 1020150066718 | 2015.06.17 |  | 2016.03.21 | 등록결정(일반) |  |  | Y(2013.12.09) | 4 | 본 발명은 타이어 이너라이너용 고무 조성물 및 이를 이용하여 제조한 타이어에 대한 것으로서, 상기 타이어 이너라이너용 고무 조성물은 원료고무 및 Tg가 -65℃ 이하인 가소제(plasticizer)를 포함한다. 상기 타이어 이너라이너용 고무 조성물은 모듈러스 및 내공기투과성은 저하되지 않으면서, 저온 내크랙성 및 내피로성이 향상된 특성을 나타내므로 타이어 이너라이너용 고무 조성물로서 유용하다. | [청구항1]부틸고무 100 중량부,하기 화학식 1로 표시되는 Tg가 -65 ℃ 이하인 가소제 0.1 내지 10 중량부 및박편 카올린 10 내지 50 중량부를 포함하는 타이어 이너라이너용 고무 조성물.[화학식 1] [청구항2]삭제 [청구항3]삭제 [청구항4]삭제 [청구항5]삭제 [청구항6]삭제 [청구항7]삭제 [청구항8]삭제 [청구항9]제1항에 있어서,상기 박편 카올린은 입경이 0.7 내지 4.0 ㎛인 것인 타이어 이너라이너용 고무 조성물. [청구항10]삭제 [청구항11]삭제 [청구항12]제1항에 있어서,상기 타이어 이너라이너용 고무 조성물은 상기 부틸고무 100 중량부에 대하여 45 내지 65 중량부의 카본블랙, 0.5 내지 2.0 중량부의 가류제, 1.0 내지 2.5 중량부의 가류촉진제 및 이들의 조합으로 이루어진 군에서 선택되는 어느 하나를 더 포함하는 것인 타이어 이너라이너용 고무 조성물. [청구항13]제1항에 따른 타이어 이너라이너용 고무 조성물을 이용하여 제조한 타이어.
293 | 타이어 견인력 측정 시스템 | G01M 17/02(2019.01)¦G01M 99/00(2011.01)¦G01L 5/00(2020.01)¦G01L 5/13(2006.01) | 1020220022713 | 2022.02.22 | 1027565540000 | 2025.01.14 | 1020230125904 | 2023.08.29 |  | 2025.01.16 | 등록결정(일반) |  |  | Y(2022.02.22) | 8 | 본 발명의 일 실시 예는 정적 시험기로 타이어의 견인력을 측정하여 외란 및 시험자의 숙련도 등의 불확실 인자를 제거하고, 측정 매커니즘을 단순화 하여 타이어 단품의 견인력 성능을 용이하게 분석할 수 있는 타이어 견인력 측정 시스템을 제공한다. 본 발명의 실시 예에 따른 타이어 견인력 측정 시스템은 하부면 일부위는 타이어와 결합하고, 내부에 모터를 구비한 상기 타이어에 의해 견인되는 대차부; 상기 대차부에 위치하며 상기 타이어와 접촉하고, 상기 타이어의 성능을 시험하는 작동부; 상기 타이어와 결합하며, 상기 타이어의 성능을 측정하는 성능측정부; 상기 측정부에서 얻은 데이터를 수집하고 분석하는 데이터부;를 포함한다. | [청구항1]하부면 일부위는 타이어와 결합하고, 인휠모터를 구비한 상기 타이어에 의해 견인되는 대차부;상기 대차부에 위치하며 상기 타이어와 접촉하고, 상기 타이어의 성능을 시험하는 작동부;상기 타이어와 결합하며, 상기 타이어의 성능을 측정하는 성능측정부;상기 성능측정부에서 얻은 데이터를 수집하고 분석하는 데이터부;를 포함하고,상기 성능측정부는, 상기 대차부와 접촉하며 상기 타이어의 견인 성능을 측정하는 견인측정부;를 포함하며,상기 타이어에서 전달받은 구동력으로 상기 대차부가 앞으로 전진하여 상기 견인측정부를 밀고, 상기 대차부가 상기 견인측정부를 미는 힘을 상기 성능측정부가 측정하여 상기 타이어의 견인력을 측정하는 것을 특징으로 하는 타이어 견인력 측정 시스템. [청구항2]청구항 1에 있어서, 상기 대차부는,상기 대차부 내부 하부면에 위치하며, 대차를 지면 방향으로 눌러주는 대차안정장치; 및상기 타이어와 결합하며, 상기 타이어에서 생성되는 구동력을 대차 바퀴에 전달하여 상기 대차부를 구동하는 피동축;을 포함하는 것을 특징으로 하는 타이어 견인력 측정 시스템. [청구항3]청구항 1에 있어서, 상기 작동부는,상기 타이어 상부면과 접촉하며, 지면으로부터 수직방향으로 시험 하중을 상기 타이어에 인가하는 액추에이터; 및상기 타이어와 결합하며, 상기 타이어에 제동토크를 인가하는 제동장치;를 포함하는 것을 특징으로 하는 타이어 견인력 측정 시스템. [청구항4]청구항 1에 있어서,상기 성능측정부는,상기 인휠모터를 고정하기 위한 타이어하우징과 상기 인휠모터의 결합부위에 설치되며, 상기 타이어의 삼차원 방향에 따른 힘과 모멘트를 측정하는 작동로드셀; 및상기 인휠모터와 결합하며, 상기 타이어의 회전속도를 측정하기 위한 작동엔코더;를 포함하는 것을 특징으로 하는 타이어 견인력 측정 시스템. [청구항5]삭제 [청구항6]청구항 1에 있어서,상기 견인측정부는, 상기 대차부와 전면과 접촉하며, 상기 대차부가 전진하지 않도록 저지하는 리지드바; 및상기 리지드바와 결합하며, 상기 대차부가 상기 리지드바와 접촉하여 부분의 x방향 힘을 측정하는 측정로드셀;을 포함하는 것을 특징으로 하는 타이어 견인력 측정 시스템. [청구항7]청구항 1에 있어서,상기 데이터부는,상기 대차부 내부에 위치하며, 상기 타이어의 인가 하중, 상기 타이어의 견인력, 상기 인휠모터 상태의 시험 데이터를 수집하는 데이터수집장치; 및상기 데이터수집장치에서 계측된 데이터를 분석하는 데이터분석장치;를 포함하는 것을 특징으로 하는 타이어 견인력 측정 시스템. [청구항8]청구항 1에 있어서,상기 타이어는, 상기 타이어 내부에 모터가 장착되어 타이어를 회전시키는 구동력을 인가하는 인휠모터;를 구비하는 것을 특징으로 하는 타이어 견인력 측정 시스템. [청구항9]청구항 6에 있어서,상기 리지드바는, 실내 또는 실외의 평가 노면에 설치하는 것을 특징으로 하는 타이어 견인력 측정 시스템.
294 | 타이어 트레드용 고무 조성물 및 이를 이용하여 제조한 타이어 | C08L 9/06(2006.01)¦B60C 1/00(2006.01)¦C08L 91/00(2006.01)¦C08K 11/00(2006.01)¦C08L 7/00(2006.01)¦C08L 9/00(2006.01)¦C08K 3/04(2006.01)¦C08K 3/36(2006.01)¦C11B 1/10(2006.01)¦C07C 67/00(2006.01)¦C08F 2/22(2006.01)¦C08K 5/09(2006.01) | 1020170126768 | 2017.09.29 | 1019389930000 | 2019.01.09 |  |  |  | 2019.01.15 | 등록결정(일반) |  |  | Y(2017.09.29) | 8 | 본 발명은 원료고무 100 중량부, 보강성 충진제 70 내지 120 중량부, 및 미세조류로부터 추출한 오일 10 내지 50 중량부를 포함하는 타이어 트레드용 고무 조성물 및 이를 이용하여 제조된 타이어에 관한 것으로, 타이어의 구름 저항에 의한 에너지 손실을 줄여 차량의 연비를 높이고, 환경오염 물질 배출량을 감소시킬 수 있다. | [청구항1]원료고무 100 중량부,보강성 충진제 70 내지 120 중량부, 및미세조류로부터 추출한 오일 10 내지 50 중량부를 포함하는 타이어 트레드용 고무 조성물. [청구항2]제1항에 있어서,상기 원료고무는 상기 원료고무 전체 중량에 대하여 천연고무 5 내지 10 중량%, 용액중합 스티렌-부타디엔 고무 40 내지 70 중량% 및 부타디엔 고무 20 내지 50 중량%를 포함하는 것인 타이어 트레드용 고무 조성물. [청구항3]제2항에 있어서, 상기 용액중합 스티렌-부타디엔 고무는 스티렌 함량이 20 내지 50 중량%이고, 비닐 함량이 10 내지 40 중량%이고, 상기 용액중합 스티렌-부타디엔 고무 100 중량부에 대하여 SRAE(Special residual aromatic extract) 오일을 20 내지 40 중량부 더 포함하고, 유리전이온도가 -50 내지 -20 ℃이며,상기 부타디엔 고무는 시스-1,4-부타디엔 함량이 95 내지 100 중량%이고, 유리전이온도가 -120 내지 -100 ℃인 것인 타이어 트레드용 고무 조성물. [청구항4]제1항에 있어서,상기 보강성 충진제는 상기 원료고무 100 중량부에 대하여 실리카 65 내지 100 중량부 및 카본블랙 5 내지 20 중량부를 포함하고, 상기 실리카는 질소흡착 비표면적이 160 내지 180㎡/g, CTAB값 150 내지 170㎡/g, DBP 흡유량이 180 내지 200cc/100g인 고분산성 실리카이고,상기 카본블랙은 질소흡착 비표면적이 30 내지 300 ㎡/g이고, DBP흡유량이 60 내지 180 cc/100g 인 것인타이어 트레드용 고무 조성물. [청구항5]제1항에 있어서,상기 미세조류로부터 추출한 오일은 오란티오키트리움(Aurantiochytrium) 속, 시조키트리움(Schizochytrium) 속, 트라우스토키트리움(Thraustochytrium) 속, 자포노키트리움(Japonochytrium) 속, 울케니아(UIkenia) 속, 크립테코디니움(Crypthecodinium) 속, 할리프토로스 (Haliphthoros) 속, 아이소크라이시스 (Isochrysis) 속 및 이들의 혼합물로 이루어진 군에서 선택되는 어느 하나의 미세조류로부터 추출된 것인 타이어 트레드용 고무 조성물. [청구항6]제1항에 있어서, 상기 미세조류로부터 추출한 오일은 상기 미세조류로부터 추출한 오일 전체 중량에 대하여 팔미틱 산(Palmitic acid) 35 내지 40 중량%, 스테아릭 산(Stearic acid) 0.5 내지 1.5 중량%, 올레익 산(Oleic acid) 0.5 내지 1.5 중량%, 리놀레익 산(Linoleic acid) 1.5 내지 2.5 중량%, 에이코사펜타엔산(EPA, Eicosapentaenoic acid) 0.5 내지 1.5 중량%, 도코사펜타엔산(DPA, Docosapentaenoic acid) 10 내지 15 중량%, 및 도코사헥사엔산(DHA, Docosahexaenoic acid) 40 내지 45 중량%를 포함하는 것인 타이어 트레드용 고무 조성물. [청구항7]제1항에 있어서,상기 미세조류로부터 추출한 오일은 미세조류를 헥산, 메탄올, 에탄올, 석유에테르, 클로로포름 및 이들의 혼합물로 이루어진 군에서 선택되는 어느 하나의 용매를 이용하여 추출하는 것인 타이어 트레드용 고무 조성물. [청구항8]삭제 [청구항9]제1항 내지 제7항 중 어느 한 항에 따른 타이어 트레드용 고무 조성물을 이용하여 제조된 타이어.
295 | 중하중용 타이어 | B60C 11/11(2006.01)¦B60C 11/03(2006.01) | 1020220073454 | 2022.06.16 | 1027487130000 | 2024.12.26 | 1020230172816 | 2023.12.26 |  | 2024.12.30 | 등록결정(일반) |  |  | Y(2022.06.16) | 6 | 본 발명의 일 실시 예는 중하중용 타이어를 제공한다. 본 발명의 실시 예에 따른 중하중용 트레드 패턴블록의 폭 방향으로 마련되며, 그루브에 교차하는 외측 커프; 및 트레드 패턴블록에서 외측 커프와 이격되어 마련되며, 트레드 패턴블록의 내부에 숨겨진 내측 커프를 포함한다. | [청구항1]트레드 패턴블록에 마련되는 외측 커프; 및상기 트레드 패턴블록에서 외측 커프와 이격되어 마련되며, 상기 트레드 패턴블록의 내부에 숨겨진 내측 커프를 포함하고,상기 외측 커프와 상기 내측 커프 각각은 지그재그 형상을 갖으며,상기 외측 커프와 상기 내측 커프 각각은, 상기 트레드 패턴블록의 높이 방향에 대해 기울어진 방향으로 연장되고,상기 외측 커프의 연장 방향과 상기 내측 커프의 연장 방향은 서로 상이한 것을 특징으로 하는 중하중용 타이어. [청구항2]청구항 1에 있어서,상기 내측 커프에 연결되어 상기 트레드 패턴블록의 더 내측에 마련되는 셀프 재생 커프를 더 포함하며,상기 셀프 재생 커프는, 상기 내측 커프보다 크게 형성된 것을 특징으로 하는 중하중용 타이어. [청구항3]청구항 2에 있어서,상기 외측 커프의 하단부와 내측 커프의 상단부는 동일 높이 이상으로 배치되는 것을 특징으로 하는 중하중용 타이어. [청구항4]청구항 2에 있어서,상기 내측 커프는 0.2mm~1.0mm 두께를 가지며, 상기 셀프 재생 커프는 0.2mm ~ 10mm 사이의 두께로 형성되는 것을 특징으로 하는 중하중용 타이어. [청구항5]청구항 2에 있어서,상기 내측 커프는 그루브 깊이의 95%보다 작은 깊이를 갖는 것을 특징으로 하는 중하중용 타이어. [청구항6]청구항 2에 있어서,상기 셀프 재생 커프는 상기 내측 커프가 상단 중앙부에 연결되되, 상단부가 양측으로 경사진 형상으로서, 하단부가 둥근 형상인 상하 방향의 장공 단면으로 마련된 특징으로 하는 중하중용 타이어. [청구항7]삭제
296 | 저소음 공기입 타이어 및 저소음 공기입 타이어의 소음 저감방법 | B60C 19/00(2006.01)¦B60C 23/04(2006.01)¦G01H 17/00(2006.01)¦G10K 11/175(2006.01) | 1020200015904 | 2020.02.10 | 1023524510000 | 2022.01.13 | 1020210101659 | 2021.08.19 |  | 2022.01.19 | 등록결정(일반) |  |  | Y(2020.02.10) | 5 | 본 발명은 저소음 공기입 타이어 및 저소음 공기입 타이어의 소음 저감방법 에 관한 것으로, 더욱 상세하게는 소음의 상쇄간섭을 이용한 저소음 공기입 타이어 및 저소음 공기입 타이어의 소음 저감방법에 관한 것이다. 본 발명은 트레드(10)와 사이드월(20)과 비드부(30) 및 타이어 내측면을 형성하는 이너라이너(50) 및 소음저감장치(1)를 포함하는 저소음 공기입 타이어에 있어서, 상기 소음저감장치(1)는 상기 이너라이너(50)의 내면에 설치되며, 소음을 측정하는 소음계측모듈(100)과; 상기 소음계측모듈(100)이 수집한 소음정보를 처리하는 마이크로 프로세서(200)와; 상기 마이크로프로세서(200)로부터의 정보로 타이어 소음의 상쇄간섭을 위한 음파를 출력하기 위한 출력장치(300)와; 전원을 공급하기 위한 전원장치(240); 를 포함하는 것을 특징으로 하는 저소음 공기입 타이어를 제공한다. | [청구항1]트레드(10)와 사이드월(20)과 비드부(30) 및 타이어 내측면을 형성하는 이너라이너(50) 및 소음저감장치(1)를 포함하는 저소음 공기입 타이어에 있어서,상기 소음저감장치(1)는 상기 이너라이너(50)의 내면에 설치되며, 소음을 측정하는 소음계측모듈(100)과;상기 소음계측모듈(100)이 수집한 소음정보를 처리하고, 소음계측모듈(100)이 수집한 소음정보를 분석하는 분석모듈(210)과; 상기 분석모듈(210)에 의해 분석된 정보를 기초로 가청범위의 주파수에서 상쇄파형을 생성하는 상쇄파형생성모듈(220);을 포함하는 마이크로프로세서(200)와;상기 마이크로프로세서(200)로부터의 정보로 타이어 소음의 상쇄간섭을 위한 음파를 출력하기 위한 출력장치(300)와;전원을 공급하기 위한 전원장치(240)와;타이어 내 압력과 상기 소음저감장치(1) 내 압력의 차이를 감지하는 압력측정모듈(400);을 포함하고,상기 소음계측모듈(100)은, 상기 소음저감장치(1) 내의 압력과 타이어 내의 압력이 다른 경우 소음을 계측하며,상기 분석모듈(210)은, 상기 소음계측모듈(100)로부터 계측한 소음을 푸리에변환(fourier transform)하여 주파수를 추출하는 것을 특징으로 하는 저소음 공기입 타이어. [청구항2]삭제 [청구항3]제1항에 있어서, 상기 소음저감장치(1)는 분석모듈(210)에서 분석된 정보를 저장하는 메모리장치(230)를 포함하는 것을 특징으로 하는 저소음 공기입 타이어. [청구항4]제1항에 있어서,상기 출력장치(300)는 발진코일을 이용한 코일스피커인 것을 특징으로 하는 저소음 공기입 타이어. [청구항5]제1항에 있어서,상기 전원장치(240)는 전기를 생산하기 위한 자가발전기(241)와, 상기 자가발전기(241)에서 생산된 전기를 저장하기 위한 충전지(242) 및 충전회로(243)를 포함하는 것을 특징으로 하는 저소음 공기입 타이어. [청구항6]삭제 [청구항7]제1항의 저소음 공기입 타이어를 이용하는 저소음 공기입타이어의 소음저감방법 있어서, 상기 압력측정모듈(400)을 통하여 소음저감장치(1) 내 압력과 타이어 내 압력의 차이를 감지하는 단계(s100);소음저감장치(1) 내의 압력과 타이어 내의 압력이 다른 경우 소음계측모듈(100)을 통하여 소음을 계측하는 단계(s200);소음계측모듈(100)로부터 계측한 소음을 마이크로프로세서(200)의 분석모듈(210)에서 푸리에변환(fourier transform)하여 주파수를 추출하는 단계 (s300);상쇄파형 생성모듈(200)에서 가청범위의 주파수에서 상쇄파형을 생성하는 단계(s400);상쇄파형을 출력장치(300)에 의해 출력하는 단계(s500);를 포함하는 것을 특징으로 하는 저소음 공기입타이어의 소음저감방법.
297 | 소음 저감 타이어 | B60C 19/00(2006.01)¦B60C 1/00(2006.01)¦B32B 27/08(2006.01) | 1020170103514 | 2017.08.16 | 1019389870000 | 2019.01.09 |  |  |  | 2019.01.15 | 등록결정(일반) |  |  | Y(2017.08.16) | 6 | 본 발명은 이너라이너 내측면에 부착된 흡음재를 포함하고, 상기 흡음재는 폴리우레탄(PU)을 포함하는 제 1 흡음재층 및 폴리테트라플루오로에틸렌(PTFE)을 포함하는 제 2 흡음재층을 포함하는 것인 소음 저감 타이어에 관한 것으로, 흡음 성능이 개선된 흡음재를 포함함으로써 자동차의 주행시 소음 발생을 최소화하고 연비 성능을 향상시킬 수 있다. | [청구항1]타이어 내측면에 부착된 흡음재를 포함하고,상기 흡음재는,폴리우레탄(PU)을 포함하는 제 1 흡음재층; 및폴리테트라플루오로에틸렌(PTFE)을 포함하는 제 2 흡음재층;을 포함하며,상기 흡음재는 상기 제 1 흡음재층이 상기 타이어 내측면에 부착되고, 상기 제 2 흡음재층은 타이어 내부(Cavity)를 향하도록 배치되며,상기 폴리테트라플루오로에틸렌(PTFE)은 연신 폴리테트라플루오로에틸렌(e-PTFE) 박막인 것인 소음 저감 타이어. [청구항2]제 1 항에 있어서,상기 폴리우레탄(PU)은 밀도가 0.01 내지 500 g/cm3인 것인 소음 저감 타이어. [청구항3]삭제 [청구항4]제 1 항에 있어서,상기 제 1 흡음재층과 제 2 흡음재층은 가열 또는 초음파 용접으로 접합되는 것인 소음 저감 타이어. [청구항5]제 4 항에 있어서,상기 접합은 200 내지 250 ℃의 온도에서 이루어지는 것인 소음 저감 타이어. [청구항6]제 1 항에 있어서,상기 제 1 흡음재층과 제 2 흡음재층은 접착제로 접합되는 것인 소음 저감 타이어. [청구항7]제 6 항에 있어서,상기 접착제는 폴리우레탄계 접착제인 것인 소음 저감 타이어.
298 | 비공기입 타이어 | B60C 7/20(2006.01)¦B60C 7/14(2006.01)¦B60C 7/18(2006.01)¦B60C 7/10(2021.01) | 1020220005527 | 2022.01.13 | 1027460320000 | 2024.12.18 | 1020230109825 | 2023.07.21 |  | 2024.12.24 | 등록결정(일반) |  |  | Y(2022.01.13) | 2 | 본 발명은 자동차용 타이어에 관한 것으로서 공기압을 사용하지 않으면서, 공기입 타이어와 유사한 조종성을 가지며, 구조적으로 차량의 하중을 효율적으로 지탱하는 비공기입 타이어에 관한 것이다. 이에, 본 발명은 지면과 접촉하는 트레드부와, 트레드부(100)에 접하게 되는 외측환형밴드부와, 차량의 휠과 연결되는 내측환형밴드부 및 내측환형밴드부와 외측환형밴드부 사이의 구조적 지지역할을 하는 스포크부를 포함하는 비공기입 타이어에 있어서, 트레드부에, 선형의 보강재가 1-3회전 권취되어 형성되는 보강벨트가 설치되고, 외측환형밴드부에, 선형의 보강재가 1-3회전 권취되어 형성되는 보강벨트가 설치되는 것을 특징으로 하는 비공기입 타이어를 제공한다. | [청구항1]지면과 접촉하는 트레드부(100)와, 상기 트레드부(100)에 접하게 되는 외측환형밴드부(200)와, 차량의 휠과 연결되는 내측환형밴드부(300) 및 상기 내측환형밴드부(300)와 외측환형밴드부(200) 사이의 구조적 지지역할을 하는 스포크부(400)를 포함하는 비공기입 타이어에 있어서,상기 스포크부(400)는,상기 내측환형밴드부(300)의 외측에 형성되는 1차아치부(410)들과;상기 1차아치부(410)의 상측에 형성되는 2차아치부(420)들과;상기 2차아치부(420)의 각 측벽(421, 422) 사이에 설치되는 보강바(423);를 포함하고,상기 1차아치부(410)의 상단(411)의 폭(w1)은 상기 내측환형밴드부(300)의 폭(w2)의 60~90%이고,상기 트레드부(100), 상기 외측환형밴드부(200) 및 상기 내측환형밴드부(300) 중 적어도 하나에는, 선형의 보강재가 1-3회전 권취되어 형성되는 보강벨트(500)가 설치되고,상기 보강벨트(500)는,원형 단면 형상을 가지는 비금속 재질의 보강케이블(510)과,0.5~3cm의 직경을 가지며, 상기 보강케이블(510)의 내부에 삽입되는 복수 개의 복합재 와이어(511)를 포함하는 것을 특징으로 하는 비공기입 타이어. [청구항2]제1항에 있어서, 상기 2차아치부(420)들의 각 측벽(421, 422)의 저측 말단은 각각 다른 1차아치부(410)의 상단(411)에 접하는 것을 특징으로 하는 비공기입 타이어. [청구항3]삭제 [청구항4]삭제 [청구항5]삭제
299 | 방열핀을 구비하는 타이어 | B60C 23/19(2006.01)¦B60C 9/18(2006.01)¦B60C 9/00(2021.01) | 1020200018027 | 2020.02.14 | 1023524400000 | 2022.01.13 | 1020210103643 | 2021.08.24 |  | 2022.01.19 | 등록결정(일반) |  |  | Y(2020.02.14) | 4 | 본 발명의 일 실시 예는 타이어의 숄더와 사이드월 뿐만 아니라 타이어의 트레드의 방열 효과를 증대시킨 타이어를 제공한다. 본 발명의 실시 예에 따른 방열핀을 구비하는 타이어는, 벨트와 보강벨트 사이에 위치하여 판의 형상으로 형성되고, 금속으로 형성되어 타이어에서 발생되는 열을 분산시키는 전도판; 및 전도판과 결합하고, 전도판으로부터 전달 받은 열을 방열시키며, 적어도 하나 이상 형성되는 방열핀;을 포함한다. | [청구항1]트레드 및 벨트와 상기 벨트를 보강하는 보강벨트를 구비하는 타이어에 있어서,상기 벨트와 상기 보강벨트 사이에 위치하여 판의 형상으로 형성되고, 금속으로 형성되어 상기 타이어에서 발생되는 열을 분산시키는 전도판; 및상기 전도판과 결합하고, 상기 전도판으로부터 전달 받은 열을 방열시키며, 적어도 하나 이상 형성되는 방열핀;을 포함하고,상기 방열핀의 일 부위는, 상기 트레드에 형성된 그루브의 공간으로 노출되며,상기 방열핀은, 일단이 상기 전도판의 일면에 수직한 방향으로 상기 전도판과 결합하는 판의 형상으로 형성되는 핀바디, 및 상기 핀바디의 타단과 결합하고 상기 타이어의 둘레 방향을 따라 연장되는 판의 형상으로 형성되는 핀헤드를 구비하고,상기 핀바디는, 상기 보강벨트에 형성된 홀인 관통홀을 통과하여 형성되는 것을 특징으로 하는 방열핀을 구비하는 타이어. [청구항2]삭제 [청구항3]삭제 [청구항4]청구항 1에 있어서,상기 핀헤드의 일 부위가 상기 그루브의 공간으로 노출되는 것을 특징으로 하는 방열핀을 구비하는 타이어. [청구항5]청구항 4에 있어서,상기 핀헤드의 노출 부위의 면에는 돌기 또는 딤플이 형성되는 것을 특징으로 하는 방열핀을 구비하는 타이어. [청구항6]청구항 1에 있어서,상기 방열핀은, 구리 또는 구리합금으로 형성되는 것을 특징으로 하는 방열핀을 구비하는 타이어.
300 | 타이어 사이드월용 고무 조성물 및 이를 이용하여 제조한 타이어 | C08L 7/00(2006.01)¦C08L 15/00(2006.01)¦C08K 3/36(2006.01)¦B60C 1/00(2006.01) | 1020130152182 | 2013.12.09 | 1015918170000 | 2016.01.29 | 1020150066753 | 2015.06.17 |  | 2016.02.04 | 등록결정(일반) |  |  | Y(2013.12.09) | 4 | 본 발명은 타이어 사이드월용 고무 조성물 및 이를 이용하여 제조한 타이어에 대한 것으로서, 상기 타이어 사이드월용 고무 조성물은 에폭시화 천연고무, 및 복수의 실리카 입자 및 상기 실리카 입자 사이를 가교결합시키는 가교부를 포함하는 3차원 그물망 구조의 실리카 단체를 포함한다. 상기 타이어 사이드월용 고무 조성물은 비석유계 소재 사용을 통해 친환경성 및 내피로 성능을 향상시키고 기본 물성 저하 없이 보강성, 내피로 성능 및 회전 저항 성능을 향상시킬 수 있다. | [청구항1]에폭시화 천연고무 100 중량부, 및복수의 실리카 입자 및 상기 실리카 입자 사이를 가교결합시키는 가교부를 포함하는 3차원 그물망 구조의 실리카 단체 30 내지 90 중량부를 포함하는 타이어 사이드월용 고무 조성물. [청구항2]제1항에 있어서,상기 에폭시화 천연고무는 에폭시화율이 5 내지 55몰%인 것인 타이어 사이드월용 고무 조성물. [청구항3]제2항에 있어서,상기 에폭시화 천연고무는 에폭시화율이 20 내지 30몰%인 것인 타이어 사이드월용 고무 조성물. [청구항4]삭제 [청구항5]제1항에 따른 타이어 사이드월용 고무 조성물을 이용하여 제조한 타이어.
301 | 트럭 및 버스용 타이어의 그라인딩 장치 | B29D 30/68(2006.01) | 1020140049167 | 2014.04.24 | 1015885860000 | 2016.01.20 | 1020150123359 | 2015.11.04 |  | 2016.01.27 | 등록결정(일반) |  |  | Y(2014.04.24) | 6 | 본 발명은 트럭 및 버스용 타이어 제조공정 중 완성된 타이어에서 부적합 타이어에 대한 사상수리 작업을 그라인딩 숫돌을 이용하여 적합하게 자동으로 수리하도록 이루어진 트럭 및 버스용 타이어의 그라인딩 장치에 관한 것으로, 이를 위해 부적합 타이어(1)의 트레드 표면을 연삭 숫돌(2)을 이용하여 그라인딩 절삭가공 수리하는 트럭 및 버스용 타이어의 그라인딩 장치에 있어서, 상기 부적합 타이어(1)를 세워 굴러서 진입시키는 작업공간(3)을 갖는 기대(4)와, 상기 진입한 부적합 타이어(1)의 비드부(1a)가 2개의 행거롤러(5)들에 의해 끼워 보유 지지하는 타이어 행거 인입부(6), 상기 타이어 행거 인입부(6)의 행거롤러(5)들이 에어 실린더(7)에 의해 승하강 되어 부적합 타이어(1)를 승하강 시키는 타이어 리프팅부(8), 상기 부적합 타이어(1)의 리프팅 작업이 완료되면 타이어를 시계 및 반시계 방향으로 회전시키는 타이어 정역 회전부(9) 및, 상기 부적합 타이어(1)가 타이어 정역 회전부(9)에서 회전될 때 좌우상하로 이동하는 연삭숫돌(3)에 의하여 타이어의 표면절삭이 수행되는 타이어 절삭부(10)로 이루어진 구조로 되어 있다. | [청구항1]부적합 타이어(1)의 트레드 표면을 연삭 숫돌(2)을 이용하여 그라인딩 절삭가공 수리하는 트럭 및 버스용 타이어의 그라인딩 장치에 있어서,상기 부적합 타이어(1)를 세워 굴러서 진입시키는 작업공간(3)을 갖는 기대(4)와, 상기 진입한 부적합 타이어(1)의 비드부(1a)가 2개의 행거롤러(5)들에 의해 끼워 보유 지지하는 타이어 행거 인입부(6), 상기 타이어 행거 인입부(6)의 행거롤러(5)들이 에어 실린더(7)에 의해 승하강 되어 부적합 타이어(1)를 승하강 시키는 타이어 리프팅부(8), 상기 부적합 타이어(1)의 리프팅 작업이 완료되면 타이어를 시계 및 반시계 방향으로 회전시키는 타이어 정역 회전부(9) 및, 상기 부적합 타이어(1)가 타이어 정역 회전부(9)에서 회전될 때 좌우상하로 이동하는 연삭숫돌(3)에 의하여 타이어의 표면절삭이 수행되는 타이어 절삭부(10)로 이루어진 것을 특징으로 하는 트럭 및 버스용 타이어의 그라인딩 장치. [청구항2]제 1항에 있어서,상기 타이어 행거 인입부(6)는 2개의 행거롤러(5)와, 상기 행거롤러(5)들을 구동시키는 에어 실린더(11), 상기 에어 실린더(11)와 행거롤러(6) 사이에 연결되는 선형가이드 블럭(12) 및, 상기 선형가이드 블럭(12)과 에어 실린더(11)를 지지하는 프레임(13)으로 구성된 것을 특징으로 하는 트럭 및 버스용 타이어의 그라인딩 장치. [청구항3]제 1항에 있어서,상기 타이어 리프팅부(8)는 프레임(13)에 연결되어 승하강 하는 브라켓트(14)와, 상기 브라켓트(14)에는 선형가이드 블럭(15)에 연결되어 이 브라켓트(14)가 원활하게 승하강이 되도록 작용시키는 에어 실린더(7)를 갖춘 것을 특징으로 하는 트럭 및 버스용 타이어의 그라인딩 장치. [청구항4]제 1항에 있어서,상기 행거롤러(5)들에 부적합 타이어(1)의 비드부(1a)가 걸려진 상태에서 타이어를 회전시키는 타이어 정역 회전부(9)는 지지 베어링(16)이 축(17)을 지지하고, 상기 지지 베어링(16)에 연결된 축(17)에 연결되어 동력을 전달하는 2개의 벨트풀리(18)로 이루어지되, 상기 벨트풀리(18) 중 하나는 모터(19)에 연결된 모터풀리(20)에 연결되어 회전동력을 전달하고 다른 벨트풀리(18)는 행거롤러(5)에 동력을 전달하는 구조로 연결된 것을 특징으로 하는 트럭 및 버스용 타이어의 그라인딩 장치. [청구항5]제 1항에 있어서,상기 부적합 타이어(1)의 트레드 표면절삭 가공하는 타이어 절삭부(10)는 연삭숫돌(2)이 좌우위치 조절용 모터(21)에 연결된 스크류 축(22)과 선형가이드 블럭(15)으로 이루어져서 좌우 이동되고, 상기 연삭숫돌(2)은 상하 승하강용 모터(24)에 연결된 스크류 축(25)에 연결되어 상하 이동되면서 절삭모터(26)에 연결된 것을 특징으로 하는 트럭 및 버스용 타이어의 그라인딩 장치. [청구항6]제 5항에 있어서,상기 연삭숫돌(2)이 각도변경을 위한 모터(27)와 각도변경을 위한 감속기(28)에 연결됨에 따라 상기 연삭숫돌(2)의 위치는 좌우상하 및 각도조정이 자유롭게 이루어지는 것을 특징으로 하는 트럭 및 버스용 타이어의 그라인딩 장치.
302 | 타이어 트레드용 고무 조성물 및 이를 이용하여 제조된 타이어 | C08L 9/06(2006.01)¦C08L 7/00(2006.01)¦C08L 91/00(2006.01)¦C08L 101/00(2006.01)¦C08F 236/10(2006.01)¦C08F 2/04(2006.01)¦C08K 3/36(2006.01)¦C08K 3/04(2006.01)¦B60C 1/00(2006.01) | 1020200065688 | 2020.06.01 | 1023488470000 | 2022.01.04 | 1020210148616 | 2021.12.08 |  | 2022.01.10 | 등록결정(일반) |  |  | Y(2020.06.01) | 7 | 본 발명은 타이어 트레드용 고무 조성물 및 이를 이용하여 제조된 타이어에 관한 것으로서, 더욱 상세하게는 용액중합 스티렌-부타디엔 고무를 포함하는 원료고무 100 중량부; 천연 오일 2 내지 15 중량부; 레진 15 내지 30 중량부; 실리카 80 내지 110 중량부; 및 카본블랙 2 내지 10 중량부를 포함하는 타이어 트레드용 고무 조성물 및 이를 이용하여 제조된 타이어에 관한 것이다. | [청구항1]용액중합 스티렌-부타디엔 고무(S-SBR)를 포함하는 원료고무 100 중량부;천연 오일 2 내지 15 중량부;레진 15 내지 30 중량부;실리카 80 내지 110 중량부; 및카본블랙 2 내지 10 중량부를 포함하고,상기 원료고무는,스티렌 함량이 10 내지 30 중량%이고, 부타디엔 내의 비닐 함량이 10 내지 40 중량%이며, 유리전이온도(Tg)는 -70 내지 -50 ℃이고, 중량평균분자량은 300,000 내지 1,000,000 g/mol이며, 분자량 분포는 1.5 내지 2.0인 제1 용액중합 스티렌-부타디엔 고무(S-SBR) 35 내지 60 중량부;스티렌 함량이 20 내지 40 중량%이고, 부타디엔 내의 비닐 함량이 25 내지 45 중량%이며, 유리전이온도(Tg)는 -30 내지 -10 ℃이고, 중량평균분자량은 1,000,000 내지 1,500,000 g/mol이며, 분자량 분포는 2.0 내지 2.5인 제2 용액중합 스티렌-부타디엔 고무(S-SBR) 10 내지 30 중량부; 및스티렌 함량이 10 내지 30 중량%이고, 부타디엔 내의 비닐 함량이 30 내지 55 중량%이며, 유리전이온도(Tg)는 -50 내지 -25 ℃이고, 중량평균분자량은 200,000 내지 700,000 g/mol이며, 분자량 분포는 1.5 내지 2.5인 제3 용액중합 스티렌-부타디엔 고무(S-SBR) 20 내지 45 중량부를 포함하는 것인 타이어 트레드용 고무 조성물. [청구항2]삭제 [청구항3]제1항에 있어서,상기 원료고무는,천연고무 2 내지 10 중량부; 및상기 용액중합 스티렌-부타디엔 고무(S-SBR) 90 내지 98 중량부를 포함하는 것을 특징으로 하는 타이어 트레드용 고무 조성물. [청구항4]제1항에 있어서,상기 천연 오일은, 불포화 지방산을 60 내지 90 중량%를 포함하고,상기 불포화 지방산 내 리놀레인산 대비 올레인산의 중량 비율이 0.5 내지 5인 것을 특징으로 하는 타이어 트레드용 고무 조성물. [청구항5]제4항에 있어서,상기 천연 오일은, 해바라기유, 대두유, 카놀라유 및 포도씨유로 이루어진 군으로부터 선택되는 어느 하나 이상인 것을 특징으로 하는 타이어 트레드용 고무 조성물. [청구항6]제1항에 있어서,상기 레진은, 연화점(Softening Point)이 20 내지 160 ℃이고, 중량평균분자량은 40 내지 2,000 g/mol인 것을 특징으로 하는 타이어 트레드용 고무 조성물. [청구항7]제1항에 있어서,상기 실리카는 질소 흡착량이 160 내지 180 m2/g, CTAB값이 150 내지 170 m2/g, DBP 흡유량이 180 내지 200 cc/100g인 것을 특징으로 하는 타이어 트레드용 고무 조성물. [청구항8]제1항 및 제3항 내지 제7항 중 어느 한 항에 따른 타이어 트레드용 고무 조성물을 이용하여 제조된 타이어.
303 | 타이어 이상 감지 장치 및 이의 감지 방법 | B60C 23/04(2006.01) | 1020200019158 | 2020.02.17 | 1023524460000 | 2022.01.13 | 1020210104432 | 2021.08.25 |  | 2022.01.19 | 등록결정(일반) |  |  | Y(2020.02.17) | 12 | 본 발명은 타이어 이상 감지 장치 및 이의 감지 방법에 관한 것으로, 보다 상세하게는 타이어의 이상 상태를 판단하여 사고 발생 가능성을 낮추기 위한 타이어 이상 감지 장치 및 이의 감지 방법에 관한 것이다. 본 발명은 타이어 이너라이너의 표면 중앙에 위치되는 MCU모듈; 및 상기 이너라이너의 폭 방향으로 상기 MCU 모듈의 일측에 형성되는 제1 센서모듈; 및 상기 이너라이너의 폭 방향으로 상기 MCU 모듈의 타측에 형성되는 제2 센서모듈을 포함하며, 상기 제1 센서모듈 및 상기 제2 센서모듈은 상기 MCU모듈을 중심으로 상호 대칭되는 위치에 마련되는 것을 특징으로 하는 타이어 이상 감지 장치를 제공한다. | [청구항1]타이어 이너라이너의 표면 중앙에 위치되는 MCU모듈; 및상기 이너라이너의 폭 방향으로 상기 MCU 모듈의 일측에 형성되는 제1 센서모듈; 및상기 이너라이너의 폭 방향으로 상기 MCU 모듈의 타측에 형성되는 제2 센서모듈을 포함하며,상기 제1 센서모듈 및 상기 제2 센서모듈은 상기 MCU모듈을 중심으로 상호 대칭되는 위치에 마련되고,상기 MCU모듈은,상기 제1 센서모듈에 의해 측정된 제1 데이터값과 상기 제1 센서모듈과 대칭되는 위치에 형성된 상기 제2 센서모듈에 의해 측정된 제2 데이터값을 비교하여 타이어의 이상 여부를 판단하도록 마련되며, 벨트 끝단의 진동 및 소음에 대한 상기 제1 데이터값과 상기 제2 데이터값의 차이가 20% 내지 30% 이상 차이가 날 경우, 이상이 발생한 것으로 판단하도록 마련된 것을 특징으로 하는 타이어 이상 감지 장치. [청구항2]제 1 항에 있어서,상기 제1 센서모듈, 상기 제2 센서모듈은 타이어 내부 공기압, 내부 온도, 가속도, 진동, 소음 중 어느 하나 이상을 측정하도록 마련된 것을 특징으로 하는 타이어 이상 감지 장치. [청구항3]제 1 항에 있어서,상기 제1 센서모듈은,상기 타이어의 벨트 끝단에 부착되는 제1 벨트센서;상기 타이어의 비드필러 끝단에 부착되는 제1 필러센서; 및상기 타이어의 비드 와이어의 단부에 부착되는 제1 비드센서를 포함하는 것을 특징으로 하는 타이어 이상 감지 장치. [청구항4]제 1 항에 있어서,상기 제2 센서모듈은,상기 타이어의 벨트 끝단에 부착되는 제2 벨트센서;상기 타이어의 비드필러 끝단에 부착되는 제2 필러센서; 및상기 타이어의 비드 와이어의 단부에 부착되는 제2비드센서를 포함하는 것을 특징으로 하는 타이어 이상 감지 장치. [청구항5]삭제 [청구항6]삭제 [청구항7]제 1 항에 있어서,상기 제1 센서모듈 및 상기 제2 센서모듈은,상기 타이어의 주행 방향을 따라 상호 이격되어 복수개로 마련되는 것을 특징으로 하는 타이어 이상 감지 장치. [청구항8]제 7 항에 있어서,복수의 상기 제1 센서모듈 및 상기 제2 센서모듈은,상기 타이어의 주행 방향을 따라 10도 내지 120도의 간격만큼 이격되어 마련되는 것을 특징으로 하는 타이어 이상 감지 장치. [청구항9]제 1 항에 따른 타이어 이상 감지 장치의 이상 감지 방법에 있어서,a) 상기 제1 센서모듈 및 상기 제2 센서모듈을 이용하여 타이어의 상태 정보를 측정하여 제1 데이터값 및 제2 데이터값을 얻는 단계;b) 얻은 상기 제1 데이터값 및 상기 제2 데이터값을 비교하여 타이어의 이상 여부를 판단하는 단계; 및c) 타이어에 이상이 발생한 것으로 판단될 경우, 상기 제1 데이터값과 상기 제2 데이터값의 차이에 따라 안전 조처를 취하는 단계를 포함하며,상기 제1 데이터값 및 상기 제2 데이터값은 상호 대칭되는 위치에 형성된 센서모듈에 의해 측정된 값인 것을 특징으로 하는 타이어 이상 감지 장치의 이상 감지 방법. [청구항10]제 9 항에 있어서,상기 a) 단계에서,상기 타이어의 상태 정보는 타이어 내부 공기압, 내부 온도, 가속도, 진동, 소음을 포함하는 것을 특징으로 하는 타이어 이상 감지 장치의 이상 감지 방법. [청구항11]제 9 항에 있어서,상기 b) 단계에서, 상기 제1 센서모듈에 의해 측정된 제1 데이터값과 상기 제1 센서모듈과 대칭되는 위치에 형성된 상기 제2 센서모듈에 의해 측정된 제2 데이터값의 차이가 한계치를 초과할 경우, 이상이 있는 것으로 판단하도록 마련된 것을 특징으로 하는 타이어 이상 감지 장치의 이상 감지 방법. [청구항12]제 11 항에 있어서,상기 한계치는 20% 내지 30% 중 기설정된 값인 것을 특징으로 하는 타이어 이상 감지 장치의 이상 감지 방법. [청구항13]제 12 항에 있어서,상기 c) 단계는,벨트 끝단의 진동 및 소음에 대한 상기 제1 데이터값과 상기 제2 데이터값의 차이가 한계치를 초과할 경우, 운전자에게 알람을 제공하도록 마련되고,상기 벨트 끝단의 진동 및 소음에 대한 상기 제1 데이터값과 상기 제2 데이터값의 차이가 50%를 초과할 경우, 타이어 파손 위험을 차량 알람을 통해 알리도록 마련되고,상기 벨트 끝단의 진동 및 소음에 대한 상기 제1 데이터값과 상기 제2 데이터값의 차이가 65%를 초과할 경우, 차량 운행을 감속하여 정지키시도록 마련된 것을 특징으로 하는 타이어 이상 감지 장치의 이상 감지 방법. [청구항14]제 1 항에 따른 타이어 이상 감지 장치를 장착한 타이어.
304 | 공명음 저감 타이어 | C09J 183/04(2006.01)¦C09J 7/20(2018.01)¦C09J 11/06(2006.01) | 1020170015811 | 2017.02.03 | 1019389590000 | 2019.01.09 | 1020180090672 | 2018.08.13 |  | 2019.01.15 | 등록결정(일반) |  |  | Y(2017.02.03) | 7 | 본 발명은 이너라이너 내측에 도포된 접착제층; 및 상기 접착제층에 부착된 흡음재층을 포함하고, 상기 접착제층은 하기 화학식 1로 표시되는 제1 실리콘 폴리머, 하기 화학식 2로 표시되는 제2 실리콘 폴리머를 포함하는 것인 공명음 저감 타이어에 관한 것으로, 주행 시 발열 및 변형에도 흡음재의 탈리가 없는 안정적인 공명음 저감 타이어를 제공한다. [화학식 1] 상기 R은 실라놀기, 알킬기, 아릴기, 알콕시기 및 아크릴기로 이루어진 군에서 선택되는 어느 하나이고, R'은 아세테이트, 알콕시, 옥심(Oxime), 벤자미드(Benzamide), 아민 및 이들의 조합으로 이루어진 군에서 선택되는 어느 하나의 가수분해성기(hydrolysable group)이고, 상기 n은 1 내지 500 이다. [화학식 2] R 1 내지 R 3 은 각각 독립적으로 탄소수가 1 내지 3인 알킬기 또는 알콕시기이고, n은 10 내지 1,000 이다. | [청구항1]이너라이너 내측에 도포된 접착제층; 및상기 접착제층에 부착되고, 폴리우레탄 폼을 포함하는 흡음재층을 포함하고,상기 접착제층은 하기 화학식 1로 표시되는 제1 실리콘 폴리머 및 하기 화학식 2로 표시되는 제2 실리콘 폴리머가 교차로 결합된 교호 공중합체(Alternating copolymer)인 것인 공명음 저감 타이어: [화학식 1] 상기 R은 실라놀기, 알킬기, 아릴기, 알콕시기 및 아크릴기로 이루어진 군에서 선택되는 어느 하나이고, R'은 아세테이트, 알콕시, 옥심(Oxime), 벤자미드(Benzamide), 아민 및 이들의 조합으로 이루어진 군에서 선택되는 어느 하나의 가수분해성기(hydrolysable group)이고, 상기 n은 1 내지 500 이고,[화학식 2]R1 내지 R3은 각각 독립적으로 탄소수가 1 내지 3인 알킬기 또는 알콕시기이고,n은 10 내지 1,000 이다. [청구항2]삭제 [청구항3]제1항에 있어서,상기 제1 실리콘 폴리머 및 제2 실리콘 폴리머의 혼합비는 8:2 내지 9:1 중량비인 것인 공명음 저감 타이어. [청구항4]제1항에 있어서,상기 제2 실리콘 폴리머는 하기 화학식 3으로 표시되는 옥시프로필렌(oxypropylene) 반복단위를 포함하는 것인 공명음 저감 타이어.[화학식 3] [청구항5]제1항에 있어서,상기 제2 실리콘 폴리머는 양 말단에 알콕시실란을 포함하고,상기 알콕시실란은 상기 알콕시실란은 메톡시실란, 에톡시실란 및 프로폭시실란으로 이루어진 군에서 선택되는 어느 하나인 것인 공명음 저감 타이어. [청구항6]제1항에 있어서,상기 제2 실리콘 폴리머는 하기 화학식 4로 표시되는 우레탄 반복단위를 더 포함하는 것인 공명음 저감 타이어.[화학식 4] [청구항7]삭제 [청구항8]제1항에 있어서,상기 접착제층은 상기 제1 실리콘 폴리머 및 제2 실리콘 폴리머의 공중합체 100 중량부에 대하여, 가소제 50 내지 70 중량부를 더 포함하는 것인 공명음 저감 타이어. [청구항9]제8항에 있어서,상기 가소제는 디이소운데실 프탈레이트 (Di-iso-undecyl phthalate), 디에틸헥실 프탈레이트 (DEHP, Di-ethylhexyl phthalate), 디헥실 프탈레이트 (DHP, Di-hexylphthalate), 부틸 벤질 프탈레이트 (BBP, Butyl benzyl phthalate), 디프로필 프탈레이트 (DprP, Di-propyl phthalate), 디-n-부틸 프탈레이트 (DBP, Di-n-butyl phthalate), 디사이클로헥실 프탈레이트 (DCHP, Dicyclohexyl phthalate), 디-n-페닐 프탈레이트 (DPP, Di-n-penyl phthalate), 디에틸 프탈레이트 (DEP, Diethyl phthalate), 디이소노닐 프탈레이트 (DINP, Di-iso-nonyl phthalate), 디-n-옥틸 프탈레이트 (DNOP, Di-n-octyl phthalate), 디이소데실 프탈레이트 (DIDP, Di-iso-decyl phthalate), 디메틸 프탈레이트 (DMP, Dimethyl phthalate) 및 모노에틸헥실 프탈레이트 (MEHP, Monoethylhexylphthalate)로 이루어진 군에서 선택되는 어느 하나인 것인 공명음 저감 타이어.
305 | 전단농화 유체를 이용한 비공기입 타이어 | B60C 7/10(2021.01)¦B60C 7/14(2006.01) | 1020200062523 | 2020.05.25 | 1023502330000 | 2022.01.07 | 1020210145523 | 2021.12.02 |  | 2022.01.12 | 등록결정(일반) |  |  | Y(2020.05.25) | 3 | 본 발명은 전단농화 유체와 이에 응력을 가하는 구조에 의해 회전저항 성능을 높이고 제동 효과를 높이는 전단농화 유체를 이용한 비공기입 타이어에 관한 것이다. 본 발명은 차축에 연결되는 휠과, 휠의 외주에 결합되어 지면에 접하는 트레드부를 가지는 타이어와, 타이어의 내부에 형성된 밀봉 공간과, 밀봉 공간에 주입된 전단농화 유체와, 휠의 회전에 따라 전단농화 유체에 응력을 가하는 응력 부여부를 포함한다. 본 발명에 의하면, 타이어의 가속 및 등속 운동시에는 전단농화 유체가 트레드 방향으로 가해지는 힘에 의해 회전저항(RR) 성능이 향상되고, 제동시에는 스포크가 전단농화 유체에 가하는 응력에 의해 점도를 상승시켜 제동력을 크게 하며, 전단농화 유체에 의한 열발생 저감 효과를 높인다. | [청구항1]차축에 연결되는 휠과, 상기 휠의 외주에 결합되어 지면에 접하는 트레드부를 가지는 타이어와,상기 타이어의 내부에 형성된 밀봉 공간과, 상기 밀봉 공간에 주입된 전단농화 유체와, 상기 휠의 회전에 따라 상기 전단농화 유체에 응력을 가하는 응력 부여부를 포함하고, 상기 응력 부여부는 상기 휠에 연결되고 상기 밀봉 공간 내부로 연장되어 상기 휠의 회전력에 따라 상기 전단농화 유체에 응력을 가하는 복수의 스포크를 포함하는 것을 특징으로 하는 전단농화 유체를 이용한 비공기입 타이어. [청구항2]삭제 [청구항3]제1항에 있어서,상기 스포크에서 상기 밀봉 공간 내부로 연장된 헤드부는 상기 휠에 연결되는 봉부에 비해 넓은 폭으로 되어 있는 것을 특징으로 하는 전단농화 유체를 이용한 비공기입 타이어. [청구항4]제3항에 있어서,상기 타이어의 내면과 상기 스포크의 헤드부 사이에는 시일링하는 시일부재가 구비되는 것을 특징으로 하는 전단농화 유체를 이용한 비공기입 타이어.
306 | 자가발전이 가능한 흡음타이어 | B60C 19/00(2006.01)¦B60C 23/04(2006.01) | 1020200019163 | 2020.02.17 | 1023516990000 | 2022.01.11 | 1020210104434 | 2021.08.25 |  | 2022.01.17 | 등록결정(일반) |  |  | Y(2020.02.17) | 8 | 본 발명은 자가발전이 가능한 흡음타이어에 관한 것으로, 보다 상세하게는 자가 발전을 통해 전자 모듈을 작동시킴과 동시에 흡음 성능을 향상시키기 위한 자가발전이 가능한 흡음타이어에 관한 것이다. 본 발명은 타이어의 이너라이너의 표면에 형성되는 벽체부; 상기 이너라이너 상으로 이격되어 형성되며, 양 끝단이 상기 벽체부에 결합되어 트레드 표면 및 노면으로부터 발생하는 소음을 차단하도록 마련된 흡음부; 및 상기 이너라이너의 표면에 마련되되, 상기 이너라이너와 상기 흡음부 사이에 형성되는 전자부를 포함하는 것을 특징으로 하는 자가발전이 가능한 흡음타이어를 제공한다. | [청구항1]타이어의 이너라이너의 표면에 형성되는 벽체부;상기 이너라이너 상으로 이격되어 형성되며, 양 끝단이 상기 벽체부에 결합되어 트레드 표면 및 노면으로부터 발생하는 소음을 차단하도록 마련된 흡음부; 및상기 이너라이너의 표면에 마련되되, 상기 이너라이너와 상기 흡음부 사이에 형성되는 전자부를 포함하며,상기 벽체부는,상기 이너라이너 상에 부착 또는 결합되어 마련되는 한 쌍의 몸체; 및상기 몸체에 형성되며, 상기 흡음부의 끝단이 삽입되어 고정되도록 마련된 삽입홈을 포함하고,상기 몸체는, 흡음 기능을 수행하도록 다공성 스폰지로 이루어지고,상기 벽체부는,상기 몸체의 내부 공극에 형성되는 제1 전선을 더 포함하며,상기 제1 전선은 다공성 스폰지 구조로 이루어진 상기 몸체와의 마찰 대전으로 인해 전기에너지를 발생시키도록 마련된 것을 특징으로 하는 자가발전이 가능한 흡음타이어. [청구항2]삭제 [청구항3]삭제 [청구항4]제 1 항에 있어서,상기 몸체는,폴리우레탄 소재의 스폰지 또는 다공성 확장 가능한 폴리머 계열의 소재로 이루어진 것을 특징으로 하는 자가발전이 가능한 흡음타이어. [청구항5]삭제 [청구항6]제 1 항에 있어서,상기 제1 전선은,전도성 재료를 프린팅하여 마련된 것을 특징으로 하는 자가발전이 가능한 흡음타이어. [청구항7]타이어의 이너라이너의 표면에 형성되는 벽체부;상기 이너라이너 상으로 이격되어 형성되며, 양 끝단이 상기 벽체부에 결합되어 트레드 표면 및 노면으로부터 발생하는 소음을 차단하도록 마련된 흡음부; 및상기 이너라이너의 표면에 마련되되, 상기 이너라이너와 상기 흡음부 사이에 형성되는 전자부를 포함하며,상기 흡음부는,폴리머 구조의 필름 형태의 흡음재; 및상기 흡음재의 양 끝단에 형성되어 상기 벽체부에 결합되도록 마련된 결합체를 포함하고,상기 흡음부는,상기 결합체의 내부에 형성되는 제2 전선을 더 포함하며,상기 제2 전선은 다공성 스폰지 구조로 이루어진 상기 몸체와의 마찰 대전으로 인해 전기에너지를 발생시키도록 마련된 것을 특징으로 하는 자가발전이 가능한 흡음타이어. [청구항8]삭제 [청구항9]제 7 항에 있어서,상기 제2 전선은,전도성 재료를 프린팅하여 마련된 것을 특징으로 하는 자가발전이 가능한 흡음타이어. [청구항10]제 1 항 또는 제 7 항에 있어서,상기 전자부는,타이어의 상태를 측정하는 센서를 갖는 전자모듈; 및상기 전자모듈에 전력을 제공하는 전원을 포함하는 것을 특징으로 하는 자가발전이 가능한 흡음타이어. [청구항11]제 1 항 또는 제 7 항에 있어서,상기 흡음부는,양 끝단이 상기 벽체부에 제1 길이만큼 삽입되며, 상기 벽체부에 삽입된 양 끝단에서부터 상기 제1 길이보다 짧은 제2 길이만큼의 영역은 나머지 삽입 영역에 비해 더 두껍게 형성되는 것을 특징으로 하는 자가발전이 가능한 흡음타이어. [청구항12]제 11 항에 있어서,상기 삽입홈은,상기 흡음부의 양 끝단의 형상에 대응되게 단차를 갖도록 형성된 것을 특징으로 하는 자가발전이 가능한 흡음타이어.
307 | 도막층을 포함하는 타이어 및 타이어의 도막층 형성 방법 | B60C 13/00(2006.01)¦C09D 7/61(2018.01)¦B05D 5/06(2006.01)¦B05D 7/02(2006.01) | 1020220051575 | 2022.04.26 | 1027459510000 | 2024.12.18 | 1020230151798 | 2023.11.02 |  | 2024.12.23 | 등록결정(일반) |  |  | Y(2022.04.26) | 14 | 표면에 복수개의 미세 구멍들을 가지는 고무층, 그리고 고무층의 복수개의 미세 구멍들을 가지는 표면에 위치하는 도막층을 포함하며, 도막층은 복수개의 미세 구멍들 내부에 침투된 컬러(color) 조성물을 포함하는, 타이어를 제공한다. | [청구항1]표면에 복수개의 미세 구멍들을 가지는 고무층, 그리고 상기 고무층의 복수개의 미세 구멍들을 가지는 표면에 위치하는 도막층을 포함하며,상기 도막층은 상기 복수개의 미세 구멍들 내부에 침투된 컬러(color) 조성물을 포함하며,상기 미세 구멍은 직경이 0.1 mm 내지 0.5 mm이고, 상기 미세 구멍은 깊이가 1.0 mm 내지 3.0 mm이고,상기 고무층의 복수개의 미세 구멍들에 침투된 컬러 조성물과 복수개의 미세 구멍들에 침투되지 않은 컬러 조성물의 중량비는 1 : 0.1 내지 1 : 10인, 타이어. [청구항2]삭제 [청구항3]제1항에서,상기 복수개의 미세 구멍들 사이의 간격은 3 mm 이하인, 타이어. [청구항4]제1항에서,상기 복수개의 미세 구멍들의 개수는 1 mm2 당 1 개 내지 100000 개인, 타이어. [청구항5]제1항에서,상기 컬러 조성물은 전체 중량에 대하여 안료 0.5 중량% 내지 50 중량% 및 도료 조성물 50 중량% 내지 99.5 중량%를 포함하는, 타이어. [청구항6]제5항에서,상기 안료는 천연 안료, 합성 안료, 무기 안료, 유기 안료, 형광 안료, 축광 안료, 또는 이들의 조합을 포함하는, 타이어. [청구항7]제5항에서,상기 도료 조성물은 천연 도료, 합성 도료, 또는 이들의 조합을 포함하며,상기 천연 도료는 캐슈계 도료, 옻 도료, 유성 에나멜, 주정 도료, 또는 이들의 조합을 포함하고, 상기 합성 도료는 폴리우레탄계, 폴리에폭시계, 폴리아크릴계, 폴리아세트산비닐계, 폴리염화비닐계, 염화고무, 폴리에틸렌계, 천연수지, 요소수지, 멜라민수지계, 아세트산비닐계, 아세트산비닐에멀션계, 핫멜트접착제, EVA에멀션계, 합성고무계, 아세트산비닐아크릴공중합계, 실리콘계, 알키드수지계, 아미노알키드수지계, 아크릴수지계, 페놀수지계, 에폭시수지계, 불포화폴리에스테르수지계, 폴리우레탄수지계, 또는 이들의 조합을 포함하는, 타이어. [청구항8]제1항에서,표면에 상기 도막층을 포함하는 고무층은 주변 고무층에 비하여 두께가 0.001 mm 내지 5 mm 더 두꺼운, 타이어. [청구항9]고무층 표면에 복수개의 미세 구멍들을 형성하는 단계, 그리고상기 복수개의 미세 구멍들 내부에 컬러 조성물을 침투시켜 도막층을 형성하는 단계를 포함하며,상기 미세 구멍은 직경이 0.1 mm 내지 0.5 mm이고, 상기 미세 구멍은 깊이가 1.0 mm 내지 3.0 mm이고,상기 고무층의 복수개의 미세 구멍들에 침투된 컬러 조성물과 복수개의 미세 구멍들에 침투되지 않은 컬러 조성물의 중량비는 1 : 0.1 내지 1 : 10인,타이어의 도막층 형성 방법. [청구항10]제9항에서,상기 고무층 표면에 복수개의 미세 구멍들을 형성하는 단계는, 직경이 0.001 mm 내지 3.0 mm인 니들(needle)을 이용하여 0.1 mm 내지 3.0 mm의 깊이로 찔러 이루어지는, 타이어의 도막층 형성 방법. [청구항11]제10항에서, 상기 니들을 찌르는 속도는 초당 1 회 내지 1000 회인, 타이어의 도막층 형성 방법. [청구항12]제10항에서,상기 고무층 표면에 복수개의 미세 구멍들을 형성하는 단계는, 1 개 내지 300 개의 니들을 포함하는 니들 다발을 이용하는, 타이어의 도막층 형성 방법. [청구항13]제10항에서,상기 미세 구멍의 형성과 상기 컬러 조성물의 침투는 동시에 이루어지는, 타이어의 도막층 형성 방법. [청구항14]제13항에서,상기 니들은 상기 미세 구멍에 상기 컬러 조성물을 주입할 수 있는 중공을 포함하는, 타이어의 도막층 형성 방법. [청구항15]제14항에서,상기 미세 구멍의 형성과 상기 컬러 조성물의 침투는 타투(tatoo)용 니들(needle)을 이용하는, 타이어의 도막층 형성 방법.
308 | 축전기를 포함하는 타이어 | B60C 19/08(2006.01)¦B60B 21/12(2006.01)¦B60Q 1/00(2006.01)¦B60Q 1/32(2006.01)¦H02N 1/04(2006.01) | 1020220001709 | 2022.01.05 | 1027455700000 | 2024.12.18 | 1020230105995 | 2023.07.12 |  | 2024.12.20 | 등록결정(일반) |  |  | Y(2022.01.05) | 7 | 본 발명은 축전기를 포함하는 타이어에 관한 것이다. 보다 자세하게는, 본 발명은 차량에서 발생하는 정전기 등의 전기 성분을 저장할 수 있는 축전기를 장착한 타이어에 관한 것이다. 본 발명에 따른 축전기를 포함하는 타이어는 타이어부(Tire Part) 및 상기 타이어부에 설치되며 차량에서 발생하는 정전기를 저장하는 축전기부(Condenser Part)를 포함할 수 있다. | [청구항1]타이어부(Tire Part);상기 타이어부에 설치되며 차량에서 발생하는 정전기를 저장하는 축전기부(Condenser Part);상기 축전기부와 전기적으로 연결되며, 상기 축전기부에 저장된 전력으로 턴-온(Turn-On)되는 발광부; 및상기 차량의 전조등, 상향등, 안개등 및 미등 각각의 턴-온 여부를 순차적으로 판단하여 상기 발광부로 제어신호를 전달하는 제어부;를 포함하고,상기 타이어부는, 차축과 연결되는 부분을 포함하는 림부(Rim Part)를 포함하며,상기 림부의 표면에는 전기전도성을 구비하는 전도성층(Conductive Layer)이 형성되고,상기 축전기부는 상기 전도성층 상에 배치되며,상기 축전기부는 복수의 서브 축전기부를 포함하고,상기 복수의 서브 축전기부 각각이 상기 림부의 측면에서 상기 차축과 연결되는 부분을 중심으로 원주방향을 따라 일정한 간격으로 배치됨으로써, 상기 축전기부로 인한 상기 타이어부의 무게중심 어긋남을 방지하고,상기 전조등, 상기 상향등, 상기 안개등 및 상기 미등 중 어느 하나의 등이 턴-온된 것으로 상기 제어부에서 판단되는 경우, 상기 제어부는 상기 축전기부에 저장된 전력이 상기 발광부로 공급되도록 제어하는 것을 특징으로 하는 타이어. [청구항2]제 1 항에 있어서,상기 타이어부는실리카(Silica) 재질을 포함하는 트레드부(Tread Part); 및상기 림부와 상기 트레드부의 사이에 배치되는 탄성부(Elasticity Part);를 포함하고,상기 축전기부는 상기 림부에 배치되는 것을 특징으로 하는 타이어. [청구항3]제 2 항에 있어서,상기 축전기부는상기 차축과 나란한 수직방향(Vertical Direction)으로 상기 림부의 측면에 배치되는 것을 특징으로 하는 타이어. [청구항4]제 2 항에 있어서,상기 축전기부는상기 차축과 교차하는 수평방향(Horizontal Direction)으로 상기 림부와 상기 탄성부의 사이에 위치하는 것을 특징으로 하는 타이어. [청구항5]제 2 항에 있어서,상기 축전기부의 전기 저항은 상기 트레드부의 전기 저항, 상기 탄성부의 전기 저항 및 상기 림부의 전기 저항 보다 더 작은 것을 특징으로 하는 타이어. [청구항6]제 2 항에 있어서,상기 림부에는 상기 축전기부와 전기적으로 연결되는 적어도 하나의 도선부(Electric Line Part)가 형성되고,상기 도선부의 전기 저항은 상기 림부의 전기 저항보다 작은 것을 특징으로 하는 타이어. [청구항7]삭제 [청구항8]제 1 항에 있어서,상기 발광부는상기 차축과 나란한 수직방향(Vertical Direction)으로 상기 림부의 측면에 배치되는 것을 특징으로 하는 타이어.
309 | 노면 모사를 위한 휴대용 마이크로 핀 스크린 장치 및 이를 갖는 풋프린트 측정기 및 이를 이용한 풋프린트 측정방법 | G01M 17/02(2019.01)¦B60C 25/00(2021.01)¦G01L 5/18(2006.01) | 1020220187278 | 2022.12.28 | 1027455350000 | 2024.12.18 | 1020240104731 | 2024.07.05 |  | 2024.12.20 | 등록결정(일반) |  |  | Y(2022.12.28) | 10 | 본 발명은 노면 모사를 위한 휴대용 마이크로 핀 스크린 장치 및 이를 갖는 풋프린트 측정기 및 이를 이용한 풋프린트 측정방법에 관한 것으로, 보다 상세하게는 실제 노면과 타이어의 상호작용을 고려한 풋프린트를 측정하기 위한 노면 모사를 위한 휴대용 마이크로 핀 스크린 장치 및 이를 갖는 풋프린트 측정기 및 이를 이용한 풋프린트 측정방법에 관한 것이다. 상기와 같은 목적을 달성하기 위한 본 발명의 구성은 판형으로 마련된 플레이트유닛; 상기 플레이트유닛에 복수의 행과 열을 이루도록 결합되되, 상기 플레이트유닛의 상부 및 하부 방향으로 이동 가능하게 마련된 핀유닛; 및 상기 핀유닛의 하부로부터 내측에 삽입되도록 마련되며, 상부 및 하부 방향으로 이동하며 상기 핀유닛의 하부 방향으로 돌출되는 길이가 조절될 수 있게 마련된 게이지유닛을 포함하는 것을 특징으로 하는 노면 모사를 위한 휴대용 마이크로 핀 스크린 장치를 제공한다. | [청구항1]판형으로 마련된 플레이트유닛;상기 플레이트유닛에 복수의 행과 열을 이루도록 결합되되, 상기 플레이트유닛의 상부 및 하부 방향으로 이동 가능하게 마련된 핀유닛; 및상기 핀유닛의 하부로부터 내측에 삽입되도록 마련되며, 상부 및 하부 방향으로 이동하며 상기 핀유닛의 하부 방향으로 돌출되는 길이가 조절될 수 있게 마련된 게이지유닛을 포함하고,복수의 핀유닛이 노면의 형태를 모사한 상태에서, 복수의 게이지유닛 각각의 상단은 복수의 핀유닛 각각에 삽입되고 상기 복수의 게이지유닛 각각의 하면은 동일 평면 상에 위치하는 것을 특징으로 하는 노면 모사를 위한 휴대용 마이크로 핀 스크린 장치. [청구항2]제 1 항에 있어서,상기 핀유닛은,사각기둥 또는 원기둥 형태로 마련되며, 지름이 0초과 1mm 이하의 크기를 갖도록 마련된 것을 특징으로 하는 노면 모사를 위한 휴대용 마이크로 핀 스크린 장치. [청구항3]제 1 항에 있어서,상기 플레이트유닛은,가로 및 세로 길이가 타이어와 노면이 접하는 면적인 콘택트 패치(Contact patch)의 가로 및 세로 길이에 비해 같거나 크도록 마련된 것을 특징으로 하는 노면 모사를 위한 휴대용 마이크로 핀 스크린 장치. [청구항4]제 1 항에 따른 노면 모사를 위한 휴대용 마이크로 핀 스크린 장치를 갖는 풋프린트 측정기에 있어서,상기 노면 모사를 위한 휴대용 마이크로 핀 스크린 장치; 및상기 노면 모사를 위한 휴대용 마이크로 핀 스크린 장치의 하부에 마련되며, 노면 모사를 위한 휴대용 마이크로 핀 스크린 장치의 상부를 타이어가 주행할 때의 풋프린트 데이터(Footprint data)를 얻도록 마련된 측정부를 포함하는 것을 특징으로 하는 풋프린트 측정기. [청구항5]제 4 항에 있어서,상기 측정부는,상부에 상기 게이지유닛이 접하도록 마련되는 박막;상기 박막의 하부에 마련되며, 상기 게이지유닛이 상기 박막을 누르는 압력을 측정하는 압력센서; 및상기 압력센서에 의해 측정된 압력을 이용하여 압력 분포를 도출함으로써, 풋프린트 데이터를 얻도록 마련된 측정모듈을 포함하는 것을 특징으로 하는 풋프린트 측정기. [청구항6]제 5 항에 따른 풋프린트 측정기를 이용한 풋프린트 측정방법에 있어서,상기 노면 모사를 위한 휴대용 마이크로 핀 스크린 장치에 의해 노면이 모사되는 단계;상기 노면을 모사한 상기 노면 모사를 위한 휴대용 마이크로 핀 스크린 장치가 상기 측정부의 상부에 셋팅되는 단계;셋팅된 상기 노면 모사를 위한 휴대용 마이크로 핀 스크린 장치의 상부에 타이어를 주행시켜 상기 풋프린트 데이터를 얻는 단계를 포함하는 것을 특징으로 하는 풋프린트 측정방법. [청구항7]제 6 항에 있어서,상기 노면 모사를 위한 휴대용 마이크로 핀 스크린 장치에 의해 노면이 모사되는 단계는,상기 노면 상에 상기 노면 모사를 위한 휴대용 마이크로 핀 스크린 장치가 위치되는 단계;모든 상기 핀유닛이 노면과 접하도록 하강되는 단계; 및상기 핀유닛이 고정되는 단계를 포함하는 것을 특징으로 하는 풋프린트 측정방법. [청구항8]제 6 항에 있어서,상기 노면을 모사한 상기 노면 모사를 위한 휴대용 마이크로 핀 스크린 장치가 상기 측정부의 상부에 셋팅되는 단계는,상기 노면 모사를 위한 휴대용 마이크로 핀 스크린 장치가 상기 박막 위에 위치되는 단계; 및모든 상기 게이지유닛이 상기 박막의 상면에 접하도록 하강되어 셋팅되는 단계를 포함하는 것을 특징으로 하는 풋프린트 측정방법. [청구항9]제 6 항에 있어서,상기 셋팅된 상기 노면 모사를 위한 휴대용 마이크로 핀 스크린 장치의 상부에 타이어를 주행시켜 상기 풋프린트 데이터를 얻는 단계는,상기 노면 모사를 위한 휴대용 마이크로 핀 스크린 장치의 상부에 타이어를 주행시키는 단계;상기 압력센서가 상기 게이지유닛이 상기 박막을 누르는 압력을 측정하는 단계; 및상기 측정모듈이 측정된 상기 압력을 이용하여 압력 분포를 도출함으로써, 풋프린트 데이터를 얻는 단계를 포함하는 것을 특징으로 하는 풋프린트 측정방법. [청구항10]제 9 항에 있어서,상기 측정모듈이 측정된 상기 압력을 이용하여 압력 분포를 도출함으로써, 풋프린트 데이터를 얻는 단계에서,상기 측정모듈은,측정된 상기 압력을 통해 디플렉션(deflection)을 계산하여 상기 노면과 상기 타이어의 상호작용에 따른 압력 분포를 도출함으로써, 풋프린트 데이터를 얻도록 마련된 것을 특징으로 하는 풋프린트 측정방법.
310 | 타이어 공기압 추천 시스템 | B60C 23/18(2006.01)¦B60C 23/04(2006.01)¦B60C 23/20(2006.01) | 1020220096450 | 2022.08.03 | 1027455640000 | 2024.12.18 | 1020240018750 | 2024.02.14 |  | 2024.12.20 | 등록결정(일반) |  |  | Y(2022.08.03) | 6 | 본 발명의 일 실시 예는 타이어 공기압 추천 시스템을 제공한다. 본 발명의 실시 예에 따른 타이어 공기압 추천 시스템은, 차량 타이어의 온도 및 압력을 측정하는 타이어 센서; 차량의 주행 위치와 환경에 대한 정보를 수집하는 주행정보 수집부; 및 상기 타이어 센서와 주행정보 수집부에 연결되어 상기 타이어의 온도 및 압력 정보와, GPS 주행 위치 및 주행 환경 정보를 기초로, 주행 중 도달할 공기압에 대한 현재 상태에서 냉각 공기압을 미리 추천 제공하는 냉간 공기압 추천부를 포함함으로써, 외부 환경의 데이터를 입력함으로써 현재 온도 및 압력 환경에서 주행 중 도달할 공기압에 대한 현재 상태에서 냉각 공기압을 미리 추천 제공한다. | [청구항1]차량에 구비된 타이어의 온도 및 압력을 측정하여 상기 타이어의 온도 정보 및 압력 정보를 생성하는 타이어 센서;상기 타이어 센서로부터 전송되는 상기 타이어의 온도 정보, 압력 정보, 상기 차량의 주행 위치와 환경에 대한 정보, 기상청 및 포털 사이트의 하나 이상의 서버로부터 전송되는 외기 온도 및 노면 정보를 수집하는 주행정보 수집부; 및상기 타이어 센서와 주행정보 수집부에 연결되고, 상기 타이어의 온도 정보 및 압력 정보와, GPS 주행 위치 및 주행 환경 정보를 기초로, 주행 중 도달할 공기압인 상기 타이어가 주행 평형의 열간 상황일 때 상기 타이어의 상태를 목표로 추천된 열간 추천 공기압에 상기 타이어의 온도에 영향을 주는 전륜 후륜 인자, 서킷 인자, 노면 상태/종류 인자 및 대기온도인자를 포함하는 세부 보정 인자를 반영하여 상기 열간 추천 공기압에에 대한 현재 상태에서 냉간 공기압을 미리 추천 제공하는 냉간 공기압 추천부를 포함하는 것을 특징으로 하는 타이어 공기압 추천 시스템. [청구항2]청구항 1에 있어서,상기 타이어 센서는, 온도 센서와 압력 센서, 및 무선통신부를 포함하는 것을 특징으로 하는 타이어 공기압 추천 시스템. [청구항3]청구항 2에 있어서,상기 주행정보 수집부는, 상기 온도 센서와 압력 센서에 무선으로 연결되되, 무선 데이터 링크를 통해 상기 외기 온도 및 상기 노면 정보를 수집하는 단말에 연결되는 것을 특징으로 하는 타이어 공기압 추천 시스템. [청구항4]청구항 3에 있어서,상기 냉간 공기압 추천부는, 다음 수식에 의해 냉각 추천 공기압을 계산하는:냉각 추천 공기압 = {열간 추천 공기압×(냉간 온도+273)}/{열간 온도×노면 보정 지수+서킷 지수+(대기온도 - 20)+273}것을 특징으로 하는 타이어 공기압 추천 시스템. [청구항5]청구항 4에 있어서,상기 수식에서 좌륜과 우륜의 서킷 지수는 반대 부호를 갖는 것을 특징으로 하는 타이어 공기압 추천 시스템. [청구항6]청구항 4에 있어서,상기 수식에서 전륜 구동 차량인 경우, 전륜의 서킷 지수에 대해 후륜의 서킷 지수는 절반으로 보정되는 것을 특징으로 하는 타이어 공기압 추천 시스템.
311 | 구간별로 가변 두께를 가진 수직방향 직사각형 커프를 구비한 타이어 | B60C 11/03(2006.01) | 1020220124837 | 2022.09.30 | 1027411860000 | 2024.12.05 | 1020240045479 | 2024.04.08 |  | 2024.12.10 | 등록결정(일반) |  |  | Y(2022.09.30) | 8 | 본 발명의 일 실시 예는 구간별로 가변 두께를 가진 수직방향 직사각형 커프를 구비한 타이어를 제공한다. 본 발명의 실시 예에 따른 구간별로 가변 두께를 가진 수직방향 직사각형 커프를 구비한 타이어는 트레드에 형성되는 커프를 구비한 것으로서, 커프가 반경 방향에서 가장 외측에 위치하는 제1 부분, 제1 부분보다 내측에 위치하는 제2 부분, 및 제2 부분보다 내측에 위치하는 제3 부분을 포함한다. | [청구항1]트레드에 형성되는 커프를 구비하되,상기 커프는,반경 방향에서 가장 외측에 위치하는 제1 부분;상기 제1 부분보다 내측에 위치하는 제2 부분; 및상기 제2 부분보다 내측에 위치하는 제3 부분을 포함하며,상기 제2 부분은 제1 부분과 제3 부분에 대해 양측 반대로 돌출된 사각 형상으로서, 상기 제1 부분과 제3 부분 대비 트레드의 폭 방향을 따라 두께가 가변되는 복수의 가변 구간을 갖고,상기 복수의 가변 구간은,상기 제2 부분의 두께가 트레드의 폭 방향을 따라 변화됨에 따라 상하 길이가 상호 반대로 변화되며, 트레드의 폭 방향을 따라 배치되는 복수의 두께 변화 구간; 및상기 제2 부분의 두께가 상기 제1, 3 부분보다 감소되어 상하 길이가 감소되며, 트레드의 폭 방향을 따라 배치되며, 상기 복수의 두께 변화 구간에 연결되는 두께 감소 구간을 포함하는 것을 특징으로 하는 구간별로 가변 두께를 가진 수직방향 직사각형 커프를 구비한 타이어. [청구항2]삭제 [청구항3]청구항 1에 있어서,상기 제1, 2, 3 부분은 반경 방향을 따른 커프 중심 라인에서 양측 교대로 돌출된 복수의 등변 사다리꼴 형상을 제공하는 것을 특징으로 하는 구간별로 가변 두께를 가진 수직방향 직사각형 커프를 구비한 타이어. [청구항4]청구항 3에 있어서,상기 제1 부분에서 일측으로 돌출되어 마련된 제1 사다리꼴 부재;상기 제2 부분에서 반대 측으로 돌출되어 마련된 제2 사다리꼴 부재;상기 제2 부분에서 상기 제2 사다리꼴 부재와 반대 측으로 돌출된 제3 사다리꼴 부재; 및상기 3 부분에서 제3 사다리꼴 부재와 반대 측으로 돌출된 제4 사다리꼴 부재를 포함하는 것을 특징으로 하는 구간별로 가변 두께를 가진 수직방향 직사각형 커프를 구비한 타이어. [청구항5]청구항 4에 있어서,상기 제2 사다리꼴 부재와 제3 사다리꼴 부재는,상기 두께 감소 구간의 양측에 두께 변화 구간이 테이퍼져 연결된 것을 특징으로 하는 구간별로 가변 두께를 가진 수직방향 직사각형 커프를 구비한 타이어. [청구항6]청구항 3에 있어서,상기 두께 변화 구간은 상기 제1 부분 및 제3 부분과 동일한 두께를 기준으로 상기 두께 감소 구간의 양측에 점차 감소되는 테이퍼진 두께로 연결되는 것을 특징으로 하는 구간별로 가변 두께를 가진 수직방향 직사각형 커프를 구비한 타이어. [청구항7]청구항 3에 있어서,상기 제1 부분은 노면에 접촉되며, 커프 중심 라인에 배치되며 반경 및 폭 방향으로 일자 형상을 갖는 노면 접촉부을 구비하며,상기 제3 부분은 최하부로서, 커프 중심 라인에 배치되며 반경 및 폭 방향으로 일자 형상을 갖는 베이스부를 구비하되,상기 베이스부는 노면 접촉부보다 길게 형성되는 것을 특징으로 하는 구간별로 가변 두께를 가진 수직방향 직사각형 커프를 구비한 타이어. [청구항8]청구항 1에 있어서,상기 제2 부분에서 상기 두께 변화 구간의 일측에 연결되는 일정 직선 구간(a)의 두께(Thickness, Ta)는 0.3mm~0.8mm까지 적용이 가능하며, 상기 두께 변화 구간의 타측에 연결되는 상기 두께 감소 구간(c)의 두께(Thickness, Tc )는 0.2mm~0.4mm까지 적용이 가능한 것을 특징으로 하는 구간별로 가변 두께를 가진 수직방향 직사각형 커프를 구비한 타이어. [청구항9]청구항 1에 있어서,상기 제1 부분, 제2 부분, 및 제3 부분에 대응하는 구간들(H1, H2, H3) 합은, 5mm~10mm로 적용 가능한 것을 특징으로 하는 구간별로 가변 두께를 가진 수직방향 직사각형 커프를 구비한 타이어.
312 | 공기입타이어 | B60C 11/03(2006.01)¦B60C 11/13(2006.01) | 1020190045228 | 2019.04.18 | 1027406410000 | 2024.12.04 | 1020200123302 | 2020.10.29 |  | 2024.12.10 | 등록결정(일반) |  |  | Y(2022.03.30) | 7 | 본 발명은 공기입타이어에 관한 것으로, 더욱 상세하게는 그루브의 구조를 개량하여 그루브 및 블록에 집중되는 응력을 분산시키는 공기입타이어에 관한 것이다. 본 발명은 트레드부(100)와 사이드월부(200) 및 비드부(300)를 포함하여 구성되고, 상기 트레드부(100)에 블록(110)과 그루브(120)가 형성되는 공기입타이어에 있어서, 상기 그루브(120)의 측벽에 1개 이상의 노치(notch)(130)가 형성되고, 상기 노치(130)는 주행방향에 대해 직각인 수평방향으로 경사진 주경사면(131)과, 상기 주경사면(131) 양측으로 주행방향으로 경사진 측방경사면(132, 133)을 포함하는 것을 특징으로 하는 공기입타이어를 제공한다. | [청구항1]트레드부(100)와 사이드월부(200) 및 비드부(300)를 포함하여 구성되고, 상기 트레드부(100)에 블록(110)과 그루브(120)가 형성되는 공기입타이어에 있어서,상기 그루브(120)의 측벽에 1개 이상의 노치(notch)(130)가 형성되고,상기 노치(130)는 주행방향에 대해 직각인 수평방향으로 경사진 주경사면(131)과, 상기 주경사면(131) 양측으로 주행방향으로 경사진 측방경사면(132,133)을 포함하며,상기 주경사면(131)의 중앙부에 그루브깊이 방향으로 커프(134)가 형성되고,평면인 상기 주경사면(131)의 표면에 형성되는 상기 커프(134)의 외측단은, 상기 주경사면(131)의 폭(w1) 방향에 수직한 방향으로 연장되는 선형으로 형성되며,상기 커프(134)에 의해 상기 주경사면(131)이 분리되는 것을 특징으로 하는 공기입타이어. [청구항2]제1항에 있어서, 상기 노치(notch)(130)의 폭(w)은 10~20mm인 것을 특징으로 하는 공기입타이어. [청구항3]제2항에 있어서, 상기 주경사면(131)의 폭(w1)은 4~8mm이고, 상기 측방경사면(132, 133)의 폭(w2)은 3~6mm인 것을 특징으로 하는 공기입타이어. [청구항4]제1항에 있어서, 상기 측방경사면(132, 133)의 상변이 그루브벽면과 이루는 각(a)은 100~150도 인 것을 특징으로 하는 공기입타이어. [청구항5]제1항에 있어서, 상기 주경사면(131)이 래디얼방향으로 경사진 각도(b)는 30~50도인 것을 특징으로 하는 공기입타이어. [청구항6]제5항에 있어서, 상기 주경사면(131)의 깊이(d1)는 그루브깊이(d)의 15~30%인 것을 특징으로 하는 공기입타이어. [청구항7]삭제 [청구항8]제1항에 있어서, 상기 커프(134)의 깊이(d2)는 그루브깊이(d)의 50~70%인 것을 특징으로 하는 공기입타이어.
313 | 인터락킹 밴드와 히든그루브 타입의 커프가 병합된 3D커프를 구비하는 타이어 | B60C 11/12(2006.01) | 1020220039209 | 2022.03.29 | 1027358060000 | 2024.11.25 | 1020230140272 | 2023.10.06 |  | 2024.11.28 | 등록결정(일반) |  |  | Y(2022.03.29) | 7 | 본 발명의 일 실시예는 블록 강성의 저하 없이도 트래드 마모 후 커프의 공간 등을 확보할 수 있는 타이어를 제공한다. 본 발명의 실시예에 따른 인터락킹 밴드와 히든그루브 타입의 커프가 병합된 3D커프를 구비하는 타이어는, 노면과 접하는 블록의 외측면으로부터 블록의 두께 방향으로 연장되어 형성된 공간인 노면부 및, 노면부로부터 블록의 두께 방향으로 연장되어 형성된 공간인 저변부를 구비하는 커프; 및 노면부의 양 측벽면 중 일 측벽면으로부터 돌출되는 형상으로 형성되는 돌출부를 포함한다. | [청구항1]블록을 구비하는 타이어에 있어서,노면과 접하는 상기 블록의 외측면으로부터 상기 블록의 두께 방향으로 연장되어 형성된 공간인 노면부 및, 상기 노면부로부터 상기 블록의 두께 방향으로 연장되어 형성된 공간인 저변부를 구비하는 커프; 및상기 노면부의 양 측벽면 중 일 측벽면으로부터 돌출되는 형상으로 형성되는 돌출부를 포함하고,상기 저변부의 깊이 방향으로 상기 저변부의 양 측벽면 간 거리가 가변되며,상기 커프의 연장 방향에 수직한 단면에 있어서, 상기 저변부의 깊이가 증가함에 따라 상기 저변부의 양 측벽면 간 거리가 점차적으로 증가하여 형성되는 경사면이 상기 저변부의 양 측에 형성되고,상기 노면부의 측벽면과 상기 저변부의 경사면의 연결부위는 라운드 처리되어 곡률 반지름을 구비하는 곡면으로 형성되며,상기 블록의 외측면을 향하는 상기 돌출부의 외측단은 상기 블록의 외측면으로부터 이격되는 것을 특징으로 하는 인터락킹 밴드와 히든그루브 타입의 커프가 병합된 3D커프를 구비하는 타이어. [청구항2]청구항 1에 있어서,상기 노면부의 양 측벽면 각각은 연속된 면의 형상으로 형성되는 것을 특징으로 하는 인터락킹 밴드와 히든그루브 타입의 커프가 병합된 3D커프를 구비하는 타이어. [청구항3]삭제 [청구항4]청구항 1에 있어서,상기 저변부의 양 측벽면 간 거리는, 상기 저변부의 깊이가 증가함에 따라 점차적으로 증가하다가 일정하게 되는 것을 특징으로 하는 인터락킹 밴드와 히든그루브 타입의 커프가 병합된 3D커프를 구비하는 타이어. [청구항5]청구항 1에 있어서,상기 노면부의 양 측벽면 각각의 대응되는 위치에 상기 노면부의 깊이 방향으로 연장되는 홈의 형상으로 형성되는 채널을 구비하는 채널부를 더 포함하는 것을 특징으로 하는 인터락킹 밴드와 히든그루브 타입의 커프가 병합된 3D커프를 구비하는 타이어. [청구항6]삭제 [청구항7]청구항 5에 있어서,상기 저변부의 양 측벽면 간 거리는, 상기 저변부의 깊이가 증가함에 따라 점차적으로 증가하다가 일정하게 되는 것을 특징으로 하는 인터락킹 밴드와 히든그루브 타입의 커프가 병합된 3D커프를 구비하는 타이어. [청구항8]청구항 1에 있어서,상기 돌출부는, 직육면체의 형상을 구비하는 것을 특징으로 하는 인터락킹 밴드와 히든그루브 타입의 커프가 병합된 3D커프를 구비하는 타이어. [청구항9]청구항 1에 있어서,상기 커프는, 상기 커프의 길이 방향으로 연장되는 굴곡 형상을 구비하는 것을 특징으로 하는 인터락킹 밴드와 히든그루브 타입의 커프가 병합된 3D커프를 구비하는 타이어.
314 | 실리콘 옥시카바이드의 3 차원 구조체, 이의 제조 방법 및 이를 포함하는 타이어 고무용 조성물 | C01B 32/907(2017.01)¦C01B 32/977(2017.01)¦C04B 35/571(2006.01) | 1020200049878 | 2020.04.24 | 1023418570000 | 2021.12.16 | 1020210131594 | 2021.11.03 |  | 2021.12.21 | 등록결정(일반) |  |  | Y(2020.04.24) | 12 | 본 발명은 실리콘 옥시카바이드의 3 차원 구조체, 이의 제조 방법 및 이를 포함하는 타이어 고무용 조성물에 대한 것으로서, 실리콘 옥시카바이드의 3 차원 구조체는 중실 입자, 중공 입자, 중실 로드, 중공 로드, 중실 링 및 중공 링으로 이루어진 군에서 선택되는 어느 하나의 형태이다. 실리콘 옥시카바이드의 3 차원 구조체는 탄소와 실리카의 특성을 모두 가져 양친성이 있기 때문에 고무 조성물의 보강성 충진재로 적용 시 우수한 물성을 가지며, 수십 nm 급 크기로서 수 nm 급의 분포도를 가지며, 탄소와 실리카의 비율 제어를 통하여 표면에너지 및 용액 내 분산성 제어가 가능하며, 3 차원 구조를 통하여 동일한 기계적 특성을 적은 질량으로 구현이 가능하며, 비등방성 형태를 이용하여 비등방성 기계적 특성 구현도 가능하다. | [청구항1]블록공중합체의 자기조립을 유도하여 블록공중합체의 자기조립체를 형성하는 단계,실리콘 옥시카바이드의 전구체를 상기 블록공중합체의 어느 한 블록에 포함시키는 단계, 그리고상기 실리콘 옥시카바이드의 전구체를 포함하는 블록공중합체를 열분해(pyrolysis)하는 단계를 포함하고,상기 블록공중합체는 폴리스티렌-b-폴리(2-비닐피리딘)(Polystyrene-b- poly(2-vinylpyridine)), 폴리스티렌-b-폴리디메틸실록산(polystyrene-b-polydimethylsioxane), 폴리아크릴로나이트릴-b-폴리디메틸실록산(polyacrylonitrile-b-polydimethylsiloxane), 폴리에틸렌옥사이드-b-폴리디메틸실록산(polyethylene oxide-b-polydimethylsiloxane), 폴리(2-비닐피리딘)-b-폴리디메틸실록산(poly(2-vinylpyridine)-b-polydimethylsiloxane), 폴리(4-비닐피리딘)-b-폴리디메틸실록산(poly(4-vinylpyridine)-b-polydimethylsiloxane), 폴리메틸메타크릴레이트-b-폴리디메틸실록산(polymethylmethacrylate-b-polydimethylsiloxane), 폴리아크릴로나이트릴-b-폴리이소프렌(polyacrylonitrile-b-polyisoprene) 및 폴리에틸렌옥사이드-b-폴리이소프렌(poly(ethylene oxide)-b-polyisoprene)로 이루어진 군에서 선택되는 어느 하나이고,상기 블록공중합체는 상기 블록공중합체의 전체 부피에 대해서 상기 어느 한 블록이 10 부피% 내지 50 부피%이며,상기 블록공중합체의 자기조립 유도는 2 종류 이상의 유기 용매가 혼합된 혼합 용매 내에서 이루어지고,상기 혼합 용매는 톨루엔(Toluene), DMF(Dimethylformamide) 및 이들의 혼합물로 이루어진 군에서 선택되는 어느 하나의 제 1 용매와 THF(Tetrahydrofuran)인 제 2 용매의 혼합 용매인 실리콘 옥시카바이드의 3 차원 구조체의 제조 방법. [청구항2]삭제 [청구항3]삭제 [청구항4]제 1 항에 있어서,상기 블록공중합체는 중량평균분자량이 5 kg/mol 내지 200 kg/mol인 것인 실리콘 옥시카바이드의 3 차원 구조체의 제조 방법. [청구항5]삭제 [청구항6]삭제 [청구항7]제 1 항에 있어서,상기 블록공중합체의 자기조립체는 마이셀(micelle), 로드(rod), 링(ring) 및 베시클(vesicle)로 이루어진 군에서 선택되는 어느 하나의 형태인 것인 실리콘 옥시카바이드의 3 차원 구조체의 제조 방법. [청구항8]제 1 항에 있어서,상기 실리콘 옥시카바이드의 전구체는 트리메톡시실란(trimethoxysilane, TMOS), 테트라에틸오르토실리케이트(tetraethyl orthosilicate, TEOS), 트리스(디메틸아미노)실란(tris(dimethylamino)silane, TDMAS) 및 이들의 혼합물로 이루어진 군에서 선택되는 어느 하나인 것인 실리콘 옥시카바이드의 3 차원 구조체의 제조 방법. [청구항9]제 1 항에 있어서,상기 열분해는 O2, Ar, N2, He, Xe, Ne, Kr, Rn, Og 및 이들의 혼합물로 이루어진 군에서 선택되는 어느 하나를 포함하는 산화 또는 환원 분위기 하에서 이루어지는 것인 실리콘 옥시카바이드의 3 차원 구조체의 제조 방법. [청구항10]제 1 항에 있어서,상기 열분해는 500 ℃ 내지 1000 ℃의 온도에서 1 시간 내지 12 시간 동안 이루어지는 것인 실리콘 옥시카바이드의 3 차원 구조체의 제조 방법. [청구항11]제 1 항, 제 4 항 및 제 7 항 내지 제 10 항 중 어느 한 항의 제조 방법에 의하여 제조된 실리콘 옥시카바이드의 3 차원 구조체. [청구항12]제 11 항에 있어서,상기 실리콘 옥시카바이드의 3 차원 구조체는 중실 입자, 중공 입자, 중실 로드, 중공 로드, 중실 링 및 중공 링으로 이루어진 군에서 선택되는 어느 하나의 형태인 것인 실리콘 옥시카바이드의 3 차원 구조체. [청구항13]제 11 항에 있어서,상기 실리콘 옥시카바이드의 3 차원 구조체는 하기 화학식 1로 표시되는 실리콘 옥시카바이드로 이루어진 것인 실리콘 옥시카바이드의 3 차원 구조체.[화학식 1]SiOxCy(상기 화학식 1에서, x는 1 내지 3이고, y는 3 내지 1이며, x+y=4이다.) [청구항14]제 11 항에 있어서,상기 실리콘 옥시카바이드의 3 차원 구조체는 크기가 30 nm 이하이고, 크기 분포가 1 nm 이하인 것인 실리콘 옥시카바이드의 3 차원 구조체. [청구항15]원료고무, 그리고중실 입자, 중공 입자, 중실 로드, 중공 로드, 중실 링 및 중공 링으로 이루어진 군에서 선택되는 어느 하나의 형태를 가지며, 상기 제1항에 따른 제조방법으로 제조된 실리콘 옥시카바이드의 3 차원 구조체를 포함하는 보강성 충진재를 포함하는 타이어용 고무 조성물. [청구항16]제 15 항에 있어서,상기 타이어용 고무 조성물은 상기 원료고무 100 중량부에 대하여 상기 실리콘 옥시카바이드의 3 차원 구조체를 5 중량부 내지 100 중량부로 포함하는 것인 타이어용 고무 조성물.
315 | 타이어 일체형 컨테이너구조의 제조방법 | B29D 30/00(2006.01) | 1020170163741 | 2017.11.30 | 1019257740000 | 2018.12.04 |  |  |  | 2018.12.10 | 등록결정(일반) |  |  | Y(2017.11.30) | 19 | 본 발명은 타이어 일체형 컨테이너구조의 제조방법에 관한 것으로, 보다 상세하게는 타이어에 부착된 센서가 고열로 인해 고장나는 것을 방지할 수 있는 컨테이너구조가 타이어와 일체화되도록 할 수 있는 타이어 일체형 컨테이너구조의 제조방법에 관한 것이다. 본 발명은 a) 가류된 타이어를 준비하는 단계; 및 b) 상기 가류된 타이어의 이너라이너에 미가류 고무를 사출 및 압축하여 컨테이너구조를 형성하는 단계를 포함하는 것을 특징으로 하는 타이어 일체형 컨테이너구조의 제조방법을 제공한다. 또한, 본 발명은 a) 가류된 타이어 및 미가류된 컨테이너구조를 준비하는 단계; 및 b) 상기 가류된 타이어의 이너라이너에 상기 미가류된 컨테이너구조를 위치시키고, 금형을 이용하여 상기 미가류된 컨테이너구조를 가류하는 단계를 포함하며, 상기 a) 단계에서, 상기 미가류된 컨테이너구조 내부에는 상기 미가류된 컨테이너구조의 내부 삽입공간의 형상과 대응되는 외형을 갖는 센서목업이 위치된 것을 특징으로 하는 타이어 일체형 컨테이너구조의 제조방법을 제공한다. | [청구항1]a) 가류된 타이어를 준비하는 단계; 및b) 상기 가류된 타이어의 이너라이너에 미가류 고무를 사출 및 압축하여 컨테이너구조를 형성하는 단계를 포함하며,상기 b) 단계에서 형성되는 상기 컨테이너구조는,타이어의 이너라이너에 부착되는 하부컨테이너부;상기 하부컨테이너부의 상부에 연장되어 마련되며, 내부에 센서가 삽입될 수 있는 삽입공간이 형성된 상부컨테이너부; 및상기 상부컨테이너부의 내측면에 형성되는 유로부를 포함하며,상기 유로부는, 상기 상부컨테이너부에 상기 센서가 삽입된 상태에서, 공기가 유입 및 배출되면서 상기 센서를 냉각시킬 수 있도록 마련되고,상기 유로부는,공기가 유입 및 유출되도록 마련되며 복수로 마련되는 입출구;복수의 상기 입출구가 상호 연통되도록 상기 상부컨테이너부의 내측면을 따라 연장되어 마련되는 내부유로; 및상기 상부컨테이너부의 하면 및 이에 대응되는 위치에 마련된 상기 하부컨테이너부를 관통하여 형성되는 냉각홀을 포함하며,상기 냉각홀은 상기 내부유로와 연통되도록 마련되어 상기 입출구를 통해 유입된 공기가 상기 이너라이너를 냉각시키도록 마련되는 것을 특징으로 하는 타이어 일체형 컨테이너구조의 제조방법. [청구항2]제 1 항에 있어서,상기 미가류 고무는,상기 이너라이너와 상기 컨테이너구조 사이에 계면 부착력을 향상시키기 위해, 상기 이너라이너와 동일 소재 또는 가교 결합성 엘라스토머 조성물로 마련되는 것을 특징으로 하는 타이어 일체형 컨테이너구조의 제조방법. [청구항3]제 1 항에 있어서,상기 a) 단계 이후에,상기 가류된 타이어를 전처리하는 단계를 더 포함하며,상기 전처리하는 단계에서, 상기 이너라이너의 상기 컨테이너구조가 형성될 위치에 클리닝을 수행하는 것을 특징으로 하는 타이어 일체형 컨테이너구조의 제조방법. [청구항4]제 3 항에 있어서,상기 전처리하는 단계는,나프타, n-헥산, 톨루엔, H가 Cl로 하나 이상 최대 4개 치환된 구조의 에탄 중 어느 하나의 성분을 포함한 솔벤트를 이용하여 이루어지는 것을 특징으로 하는 타이어 일체형 컨테이너구조의 제조방법. [청구항5]제 3 항에 있어서,상기 전처리하는 단계는,플라즈마 표면처리, 코로나 표면처리, 레이저 클리닝 중 어느 하나 이상의 방법으로 이루어지는 것을 특징으로 하는 타이어 일체형 컨테이너구조의 제조방법. [청구항6]제 1 항에 있어서,상기 b) 단계는,상기 컨테이너구조 형상을 갖는 금형 내에 실제 센서를 위치시킨 상태에서, 미가류 고무를 사출 및 압축하여 상기 컨테이너구조를 형성하는 것을 특징으로 하는 타이어 일체형 컨테이너구조의 제조방법. [청구항7]제 6 항에 있어서,상기 b) 단계에서,상기 센서는 로봇 팔에 결합되어 금형 내에 위치되는 것을 특징으로 하는 타이어 일체형 컨테이너구조의 제조방법. [청구항8]제 2 항에 있어서,상기 가교 결합성 엘라스토머는 가교 결합이 1분 내지 60분의 시간동안 이루어지는 것을 특징으로 하는 타이어 일체형 컨테이너구조의 제조방법. [청구항9]a) 가류된 타이어 및 미가류된 컨테이너구조를 준비하는 단계; 및b) 상기 가류된 타이어의 이너라이너에 상기 미가류된 컨테이너구조를 위치시키고, 금형을 이용하여 상기 미가류된 컨테이너구조를 가류하는 단계를 포함하며,상기 a) 단계에서, 상기 미가류된 컨테이너구조 내부에는 상기 미가류된 컨테이너구조의 내부 삽입공간의 형상과 대응되는 외형을 갖는 센서목업이 위치되고,상기 센서목업은 내부에 금속재가 채워지고, 상기 금속재에는 공기를 통과시켜 상기 센서목업의 외형을 유지하도록 하는 냉각유로가 형성된 것을 특징으로 하는 타이어 일체형 컨테이너구조의 제조방법. [청구항10]a) 가류된 타이어 및 미가류된 컨테이너구조를 준비하는 단계; 및b) 상기 가류된 타이어의 이너라이너에 상기 미가류된 컨테이너구조를 위치시키고, 금형을 이용하여 상기 미가류된 컨테이너구조를 가류하는 단계를 포함하며,상기 a) 단계에서, 상기 미가류된 컨테이너구조 내부에는 상기 미가류된 컨테이너구조의 내부 삽입공간의 형상과 대응되는 외형을 갖는 센서목업이 위치되고,상기 센서목업의 내부는 비어있으며, 상기 센서목업의 상부에는 외부의 공기를 유입시킬 수 있도록 마련된 제1 유입홀과 상기 센서목업 내부의 공기를 배출시킬 수 있는 제1 배출홀이 형성된 것을 특징으로 하는 타이어 일체형 컨테이너구조의 제조방법. [청구항11]제 10 항에 있어서,상기 b) 단계에서,상기 컨테이너구조가 가류될 때, 상기 제1 유입홀에 냉각공기를 주입하는 것을 특징으로 하는 타이어 일체형 컨테이너구조의 제조방법. [청구항12]삭제 [청구항13]제 9 항에 있어서,상기 센서목업의 상부에는 상기 냉각유로와 연결되어 외부의 공기를 유입시킬 수 있도록 마련된 제2 유입홀과 냉각유로 내의 공기를 배출시킬 수 있는 제2 배출홀이 형성된 것을 특징으로 하는 타이어 일체형 컨테이너구조의 제조방법. [청구항14]제 13 항에 있어서,상기 b) 단계에서,상기 컨테이너구조가 가류될 때, 상기 제2 유입홀에 냉각공기를 주입하는 것을 특징으로 하는 타이어 일체형 컨테이너구조의 제조방법. [청구항15]제 9 항에 있어서,상기 a) 단계에서,상기 센서목업은 열경화성 플라스틱 소재로 이루어진 것을 특징으로 하는 타이어 일체형 컨테이너구조의 제조방법. [청구항16]제 9 항에 있어서,상기 b) 단계는,상기 컨테이너구조를 150도 이상의 온도에서 3분 이상 가열하여 상기 타이어의 이너라이너와 일체화시키는 것을 특징으로 하는 타이어 일체형 컨테이너구조의 제조방법.. [청구항17]제 9 항에 있어서,상기 b) 단계에서,상기 금형은 상부금형과 하부금형으로 이루어지며,상기 상부금형은 상기 이너라이너에 밀착된 상태로 상기 컨테이너구조를 가류하도록 마련된 것을 특징으로 하는 타이어 일체형 컨테이너구조의 제조방법. [청구항18]제 9 항에 있어서,상기 b) 단계에서,상기 이너라이너와 상기 컨테이너구조는 직접 결합되도록 가류되며,상기 이너라이너와 상기 컨테이너구조 사이의 계면은 단면 치수분석법에 의해 측정된 간격이 1㎛ 이하인 것을 특징으로 하는 타이어 일체형 컨테이너구조의 제조방법. [청구항19]제 1 항에 따른 타이어 일체형 컨테이너구조의 제조방법으로 제조된 타이어; 및타이어 온도, 압력, 가속도, 스트레인, 타이어 정보, 타이어 아이디(ID), 타이어 제조 이력 중 적어도 하나 이상을 측정하여 저장하고, 저장된 정보를 처리하여 무선으로 송수신할 수 있는 전자회로를 포함하는 것을 특징으로 하는 지능형 타이어. [청구항20]제 9 항에 따른 타이어 일체형 컨테이너구조의 제조방법으로 제조된 타이어; 및타이어 온도, 압력, 가속도, 스트레인, 타이어 정보, 타이어 아이디(ID), 타이어 제조 이력 중 적어도 하나 이상을 측정하여 저장하고, 저장된 정보를 처리하여 무선으로 송수신할 수 있는 전자회로를 포함하는 것을 특징으로 하는 지능형 타이어.
316 | 시어 밴드를 구비한 비공기입 타이어 | B60C 7/28(2006.01)¦B60C 7/10(2021.01)¦B60B 9/26(2006.01) | 1020220022714 | 2022.02.22 | 1027300470000 | 2024.11.11 | 1020230126278 | 2023.08.30 |  | 2024.11.14 | 등록결정(일반) |  |  | Y(2022.02.22) | 9 | 본 발명의 일 실시 예는 시어밴드를 구비하여 용이하게 차량의 하중을 지지하는 비공기입 타이어를 제공한다. 본 발명의 실시 예에 따른 시어 밴드를 구비한 비공기입 타이어는 상기 트레드부 내부에 위치하며, 상기 시어밴드 내 응력 집중을 방지하는 보강고무부; 상기 보강고무부의 중립축을 기준으로 상기 중립축 상하부와 결합하는 탄소섬유부; 상기 탐소섬유부 일부위와 결합하며, 탄소섬유부의 응력집중으로 인한 크랙 발생을 방지하는 텍스타일부;를 포함한다. | [청구항1]그루브를 구비한 트레드부 내부에 시어 밴드를 구비하는 비공기입 타이어에 있어서,상기 트레드부 내부에 위치하며, 상기 시어 밴드 내 응력 집중을 방지하는 보강고무부;상기 보강고무부의 중립축을 기준으로 상기 중립축 상하부와 결합하는 탄소섬유부;상기 탄소섬유부 일부위와 결합하며, 탄소섬유부의 응력집중으로 인한 크랙 발생을 방지하는 텍스타일부;상기 시어 밴드의 하부에 형성되며, 스포크부와 상기 트레드부를 연결하는 환형부에 결합되는 결합고무;를 포함하고,상기 탄소섬유부는, 폭 방향으로 복수 개가 구비되되, 상기 그루브의 하부를 피해서 이격 배치되도록 하나의 그루브와 다른 그루브 사이에 위치하는 블록 하부에 형성되는 것을 특징으로 하는 시어 밴드를 구비한 비공기입 타이어. [청구항2]청구항 1에 있어서, 상기 탄소섬유부는, 복수개의 탄소가닥을 구비하며, 축방향으로 형성된 상기 탄소섬유부의 폭을 조정하여 타이어의 강성을 조절하는 것을 특징으로 하는 시어 밴드를 구비한 비공기입 타이어. [청구항3]삭제 [청구항4]청구항 1에 있어서,상기 보강고무부의 두께는 상기 탄소섬유부의 두께보다 두꺼운 것을 특징으로 하는 시어 밴드를 구비한 비공기입 타이어. [청구항5]청구항 1에 있어서,상기 텍스타일부의 축방향으로부터 수직하게 형성되는 두께는 0.5mm 내지 1.1mm인 것을 특징으로 하는 시어 밴드를 구비한 비공기입 타이어. [청구항6]청구항 1에 있어서,상기 텍스타일부의 재질은, 나일론, PET, 아라미드, 아라미드-나일론 하이브리드 중 선택되는 어느 하나 이상의 물질로 형성되는 것을 특징으로 하는 시어 밴드를 구비한 비공기입 타이어. [청구항7]청구항 1에 있어서,상기 텍스타일부는, 2플라이(2ply) 꼬임 형태로 형성되는 것을 특징으로 하는 시어 밴드를 구비한 비공기입 타이어. [청구항8]청구항 1에 있어서,상기 보강고무부의 일측 단면에 있어서, 상기 중립축은 상기 보강고무부의 축방향의 중심선인 것을 특징으로 하는 시어 밴드를 구비한 비공기입 타이어. [청구항9]청구항 1에 있어서, 상기 탄소섬유부는, 2N층으로 형성되는 것을 특징으로 하는 시어 밴드를 구비한 비공기입 타이어. [청구항10]청구항 1에 있어서,상기 텍스타일부는, 상기 보강고무부와 상기 탄소섬유부의 결합체의 내측과 외측을 감싸는 형상으로 형성되는 것을 특징으로 하는 시어 밴드를 구비한 비공기입 타이어.
317 | 타이어 트레드용 고무 조성물 및 이를 이용하여 제조한 타이어 | C08L 7/00(2006.01)¦C08L 9/00(2006.01)¦C08L 9/06(2006.01)¦C08K 3/04(2006.01)¦C08K 3/36(2006.01)¦C08K 5/548(2006.01)¦B60C 1/00(2006.01) | 1020220000184 | 2022.01.03 | 1027300550000 | 2024.11.11 | 1020230105064 | 2023.07.11 |  | 2024.11.13 | 등록결정(재심사후) |  |  | Y(2022.01.03) | 4 | 본 발명은 천연고무, 연속식 용액 중합 스티렌-부타디엔 고무 또는 네오디뮴 촉매 부타디엔 고무, 리튬 촉매 부타디엔 고무로 이루어진 원료고무 100 중량부와 고분산성 실리카 5 내지 50 중량부, 카본블랙 5 내지 50 중량부로 이루어진 타이어 트레드 고무 조성물에 관한 것이다. 본 발명의 고무 조성물에 따르면 실리카 분산 및 젖은 노면 제동력에 유리한 리튬을 촉매로 제조한 폴리부타디엔 고무를 적용하여 회전저항, 젖은 노면 제동력, 마모 성능 간의 균형을 이루는 트럭-버스용 타이어 트레드 고무 조성물을 제공할 수 있다. | [청구항1]원료고무 100 중량부에 대하여;고분산성 실리카 5 내지 50 중량부;카본블랙 5 내지 50 중량부로 이루어지고;상기 원료고무 100 중량부는 천연고무 50 내지 80 중량부;연속식 용액 중합 스티렌-부타디엔 고무 10 내지 30 중량부 또는 네오디뮴 촉매 부타디엔 고무 10 내지 30 중량부;리튬 촉매 부타디엔 고무 10 내지 20 중량부;로 이루어지는 것을 특징으로 하고,상기 네오디뮴 촉매 부타디엔 고무는 유리전이온도(Tg)가 -105 ℃ 이하이고,상기 실리카는 CTAB(cetyl trimethyl ammonium bromide) 흡착 비표면적이 150 ㎡/g 내지 170 ㎡/g이고,상기 리튬 촉매 부타디엔의 경우 중량평균 분자량이 7.5×105 g/mol 내지 9.2×105 g/mol이고,커플링제를 더 포함하고, 상기 커플링제가 트리에톡시 실릴 프로필 테트라설파이드(Bis(3-(triethoxysilyl) propyl)tetrasulfide: TESPT)이고,상기 원료고무 100중량부에 대하여, 상기 커플링제는 2 내지 4중량부인 것을 특징으로 하는, 타이어 트레드용 고무 조성물. [청구항2]제1항에 있어서,상기 연속식 용액 중합 스티렌-부타디엔 고무는 스티렌 함량이 10 내지 60 %, 부타디엔 내 비닐 함량이 10 내지 70 %, Tg가 -70 내지 -40 ℃, 중량평균 분자량 400,000 g/mol 내지 1,500,000 g/mol, 분자량 분포가 3.0 이하인 것을 특징으로 하는 타이어 트레드용 고무 조성물. [청구항3]제1항에 있어서,상기 네오디뮴 촉매 부타디엔은 중량평균 분자량 2.5×105 g/mol 내지 6.0×105 g/mol인 것을 특징으로 하는 타이어 트레드용 고무 조성물. [청구항4]삭제 [청구항5]제1항에 있어서,상기 카본블랙은 요오드 흡착가 60 내지 120 mg/g, DBP 흡유량이 100 내지 160 cc/100g이고, TINT 값이 110 내지 140인 타이어 트레드용 고무 조성물. [청구항6]삭제
318 | 타이어 마모 측정 장치 및 방법 | B60C 11/24(2006.01)¦B60C 23/04(2006.01)¦B60C 25/00(2021.01)¦G06N 20/00(2019.01)¦B60R 16/02(2006.01) | 1020230049842 | 2023.04.17 | 1027300220000 | 2024.11.11 | 1020240153674 | 2024.10.24 |  | 2024.11.13 | 등록결정(일반) |  |  | Y(2023.04.17) | 14 | 본 발명의 일실시예에 따른 타이어 마모 추정 장치는, 차량 또는 차량에 장착된 타이어 내부에 위치되고, 상기 타이어의 가속도, 타이어 공기압, 타이어의 중심에서의 선속도, 및 주행 거리를 포함하는 상기 타이어의 상태 데이터를 측정하는 타이어 상태 센싱부; 상기 타이어 상태 센싱부로부터 상기 상태데이터를 수신하는 타이어 상태데이터 수신부; 상기 수신된 타이어의 상태데이터, 상기 타이어의 평균 마모율, 마모 추정모델을 저장하는 데이터베이스부; 상기 상태 데이터 중 상기 타이어의 가속도로부터 도출된 각속도와 상기 타이어의 선속도에 기초하여 유효 회전 반경(effective rolling radius)을 산출하고, 상기 타이어의 가속도에 기초하여 타이어 접촉 길이를 산출하는 프로세싱부; 및 상기 프로세싱부로부터의 상기 유효 회전 반경 및 타이어 접촉 길이와 상기 타이어 상태데이터 수신부로부터의 타이어 공기압을 상기 미리저장된 마모추정 모델에 입력하여 제1 타이어 마모량을 추정하는 타이어 마모 추정부를 포함하고, 상기 타이어 마모 추정부는 상기 추정된 제1타이어 마모량, 상기 주행거리, 미리저장된 평균 마모율에 기초하여 제2 타이어 마모량을 추정하여 상기 차량의 주행시의 상기 타이어의 최종 마모 상태로 출력할 수 있다. | [청구항1]차량 또는 차량에 장착된 타이어 내부에 위치되고, 상기 타이어의 가속도, 타이어 공기압, 타이어의 중심에서의 선속도, 및 주행 거리를 포함하는 상기 타이어의 상태 데이터를 측정하는 타이어 상태 센싱부;상기 타이어 상태 센싱부로부터 상기 상태데이터를 수신하는 타이어 상태데이터 수신부;상기 수신된 타이어의 상태데이터, 상기 타이어의 평균 마모율, 마모 추정모델을 저장하는 데이터베이스부; 상기 상태 데이터 중 상기 타이어의 가속도로부터 도출된 각속도와 상기 타이어의 선속도에 기초하여 유효 회전 반경(effective rolling radius)을 산출하고, 상기 타이어의 가속도에 기초하여 타이어 접촉 길이를 산출하는 프로세싱부; 및상기 프로세싱부로부터의 상기 유효 회전 반경 및 타이어 접촉 길이와 상기 타이어 상태데이터 수신부로부터의 타이어 공기압을 미리 저장된 상기 마모추정 모델에 입력하여 제1 타이어 마모량을 추정하는 타이어 마모 추정부를 포함하고,상기 타이어 마모 추정부는 상기 추정된 제1타이어 마모량, 상기 주행거리, 미리저장된 평균 마모율에 기초하여 제2 타이어 마모량을 추정하여 상기 차량의 주행시의 상기 타이어의 최종 마모 상태로 출력하는 것을 특징으로 하는, 타이어 마모 추정 장치. [청구항2]제1항에 있어서,상기 마모추정 모델은 미리저장되거나 외부로부터 수신한 복수의 타이어 유효 회전 반경, 타이어 공기압, 및 타이어 접촉 길이를 포함한 학습데이터를 머신러닝 모델에 입력하여 생성한 것을 특징으로 하는, 타이어 마모 추정 장치. [청구항3]제1항에 있어서,상기 타이어의 제2타이어 마모량을 운전자에게 표시하는 디스플레이부를 더 포함하는, 타이어 마모 추정 장치. [청구항4]제1항에 있어서,상기 타이어의 최종 마모 상태에 기초하여 상기 차량의 제어를 수행하는 차량 전자 제어부(ECU)를 더 포함하는, 타이어 마모 추정 장치. [청구항5]제1항에 있어서,상기 타이어 상태 센싱부는 상기 타이어 내부에 장착되는TMS(Tire Mounted Sensor) 가속도 센서, 및 상기 차량에 장착되는 GPS 센서를 포함하는 것을 특징으로 하는, 타이어 마모 추정 장치. [청구항6]제1항에 있어서,상기 가속도는 상기 차량의 주행시 상기 타이어의 하중을 지지하여 변형된 상태에서 상기 타이어가 1회전 하는 동안의 상기 타이어 상태 센싱부가 측정하는 x방향 가속도 및 z 방향 가속도이며,상기 프로세싱부는 상기 타이어가 한바퀴 도는 동안 상기 x방향 가속도의 제1 양의 피크(positive peak)에서 제2 양의 피크까지의 거리, 또는 상기 z 방향 가속도를 미분한 값의 제1 양의 피크에서 제2 양의 피크까지 거리를 계산하여 상기 접촉 길이를 산출하는 것을 특징으로 하는, 타이어 마모 추정 장치. [청구항7]제6항에 있어서, 상기 프로세싱부는, 상기 타이어 중심에서의 선속도(V)와 상기 x방향 가속도 및 z 방향 가속도로부터 도출된 각속도(Ω)에 기초하여 아래의 003c#수학식 1003e#에 따라 유효 회전 반경(Re)을 획득하는 것을 특징으로 하는, 타이어 마모 추정 장치.003c#수학식 1003e# [청구항8]제1항에 있어서,상기 타이어 마모 추정부는 상기 제1타이어 마모량의 범위에 기초하여 복수의 마모 레벨을 정의하여, 그에 따라 제2 타이어 마모량의 추정방법을 변화시켜 추정하는 것을 특징으로 하는, 타이어 마모 추정 장치. [청구항9]제8항에 있어서, 상기 평균 마모율은 타이어 특성, 운전자 특성, 및 노면 특성을 반영하는 값이고, 상기 복수의 마모 레벨은 상기 타이어의 제1 마모 추정량이 0 mm 초과이고 2mm 이하인 마모 초기, 2 mm 초과이고4 mm 이하인 마모 중기, 4 mm 초과인 마모 말기의 3단계의 마모 레벨을 포함하고,상기 마모 초기인 경우에는, 상기 제1타이어 마모량을 상기 타이어의 최종 마모 상태로 출력하고,상기 마모 중기인 경우에는, 상기 평균 마모율과 주행거리의 곱과 상기 제1타이어 마모량의 합을 다시 2로 나눈 값을 상기 타이어의 최종 마모 상태로 출력하고,상기 마모 말기인 경우에는, 상기 제1타이어 마모량과 주행거리의 곱과 상기 제1타이어 마모량의 합을 다시 2로 나눈 값을 상기 타이어의 최종 마모 상태로 출력하는 것을 특징으로 하는, 타이어 마모 추정 장치. [청구항10]차량 또는 차량에 장착된 타이어 내부에 위치되는 타이어 상태 센싱부에 의해 상기 타이어의 가속도, 타이어 공기압, 타이어의 중심에서의 선속도, 및 주행 거리를 포함하는 상기 타이어의 상태 데이터를 측정하는 측정 단계;상기 타이어 상태 센서부로부터 상기 상태데이터를 수신하는 수신 단계; 상기 상태 데이터 중 상기 타이어의 가속도로부터 도출된 각속도와 상기 타이어의 선속도에 기초하여 유효 회전 반경(effective rolling radius)를 산출하고, 상기 타이어의 가속도에 기초하여 타이어 접촉 길이를 산출하는 산출 단계;상기 유효 회전 반경 및 타이어 접촉 길이와 상기 타이어 공기압을 미리저장된 마모추정 모델에 입력하여 제1 타이어 마모량을 추정하는 제1타이어 마모량 추정 단계; 및상기 추정된 제1타이어 마모량, 타이어 주행거리, 및 미리저장된 평균 마모율에 기초하여 제2 타이어 마모량을 추정하여 상기 차량의 주행시의 상기 타이어의 최종 마모 상태로 출력하는 제2타이어 마모량 추정 단계를 포함하는, 타이어 마모 추정 방법. [청구항11]제10항에 있어서, 상기 가속도는 상기 차량의 주행시 상기 타이어의 하중을 지지하여 변형된 상태에서 상기 타이어가 1회전하는 동안의 상기 타이어 상태 센싱부가 측정하는 x방향 가속도 및 z 방향 가속도이며,상기 접촉 길이는, 상기 타이어가 한바퀴 도는 동안 상기 x방향 가속도의 제1 양의 피크(positive peak)에서 제2 양의 피크까지의 거리, 또는 상기 z 방향 가속도를 미분한 값의 제1 양의 피크에서 제2 양의 피크까지 거리를 계산하여 도출되는 것을 특징으로 하는, 타이어 마모 추정 방법. [청구항12]제11항에 있어서, 상기 유효 회전 반경(Re)은, 상기 타이어 중심에서의 선속도(V)와 상기 x방향 가속도 및 z 방향 가속도로부터 도출된 각속도(Ω)에 기초하여 003c#수학식 1003e#에 따라 도출되는 것을 특징으로 하는, 타이어 마모 추정 방법.003c#수학식 1003e# [청구항13]제10항에 있어서, 상기 타이어 마모 추정 단계는, 상기 제1타이어 마모량의 범위에 기초하여 복수의 마모 레벨을 정의하여, 그에 따라 제2 타이어 마모량의 추정방법을 변화시켜 추정하는 단계를 포함하는 것을 특징으로 하는, 타이어 마모 추정 방법. [청구항14]제13항에 있어서, 상기 평균 마모율은 타이어 특성, 운전자 특성, 및 노면 특성을 반영하고,상기 복수의 마모 레벨은 상기 타이어의 제1 마모 추정량이 0 mm 초과이고 2mm 이하인 마모 초기, 2 mm 초과이고4 mm 이하인 마모 중기, 4 mm 초과인 마모 말기의 3단계의 마모 레벨을 포함하고,상기 제2 타이어 마모량 추정 단계는:상기 마모 초기인 경우에는, 상기 제1타이어 마모량을 상기 타이어의 최종 마모 상태로 출력하고,상기 마모 중기인 경우에는, 상기 평균 마모율과 주행거리의 곱과 상기 제1타이어 마모량의 합을 다시 2로 나눈 값을 상기 타이어의 최종 마모 상태로 출력하고,상기 마모 말기인 경우에는, 상기 제1타이어 마모량과 주행거리의 곱과 상기 제1타이어 마모량의 합을 다시 2로 나눈 값을 상기 타이어의 최종 마모 상태로 출력하는 것을 특징으로 하는, 타이어 마모 추정 방법.
319 | 센서 컨테이너를 포함하는 타이어의 제조방법 및 이에 의해 제조되는 센서 컨테이너를 포함하는 타이어 | B60C 23/04(2006.01)¦B60C 1/00(2006.01)¦B29D 30/00(2006.01)¦C08L 21/00(2006.01)¦C08L 91/00(2006.01)¦C08L 75/04(2006.01)¦C08K 3/04(2006.01)¦C08K 3/36(2006.01)¦C08K 5/00(2006.01) | 1020220110616 | 2022.09.01 | 1027300340000 | 2024.11.11 | 1020240032234 | 2024.03.12 |  | 2024.11.14 | 등록결정(일반) |  |  | Y(2022.09.01) | 10 | 본 발명은 (a) 센서 컨테이너를 1차 가류하는 단계, (b) 센서 컨테이너의 내부에 더미용 소재를 넣어 더미를 경화시키는 단계, (c) 센서 컨테이너 및 더미를 타이어의 내측에 부착시켜 2차 가류하는 단계, (d) 센서 컨테이너의 측부를 절개한 절개부를 통하여 더미를 탈거하는 단계, (e) 센서 컨테이너의 상면에 센서 하우징홀을 형성시키는 단계 및 (f) 센서 컨테이너의 절개부로 센서를 삽입하는 단계를 포함하는 것을 특징으로 하는 센서 컨테이너를 포함하는 타이어의 제조방법 및 이에 의해 제조되는 센서 컨테이너를 포함하는 타이어를 제공한다. | [청구항1](a) 센서 컨테이너를 1차 가류하는 단계;(b) 상기 센서 컨테이너의 내부에 더미용 소재를 넣어 더미를 경화시키는 단계;(c) 상기 센서 컨테이너 및 상기 더미를 타이어의 내측에 부착시켜 2차 가류하는 단계;(d) 상기 센서 컨테이너의 측부를 절개한 절개부를 통하여 상기 더미를 탈거하는 단계;(e) 상기 센서 컨테이너의 상면에 센서 하우징홀을 형성시키는 단계;(f) 상기 센서 컨테이너의 절개부로 센서를 삽입하는 단계;를 포함하는 것을 특징으로 하는 센서 컨테이너를 포함하는 타이어의 제조방법. [청구항2]제1 항에 있어서,상기 (a) 단계에서,상기 센서 컨테이너는 컨테이너 고무, 필러류, 오일 및 유황을 포함하고, 상기 컨테이너 고무 100중량부에 대해, 상기 필러류 0.1중량부 내지 100중량부, 상기 오일 0.1중량부 내지 100중량부 및 상기 유황 0.001중량부 내지 30중량부를 포함하며,상기 (a) 단계는,(a1) 상기 컨테이너 고무를 준비하는 단계;(a2) 카본, 실리카 및 유기필러류 중 어느 하나를 포함하는 상기 필러류를 준비하는 단계;(a3) 식물계 오일 및 석유계 오일 중 어느 하나를 포함하는 상기 오일을 준비하는 단계;(a4) 상기 유황을 준비하는 단계; 및(a5) 상기 컨테이너 고무에 상기 필러류, 상기 오일 및 상기 유황을 180 °에서 2분 동안 1차 가류하여 1차 가류된 센서 컨테이너를 형성시키는 단계;를 포함하는 것을 특징으로 하는 센서 컨테이너를 포함하는 타이어의 제조방법. [청구항3]제1 항에 있어서,상기 (b) 단계는,(b1) 상기 컨테이너 고무 100중량부에 대해, 상기 1차 가류된 센서 컨테이너의 내부에 경도 1 내지 100을 지닌 20중량% 내지 80중량%의 우레탄과 80중량% 내지 20중량%의 경화제를 혼합하는 단계; 및(b2) 상기 우레탄과 상기 경화제를 3분 동안 경화시켜 상기 더미를 형성시키는 단계;를 포함하는 것을 특징으로 하는 센서 컨테이너를 포함하는 타이어의 제조방법. [청구항4]제1 항에 있어서,상기 (c) 단계는,(c1) 상기 타이어를 준비하는 단계;(c2) 상기 센서 컨테이너의 개방된 일측부와 상기 더미의 일측부를 상기 타이어의 내측에 부착시키는 단계; 및(c3) 상기 타이어, 상기 센서 컨테이너 및 상기 더미를 2차 가류하는 단계;를 포함하는 것을 특징으로 하는 센서 컨테이너를 포함하는 타이어의 제조방법. [청구항5]제1 항에 있어서,상기 (d) 단계는,(d1) 상기 센서 컨테이너의 측부를 절개하여 상기 절개부를 형성시키는 단계; 및(d2) 상기 절개부를 통하여 상기 센서 컨테이너의 내부에 있는 상기 더미를 탈거하는 단계;를 포함하는 것을 특징으로 하는 센서 컨테이너를 포함하는 타이어의 제조방법. [청구항6]제1 항에 있어서,상기 (f) 단계는,(f1) 상기 센서의 상면에 상기 센서 하우징홀과 대응되는 센서홈이 형성되는 단계;(f2) 상기 센서의 측면에 상기 절개부와 대응되는 마커가 형성되는 단계;(f3) 상기 센서 컨테이너의 절개부를 통하여 상기 센서를 삽입하는 단계;(f4) 상기 센서 하우징홀과 상기 센서홈이 동일직선상에 위치하도록 상기 센서의 위치를 조절하는 단계; 및(f5) 상기 절개부와 상기 마커가 일치하도록 상기 센서의 위치를 조절하는 단계;를 포함하는 것을 특징으로 하는 센서 컨테이너를 포함하는 타이어의 제조방법. [청구항7]상부가 개방되고 측부의 적어도 일부가 절개되는 절개부를 포함하는 중공 형상의 센서 컨테이너;상기 센서 컨테이너의 상단과 가류되어 부착되는 타이어; 및상기 절개부를 통하여 측방으로 상기 센서 컨테이너의 내부에 삽입되어 고정되는 센서;를 포함하는 것을 특징으로 하는 센서 컨테이너를 포함하는 타이어. [청구항8]제7 항에 있어서,상기 센서 컨테이너는,상기 절개부가 측부의 적어도 일부에 형성되는 중공 형상의 센서 하우징; 및상기 센서 하우징의 상면에 형성되는 센서 하우징홀;을 더 포함하고,상기 센서는,센서부재;상기 절개부와 상응하도록 상기 센서부재의 측부의 적어도 일부에 표시되는 마커; 및상기 센서 하우징홀과 상응하도록 상기 센서부재의 상부에 함입 형성되는 센서홈;을 포함하며,상기 센서부재는 상기 마커가 상기 절개부에 매칭되고 상기 센서홈이 상기 센서 하우징홀에 매칭되도록 상기 센서 컨테이너의 내부에 위치하는 것을 특징으로 하는 센서 컨테이너를 포함하는 타이어. [청구항9]제7 항에 있어서,상기 센서 컨테이너는 1 내지 100의 경도를 가지는 것을 특징으로 하는 센서 컨테이너를 포함하는 타이어. [청구항10]제7 항에 있어서,상기 센서 컨테이너의 모듈러스는 50kgf/cm2이하인 것을 특징으로 하는 센서 컨테이너를 포함하는 타이어.
320 | 곡부를 구비하는 스포크를 포함하는 비공기입 타이어 | B60C 7/14(2006.01)¦B60C 7/18(2006.01) | 1020220055719 | 2022.05.04 | 1027300300000 | 2024.11.11 | 1020230156228 | 2023.11.14 |  | 2024.11.14 | 등록결정(일반) |  |  | Y(2022.05.04) | 4 | 본 발명의 일 실시 예는 스포크가 곡부를 구비하는 복수개의 단위스포크 사이 각도 및 단위스포크의 곡부 각도를 조절하여 비공기입 타이어의 강성을 제어하는 비공기입 타이어를 제공한다. 본 발명의 실시 예에 따른 곡부를 구비하는 스포크를 포함하는 비공기입 타이어는 원통형상으로 형성되는 림부; 상기 림부의 외주면과 결합하고, 상기 림부의 외주면으로부터 상부 방향으로 방향으로 형성되며, 곡부를 구비하는 단위스포크를 포함하는 스포크를 구비하는 스포크부; 상기 스포크부로부터 상부 방향으로 형성되고, 링형상으로 형성되는 트레드부;를 포함한다. | [청구항1]원통형상으로 형성되는 림부;상기 림부의 외주면과 결합하고, 상기 림부의 외주면으로부터 방사상으로 형성되며, 제1 단위스포크 및 제2 단위스포크를 포함하는 스포크를 구비하는 스포크부;상기 스포크부로부터 상부 방향으로 형성되고, 링형상으로 형성되는 트레드부;를 포함하고,상기 제1, 2 단위스포크는 적어도 3개의 곡부가 연결된 물결형상을 가지면서 'V'자 형상을 이루도록 배치되고,상기 제1, 2 단위스포크의 일단면은 타이어의 축 방향과 평행한 동일평면상에 위치하며,상기 제1, 2 단위스포크는 타이어의 축 방향의 축을 따라 상기 림부와 상기 트레드부 사이에 위치하되, 상호 이격되도록 복수개로 구성되고,상기 제1, 2 단위스포크의 상부 모서리로부터 하부 모서리로 이어지는 가상선과 상기 곡부에 대한 접선이 이루는 단위각도 및 상기 제1, 2 단위스포크의 폭 방향의 축과 상기 타이어의 축 방향의 축이 이루는 사이각도 중 어느 하나를 고정시킨 상태에서 상기 단위각도 및 상기 사이각도 중 다른 하나가 조절됨에 따라 비공기입 타이어의 강성을 제어하는 것을 특징으로 하는 곡부를 구비하는 스포크를 포함하는 비공기입 타이어. [청구항2]삭제 [청구항3]청구항 1에 있어서, 상기 사이각도는 5º 내지 50 º 범위로 형성되는 것을 특징으로 하는 곡부를 구비하는 스포크를 포함하는 비공기입 타이어. [청구항4]삭제 [청구항5]삭제 [청구항6]삭제 [청구항7]삭제 [청구항8]청구항 1에 있어서,상기 단위각도는 5º 내지 50 º 범위로 형성되는 것을 것을 특징으로 하는 곡부를 구비하는 스포크를 포함하는 비공기입 타이어. [청구항9]청구항 1에 있어서,상기 스포크부의 재질은, 폴리우레탄, 폴리에스터 및 실리카 중 선택되는 어느 하나 이상의 물질로 형성되는 것을 특징으로 하는 곡부를 구비하는 스포크를 포함하는 비공기입 타이어.
321 | 접지력이 향상된 비공기입 타이어 | B60C 7/14(2006.01)¦B60C 11/00(2006.01)¦B60C 13/00(2006.01) | 1020220062070 | 2022.05.20 | 1027300190000 | 2024.11.11 | 1020230162334 | 2023.11.28 |  | 2024.11.13 | 등록결정(일반) |  |  | Y(2022.05.20) | 3 | 본 발명의 일 실시 예는 트레드부 및 스포크부의 형상을 가변하여 접지력이 향상된 비공기입 타이어를 제공한다. 본 발명의 실시 예에 따른 접지력이 향상된 비공기입 타이어는 지면과 접촉하며, 링형상으로 형성되는 트레드부; 일단이 상기 트레드부와 결합하며, 스포크를 복수개 구비하는 스포크부; 상기 스포크부의 타단과 결합하며, 타이어를 지지하는 림부;를 포함한다. | [청구항1]지면과 접촉하며, 링형상으로 형성되는 트레드부;일단이 상기 트레드부와 결합하며, 스포크를 복수개 구비하는 스포크부;상기 스포크부의 타단과 결합하며, 타이어를 지지하는 림부;를 포함하고,상기 스포크부에는 상기 림부의 외주면과 접촉하는 제1접촉면 및 상기 트레드부의 내주면과 접촉하는 제2접촉면이 형성되며,상기 제2접촉면에서 상기 림부의 중심축과 평행한 상기 제2접촉면의 폭이 상기 제1접촉면에서 상기 림부의 중심축과 평행한 상기 제1접촉면의 폭보다 길고,상기 스포크부의 양측면에 형성되는 사이드월은 상기 림부의 중심축과 예각을 이루도록 경사진 평면이고,상기 스포크부의 단면은 사다리꼴 형상이며,상기 트레드부의 외주면에는 상기 림부의 중심축으로부터 외측방향으로 볼록한 형상의 곡부가 형성되고,상기 스포크부의 폭은, 상기 림부의 중심축과 수직하며 상기 스포크부의 길이 방향으로 형성되는 수직변위에 따라 상이한 것을 특징으로 하는 접지력이 향상된 비공기입 타이어. [청구항2]삭제 [청구항3]삭제 [청구항4]삭제 [청구항5]삭제 [청구항6]청구항 1에 있어서,상기 트레드부는, 상기 트레드부의 중심선으로부터 좌우가 대칭으로 형성되는 것을 특징으로 하는 접지력이 향상된 비공기입 타이어. [청구항7]청구항 1에 있어서,상기 스포크부는, 타이어의 회전 방향으로 휘어져 형성되는 것을 특징으로 하는 접지력이 향상된 비공기입 타이어.
322 | 흡음재를 구비한 공기입타이어 및 이의 제조방법 | B60C 19/00(2006.01)¦B29D 30/06(2006.01)¦C08L 7/00(2006.01)¦C08L 91/00(2006.01)¦C08K 3/04(2006.01)¦C08K 3/36(2006.01)¦C08K 5/00(2006.01) | 1020220032280 | 2022.03.15 | 1027300500000 | 2024.11.11 | 1020230135223 | 2023.09.25 |  | 2024.11.14 | 등록결정(일반) |  |  | Y(2022.03.15) | 6 | 본 발명은 흡음재를 구비한 공기입타이어 및 이의 제조방법에 관한 것으로, 더욱 상세하게는 접착제를 사용하지 아니하면서도 흠음제를 손쉽게 탈부착 할 수 있으며, 흡음재가 이탈하지 아니하는 흡음재를 구비한 공기입타이어 및 이의 제조방법에 관한 것이다. 이에, 본 발명은 트레드부(100)와 사이드월부(200) 및 비드부(300) 포함하며, 상기 트레드부(100)와 사이드월부(200)부에 타이어의 내면을 형성하는 이너라이너(400)가 설치는 흡음재를 구비한 공기입타이어에 있어서, 상기 이너라이너(400)의 표면에 상기 이너라이너(400)와 같이 가류되어 설치되는 지지고무부(600)와; 상기 지지고무부(600) 위에 설치되는 흡음재(700)와; 상기 흡음재(700)를 상기 지지고무부(600)에 고정하기 위한 고정핀(800); 을 포함하는 흡음재를 구비한 공기입타이어 및 이의 제조방법을 제공한다. | [청구항1]트레드부(100)와 사이드월부(200) 및 비드부(300) 포함하며, 상기 트레드부(100)와 사이드월부(200)부에 타이어의 내면을 형성하는 이너라이너(400)가 설치되는 흡음재를 구비한 공기입타이어에 있어서,상기 이너라이너(400)의 표면에 상기 이너라이너(400)와 같이 가류되어 설치되는 복수의 지지고무부(600)와;상기 복수의 지지고무부(600)와 결합하는 흡음재(700)와;상기 흡음재(700)를 상기 복수의 지지고무부(600)에 고정하기 위한 고정핀(800);을 포함하고,상기 복수의 지지고무부(600) 중 하나의 지지고무부(600)는 상기 공기입타이어의 일측 사이드월부에 인접한 상기 이너라이너(400)의 일측 부위 내면에 설치되며,상기 복수의 지지고무부(600) 중 다른 지지고무부(600)는 상기 공기입타이어의 타측 사이드월부에 인접한 상기 이너라이너(400)의 타측 부위 내면에 설치되고,상기 흡음재(700)의 일측단은 상기 고정핀(800)에 의해 상기 하나의 지지고무부(600)와 결합하며, 상기 흡음재(700)의 타측단은 상기 고정핀(800)에 의해 상기 다른 지지고무부(600)와 결합하고,상기 복수의 지지고무부(600)와 상기 흡음재(700)는, 상기 트레드부(100)의 내측에 형성되고 상기 이너라이너(400)의 일측 부위와 상기 이너라이너(400)의 타측 부위 사이에 형성된 상기 이너라이너(400)의 중앙 부위로부터 이격되어 설치되는 것을 특징으로 하는 흡음재를 구비한 공기입타이어. [청구항2]삭제 [청구항3]제1항에 있어서, 상기 지지고무부(600)는 고무30~99.799wt% 필러 0.1~50wt%, 오일 0.1~50wt% 및 유황 0.001~30wt%를 포함하여 구성되며;상기 고무는 천연고무, 합성고무 또는 이들의 혼합물 중 선택되는 하나이고;상기 필러는 카본, 실리카, 유기필러 중 선택되는 하나이며;상기 오일은 식물성오일 또는 석유계오일 중선택되는 하나인 것을 특징으로 하는 흡음재를 구비한 공기입타이어. [청구항4]제3항에 있어서, 상기 지지고무부(600)는1-100의 경도를 가지며, 100%의 모듈러스가 10~50kgf/cm2 인 것을 특징으로 하는 흡음재를 구비한 공기입타이어. [청구항5]제4항에 있어서, 상기 지지고무부(600)는 0.001~100mm의 두께를 가지며, 상기 지지고무부(600)의 폭과 길이는 상기 두께의 10배보다 큰 것을 특징으로 하는 흡음재를 구비한 공기입타이어. [청구항6]제1항에 있어서, 상기 흡음재(700)는 직경이 0.01~1mm이고 길이가 0.1mm~100m의 합성수지의 섬유가 얽힌 구조 또는 폼(foam) 구조 중 선택되는 하나의 구조를 갖는 것을 특징으로 하는 흡음재를 구비한 공기입타이어. [청구항7]청구항 1에 의한 흡음재를 구비한 공기입타이어의 제조방법에 있어서, 지지고무부(600)를 150~200도의 온도에서 1~5분 동안 1차 가류하는 단계(s100);1차 가류된 상기 지지고무부(600)를 가류전 그린타이어의 이너라이너(400)의 내측면에 부착하는 단계(s200);지지고무부(600)가 설치된 그린타이어를 가류하는 단계(s300);상기 지지고무부(600)에 고정핀(800)으로 흡음재(700)를 설치하는 단계(s400);를 포함하는 것을 특징으로 하는 흡음재를 구비한 공기입타이어의 제조방법.
323 | 공기입 타이어 | B60C 13/02(2006.01) | 1020190045230 | 2019.04.18 | 1027300600000 | 2024.11.11 | 1020200122492 | 2020.10.28 |  | 2024.11.13 | 등록결정(일반) |  |  | Y(2022.04.18) | 5 | 본 발명은 주행소음을 저감시킨 공기입 타이어에 관한 것으로, 더욱 상세하게는 보텍스제네레이터(vortex generator)의 역할을 하는 날개를 설치하여 주행시 공기저항을 최소화한 공기입타이어에 관한 것이다. 이에, 본 발명은 트레드부(100)와 사이드월부(200) 및 비드부(300)를 포함하여 구성되는 공기입타이어에 있어서, 사이드월부(200)의 트레드부(100)와 인접한 부위에 원주를 따라 날개(400)들이 등간격으로 설치되는 것을 특징으로 하는 공기입타이어를 제공한다. | [청구항1]트레드부(100)와 사이드월부(200) 및 비드부(300)를 포함하여 구성되는 공기입타이어에 있어서,사이드월부(200)의 트레드부(100)와 인접한 부위에 원주를 따라 날개(400)들이 등간격으로 설치되고,상기 날개(400)는 상단곡면부(410)와 상기 상단곡면부(410)와 공기저항을 받는 전단에서 연결되는 하단곡면부(420) 및 상기 상단곡면부(410)의 후단과 하단곡면부(420)의 후단을 잇는 후방곡면부(430)를 포함하며,상기 상단곡면부(410)와 상기 하단곡면부(420) 및 상기 후방곡면부(430) 각각은 동일한 폭을 구비하고,상기 상단곡면부(410)와 상기 하단곡면부(420) 및 상기 후방곡면부(430) 각각에서 폭은 일정하게 형성되는 것을 특징으로 하는 공기입타이어. [청구항2]삭제 [청구항3]제1항에 있어서, 상기 각 날개(400)간의 피치(a)는 20~30mm인 것을 특징으로 하는 공기입타이어. [청구항4]제3항에 있어서, 상기 각 날개(400)는 가로길이(b)가 20~30mm인 것을 특징으로 하는 공기입타이어. [청구항5]제4항에 있어서, 상기 날개(400)의 세로길이(c) 트레드폭(tw)의 10~15%인 것을 특징으로 하는 공기입타이어. [청구항6]제5항에 있어서, 상기 날개(400)의 폭(d)은 1~3mm인 것을 특징으로 하는 공기입타이어.
324 | 휠 모듈 및 이를 포함하는 구동 장치 | B60K 7/00(2006.01)¦B62D 5/04(2006.01)¦B62D 15/02(2006.01)¦B60G 3/00(2006.01) | 1020220123967 | 2022.09.29 | 1027238520000 | 2024.10.25 | 1020240044667 | 2024.04.05 |  | 2024.10.31 | 등록결정(일반) |  |  | Y(2022.09.29) | 16 | 본 발명의 일 실시예는 바디와, 상기 바디에, 제1 방향으로 회전 가능하게 결합되는 연결부와, 상기 연결부에, 제2 방향으로 회전 가능하게 결합되는 휠 본체와, 상기 휠 본체와 이격 배치되고, 내압이 선택적으로 조절 가능한 보조 접지부를 구비한 휠부를 포함하는, 휠 모듈을 제공한다. | [청구항1]바디;상기 바디에, 제1 방향으로 회전 가능하게 결합되는 연결부; 및상기 연결부에, 제2 방향으로 회전 가능하게 결합되는 휠 본체와, 상기 휠 본체와 이격 배치되고, 내압이 선택적으로 조절되는 보조 접지부를 구비한 휠부;를 포함하되,상기 바디는 상하방향으로 양단을 관통하는 관통홀을 구비하고,상기 연결부는, 상기 관통홀 내부에 배치되되 상기 관통홀의 내면 둘레방향을 따라 회전 가능하게 배치되는, 휠 모듈. [청구항2]삭제 [청구항3]제1 항에 있어서,상기 연결부는 상기 관통홀 내부에서, 회전축을 중심으로 제3 방향을 따라 회전 가능하게 배치되는, 휠 모듈. [청구항4]제1 항에 있어서,상기 연결부는,상기 관통홀의 내면 형상에 대응되도록 만곡되고 서로 마주보는 한 쌍의 만곡부와, 상기 한 쌍의 만곡부 사이에 배치되되 서로 나란히 연장되는 한 쌍의 직선부를 포함하는 연결본체를 구비한, 휠 모듈. [청구항5]제1 항에 있어서,상기 보조 접지부는 한 쌍 구비되고,한 쌍의 상기 보조 접지부는 상기 휠 본체의 양 측면에, 서로 마주보게 배치되는, 휠 모듈. [청구항6]제3 항에 있어서,상기 바디에 배치되고, 상기 연결부를 상기 제1 방향으로 회전시키기 위한 구동력을 발생시키는 제1 구동부;상기 휠 본체 내부에 배치되고, 상기 휠부를 상기 제2 방향으로 회전시키기 위한 구동력을 발생시키는 제2 구동부; 및상기 바디에 배치되고, 상기 연결부를 상기 제3 방향으로 회전시키기 위한 구동력을 발생시키는 제3 구동부;를 더 포함하는, 휠 모듈. [청구항7]제1 항에 있어서,상기 휠부의 회전각 및 상기 연결부의 회전각을 측정하는 센서부;를 더 포함하는, 휠 모듈. [청구항8]제1 항에 있어서,상기 바디 상단에 배치되고, 외부 충격을 흡수하여 완충시키는 충격흡수부;를 더 포함하는, 휠 모듈. [청구항9]휠 모듈; 및하단에, 적어도 하나의 상기 휠 모듈이 결합되는 구동본체;를 포함하고, 상기 휠 모듈은, 바디;상기 바디에, 제1 방향으로 회전 가능하게 결합되는 연결부; 그리고상기 연결부에, 제2 방향으로 회전 가능하게 결합되는 휠 본체와, 상기 휠 본체와 이격 배치되고, 내압이 선택적으로 조절되는 보조 접지부를 구비한 휠부;를 포함하되,상기 바디는 상하방향으로 양단을 관통하는 관통홀을 구비하고,상기 연결부는, 상기 관통홀 내부에 배치되되 상기 관통홀의 내부둘레 방향을 따라 회전하는, 구동 장치. [청구항10]제9 항에 있어서,상기 구동본체는, 하면에서 내측으로 오목한 설치홈을 구비하고,상기 휠 모듈은 상기 설치홈 내부에 결합되되, 상기 휠부의 일부는 상기 설치홈 외측으로 돌출 배치되는, 구동 장치. [청구항11]제10 항에 있어서,상기 휠 모듈은 상기 설치홈에 탈착 가능하게 결합되고,상기 휠 모듈은 구비되되, 상기 구동본체에 결합 시, 복수 개의 상기 휠 모듈의 배열 패턴은 변경 가능한, 구동 장치. [청구항12]삭제 [청구항13]제9 항에 있어서,상기 연결부는 상기 관통홀 내부에서, 회전축을 중심으로 제3 방향을 따라 회전 가능하게 배치되는, 구동 장치. [청구항14]제9 항에 있어서,상기 연결부는, 상기 관통홀의 내면 형상에 대응되도록 만곡되고 서로 마주보는 한 쌍의 만곡부와, 상기 한 쌍의 만곡부 사이에 배치되되 서로 나란히 연장되는 한 쌍의 직선부를 포함하는 연결본체를 구비한, 구동 장치. [청구항15]제9 항에 있어서,상기 보조 접지부는 한 쌍 구비되고,한 쌍의 상기 보조 접지부는 상기 휠 본체의 양 측면에, 서로 마주보게 배치되는, 구동 장치. [청구항16]제13 항에 있어서,상기 휠 모듈은,상기 바디에 배치되고, 상기 연결부를 상기 제1 방향으로 회전시키기 위한 구동력을 발생시키는 제1 구동부;상기 휠 본체 내부에 배치되고, 상기 휠부를 상기 제2 방향으로 회전시키기 위한 구동력을 발생시키는 제2 구동부; 및상기 바디에 배치되고, 상기 연결부를 상기 제3 방향으로 회전시키기 위한 구동력을 발생시키는 제3 구동부;를 더 포함하는, 구동 장치. [청구항17]제9 항에 있어서,상기 휠 모듈은,상기 휠부의 회전각 및 상기 연결부의 회전각을 측정하는 센서부;를 더 포함하는, 구동 장치. [청구항18]제9 항에 있어서,상기 휠 모듈은,상기 바디 상단에 배치되고, 외부 충격을 흡수하여 완충시키는 충격흡수부;를 더 포함하는, 구동 장치.
325 | 정전기 방출 성능이 개선된 타이어 | B60C 19/08(2006.01)¦B60C 9/12(2006.01)¦B60C 9/00(2021.01)¦C08K 7/02(2006.01)¦C08K 9/02(2006.01)¦C08J 5/04(2006.01)¦C08L 21/00(2006.01) | 1020200015815 | 2020.02.10 | 1023265740000 | 2021.11.09 | 1020210101624 | 2021.08.19 |  | 2021.11.15 | 등록결정(일반) |  |  | Y(2020.02.10) | 13 | 본 발명은 정전기 방출 성능이 개선된 타이어에 관한 것으로서, 더욱 상세하게는 양측에 턴업부를 포함하는 카카스층을 구비하는 타이어에 있어서, 상기 카카스층은 트레드부측과 대면하는 일면 또는 양면 상에 위치하는 1 내지 60 개의 전도성 섬유를 포함하고, 상기 카카스층의 일면과 타면을 전기적으로 연결시키며, 상기 카카스층의 엣지부를 감싸면서 형성되어 있는 전도성 고무를 더 포함하며, 1,000 V의 전압에서 1 kΩ 내지 100 MΩ의 저항값을 갖는 것을 특징으로 하는 정전기 방출 성능이 개선된 타이어에 관한 것이다. | [청구항1]양측에 턴업부를 포함하는 카카스층을 구비하는 타이어에 있어서,상기 카카스층은 트레드부측과 대면하는 일면 또는 양면 상에 위치하는 1 내지 60 개의 전도성 섬유를 포함하고,상기 카카스층의 일면과 타면을 전기적으로 연결시키며, 상기 카카스층의 엣지부를 감싸면서 형성되어 있는 전도성 고무를 더 포함하며,1,000 V의 전압에서 1 kΩ 내지 100 MΩ의 저항값을 갖고,상기 카카스층의 턴업부에서 상기 카카스층의 타면과 접촉하고 있는 림쿠션부를 더 포함하며,상기 전도성 고무는 상기 카카스층의 일면 엣지부에서 상기 카카스층의 외측으로 연장되어 형성된 제1 전도성 고무 스트립과, 상기 카카스층의 타면 엣지부에서 상기 카카스층의 외측으로 연장되어 형성된 제2 전도성 고무 스트립이 상기 카카스층의 외측에서 서로 부착되어 있는 전도성 양면 고무 스트립이고,상기 전도성 양면 고무 스트립은, 상기 제1 전도성 고무 스트립이 상기 카카스층의 일면 특정부위에 접촉하고 있는 부위가 4 mm 이상의 폭을 갖고, 상기 제2 전도성 고무 스트립이 상기 턴업부의 외측면에서 2 mm 이상의 폭이 상기 림쿠션부와 접촉이 되도록 형성되어 있는 것을 특징으로 하는 정전기 방출 성능이 개선된 타이어. [청구항2]제1항에 있어서,상기 전도성 고무는, 가류 이후의 저항이 1.0 × 10 Ω/cm 내지 1.0 × 107 Ω/cm인 고무 조성물로 제조된 것을 특징으로 하는 정전기 방출 성능이 개선된 타이어. [청구항3]삭제 [청구항4]삭제 [청구항5]삭제 [청구항6]삭제 [청구항7]제1항에 있어서,상기 전도성 섬유는 1.0 × 103 Ω/cm 이하의 저항을 갖는 것을 특징으로 하는 정전기 방출 성능이 개선된 타이어. [청구항8]제1항에 있어서,상기 전도성 섬유는 상기 카카스층 표면에서 직선 형상 또는 물결 형상으로 연장된 형태인 것을 특징으로 하는 정전기 방출 성능이 개선된 타이어. [청구항9]제1항에 있어서,상기 전도성 섬유는 표면에 금속이 도금된 인조 합성 섬유, 표면에 금속이 도금된 인조 재생 섬유 또는 표면에 금속이 도금된 천연 섬유로 방적된 것을 특징으로 하는 정전기 방출 성능이 개선된 타이어. [청구항10]제1항에 있어서,상기 전도성 섬유는 표면에 금속이 도금된 인조 합성 섬유, 표면에 금속이 도금된 인조 재생 섬유 또는 표면에 금속이 도금된 천연 섬유와,표면에 금속이 도금되지 않은 인조 합성 섬유, 표면에 금속이 도금되지 않은 인조 재생 섬유 또는 표면에 금속이 도금되지 않은 천연 섬유가 혼방된 것을 특징으로 하는 정전기 방출 성능이 개선된 타이어. [청구항11]제9항 또는 제10항에 있어서,상기 인조 합성 섬유는 폴리에스터 섬유, 폴리아미드 섬유, 폴리아크릴로니트릴 섬유 및 폴리우레탄 섬유로 이루어진 군에서 선택되는 어느 하나 이상인 것을 특징으로 하는 정전기 방출 성능이 개선된 타이어. [청구항12]제9항 또는 제10항에 있어서,상기 인조 재생 섬유는 레이온 섬유 및 라이오셀 섬유로 이루어진 군에서 선택되는 어느 하나 이상인 것을 특징으로 하는 정전기 방출 성능이 개선된 타이어. [청구항13]제9항 또는 제10항에 있어서,상기 천연 섬유는 면(Cotton, 코튼) 섬유, 마 섬유 및 동물의 모(Hair) 섬유로 이루어진 군에서 선택되는 어느 하나 이상인 것을 특징으로 하는 정전기 방출 성능이 개선된 타이어. [청구항14]제10항에 있어서,상기 전도성 섬유는 표면에 금속이 도금된 섬유와, 표면에 금속이 도금되지 않은 섬유가 10:90 내지 90:10의 중량비로 혼방되어 있는 것을 특징으로 하는 정전기 방출 성능이 개선된 타이어. [청구항15]제9항 또는 제10항에 있어서,상기 전도성 섬유의 직경은 방적사(spun yarn) 기준으로 10 내지 100 번수(`S)인 것을 특징으로 하는 정전기 방출 성능이 개선된 타이어. [청구항16]제1항에 있어서,상기 카카스층은, 가류 이후의 저항이 1.0 × 106 Ω/cm를 초과하는 고무 조성물로 제조된 것을 특징으로 하는 정전기 방출 성능이 개선된 타이어. [청구항17]제1항에 있어서,상기 타이어는, 가류 이후의 저항이 1.0 × 106 Ω/cm를 초과하는 고무 조성물로 제조된 사이드월부를 더 포함하는 것을 특징으로 하는 정전기 방출 성능이 개선된 타이어.
326 | 타이어 사이드월용 고무 조성물 및 이를 이용하여 제조된 타이어 | C08L 21/00(2006.01)¦C08L 7/00(2006.01)¦C08L 9/00(2006.01)¦C08L 19/00(2006.01)¦C08K 3/04(2006.01)¦B60C 1/00(2006.01) | 1020210102134 | 2021.08.03 | 1023328420000 | 2021.11.25 | 1020210100052 | 2021.08.13 |  | 2021.12.01 | 등록결정(일반) | 1020200001372 | 2020.01.06 | Y(2021.08.03) | 5 | 본 발명은 원료고무, 보강성 충전제 및 폴리옥테나머(Polyoctenamer)를 포함하는 타이어 사이드월(Sidewall)용 고무 조성물에 관한 것이다. | [청구항1]원료고무, 보강성 충전제 및 폴리옥테나머(Polyoctenamer)를 포함하고,상기 보강성 충전제는 카본 블랙 및 재생 카본 블랙을 포함하고,상기 원료고무 100 중량부를 기준으로, 상기 보강성 충전제 20 내지 70 중량부 및 상기 폴리옥테나머 3 내지 5 중량부를 포함하며,상기 원료고무는 천연고무와 부타디엔 고무를 2:8 내지 8:2의 중량 비율로 포함하고,상기 카본 블랙과 상기 재생 카본 블랙은 1: 0.1 내지 0.50의 중량비율로 포함하는 타이어 사이드월(Sidewall)용 고무 조성물. [청구항2]제1항에 있어서,상기 폴리옥테나머는 시스/트랜스 비율(cis/trans ratio)이 15:85 내지 25:75인 것을 특징으로 하는 타이어 사이드월용 고무 조성물. [청구항3]제1항에 있어서,상기 폴리옥테나머는 유리 전이 온도가 -75 내지 -55℃인 것을 특징으로 하는 타이어 사이드월용 고무 조성물. [청구항4]제1항에 있어서,상기 타이어 사이드월용 고무 조성물은 가류제, 가류촉진제, 가류촉진조제, 연화제, 가공오일 및 노화방지제로 이루어진 군에서 선택된 하나 이상을 더 포함하는 것을 특징으로 하는 타이어 사이드월용 고무 조성물. [청구항5]제1항에 따른 타이어 사이드월용 고무 조성물로 제조된 타이어.
327 | 보강구조부를 포함하는 비공기입 타이어 | B60C 7/14(2006.01)¦B60C 7/02(2006.01)¦B60C 9/00(2021.01) | 1020200019144 | 2020.02.17 | 1023277090000 | 2021.11.11 | 1020210104425 | 2021.08.25 |  | 2021.11.19 | 등록결정(일반) |  |  | Y(2020.02.17) | 10 | 본 발명은 외주면에 굴곡진 패턴이 형성되는 트레드부, 트레드부의 내부에 삽입되도록 트레드부의 외주면과 트레드부의 내주면 사이에 위치하는 적어도 하나의 보강구조부, 트레드부의 중심을 기준으로 방사상으로 형성되어 트레드부의 내부면과 결합하는 스포크부 및 스포크부의 내주면보다 작은 직경을 가지고 외주면이 스포크부와 결합하는 림부를 포함하고, 보강구조부는 엘라스토머로 감싸진 평직(plain weave) 형태로 트레드부의 둘레 방향으로 권취되는 것을 특징으로 하는 비공기입 타이어를 제공한다. | [청구항1]외주면에 굴곡진 패턴이 형성되는 트레드부;상기 트레드부의 내부에 삽입되도록 상기 트레드부의 외주면과 상기 트레드부의 내주면 사이에 위치하는 적어도 하나의 보강구조부;상기 트레드부의 중심을 기준으로 방사상으로 형성되어 상기 트레드부의 내부면과 결합하는 스포크부; 및상기 스포크부의 내주면보다 작은 직경을 가지고 외주면이 상기 스포크부와 결합하는 림부;를 포함하고,상기 보강구조부는 엘라스토머로 감싸진 평직(plain weave) 형태로 상기 트레드부의 둘레 방향으로 권취되며,상기 보강구조부는,상기 트레드부의 둘레 방향으로 배치되고 서로 소정거리 이격되는 적어도 하나의 제1 코드;상기 제1 코드와 수직한 방향으로 배치되고 서로 소정거리 이격되는 적어도 하나의 제2 코드; 및상기 적어도 하나의 제1 코드 및 상기 적어도 하나의 제2 코드를 둘러싸도록 형성되어 상기 트레드부의 내부에 삽입되는 엘라스토머층;을 포함하고,상기 제1 코드 및 상기 제2 코드는 띠형상을 가지고,상기 적어도 하나의 제1 코드 및 상기 적어도 하나의 제2 코드는 서로 교차되어 상기 평직 형태로 형성되는 코어시트이고,상기 보강구조부는 적어도 하나가 형성되어 상기 트레드부의 둘레 방향으로 권취되며,상기 보강구조부는 1개이고,상기 보강구조부는 상기 트레드부의 폭의 50% 이상의 폭으로 형성되며,상기 적어도 하나의 제1 코드 중 서로 이웃하는 제1 코드는 적어도 0.15mm 이상 이격되고,상기 적어도 하나의 제1 코드 중 서로 이웃하는 제1 코드의 간격은 상기 적어도 하나의 제2 코드 중 서로 이웃하는 제2 코드의 간격보다 짧게 이격되는 것을 특징으로 하는 비공기입 타이어. [청구항2]삭제 [청구항3]삭제 [청구항4]삭제 [청구항5]제1 항에 있어서,상기 보강구조부의 내주면은 상기 트레드부의 내주면과 상기 트레드부의 외주면 사이의 거리인 상기 트레드부의 높이의 20% 이하의 높이에 위치하는 것을 특징으로 하는 비공기입 타이어. [청구항6]제1 항에 있어서,상기 엘라스토머층은 0.5mm 내지 10mm의 두께로 형성되는 것을 특징으로 하는 비공기입 타이어. [청구항7]삭제 [청구항8]삭제 [청구항9]제1 항에 있어서,상기 제1 코드 및 상기 제2 코드는 재질, 크기, 두께 및 선밀도가 동일한 것을 특징으로 하는 비공기입 타이어. [청구항10]제9 항에 있어서,상기 제1 코드 및 상기 제2 코드는 폴리아미드계 섬유, 폴리에스테르계 섬유, 레이온 섬유, 아라미드 섬유, 유리 섬유, 탄소 섬유 및 스틸 코드 중 어느 하나의 재질로 구성되는 것을 특징으로 하는 비공기입 타이어. [청구항11]제1 항에 있어서,상기 제1 코드 및 상기 제2 코드는 재질, 크기 및 두께가 동일하고,상기 제2 코드는 상기 제1 코드보다 작은 선밀도를 가지는 것을 특징으로 하는 비공기입 타이어. [청구항12]제1 항에 있어서,상기 보강구조부에는 상기 보강구조부의 일측부가 상기 보강구조부의 타측부의 적어도 일부를 덮도록 오버랩되는 오버랩부가 형성되는 것을 특징으로 하는 비공기입 타이어. [청구항13]제12 항에 있어서,상기 오버랩부의 둘레 방향으로의 길이는 50mm 이하로 형성되는 것을 특징으로 하는 비공기입 타이어. [청구항14]제12 항에 있어서,상기 오버랩부는 상기 트레드부의 중심축과 평행하도록 형성되는 것을 특징으로 하는 비공기입 타이어. [청구항15]제12 항에 있어서,상기 오버랩부는 상기 트레드부의 중심축과 수직한 수직선을 기준으로 20° 내지 70°의 기울기를 가지도록 경사진 것을 특징으로 하는 비공기입 타이어.
328 | RFID 태그 및 그를 포함하는 타이어 | G06K 19/077(2006.01) | 1020200015814 | 2020.02.10 | 1023328430000 | 2021.11.25 | 1020210101623 | 2021.08.19 |  | 2021.11.30 | 등록결정(일반) |  |  | Y(2020.02.10) | 2 | 본 발명은 RFID 태그 및 그를 포함하는 타이어에 관한 것으로서, 더욱 상세하게는 센서부인 칩(Chip); 상기 칩을 보호하는 폴리머 베이스판; 및 탄소나노튜브(CNT) 및 천연고무 라텍스의 혼합물로 제작되며, 상기 칩으로부터 발생된 정보를 외부에 전송해 주는 내부 안테나를 포함하는 RFID 태그 및 그를 포함하는 타이어에 관한 것이다. | [청구항1]센서부인 칩(Chip);상기 칩을 보호하는 폴리머 베이스판; 및탄소나노튜브(CNT) 40 내지 60 중량부 및 천연고무 라텍스 40 내지 60 중량부의 혼합물로 제작되며, 상기 칩으로부터 발생된 정보를 외부에 전송해 주는 내부 안테나를 포함하고,상기 내부 안테나는, 상기 탄소나노튜브와 상기 천연고무 라텍스가 수분 함유 조건으로 혼합된 후, 수분 함량 2 중량% 미만의 상태에서 압출되며,상기 폴리머 베이스판은, 천연고무 100 중량부, 카본블랙 5 내지 15 중량부 및 오일 5 내지 15 중량부가 수분 함유 조건으로 혼합된 혼합물로 제작된 것을 특징으로 하는 RFID 태그. [청구항2]삭제 [청구항3]삭제 [청구항4]삭제 [청구항5]제1항에 따른 RFID 태그를 포함하는 타이어.
329 | 타이어 트레드용 고무 조성물 및 이를 이용하여 제조된 타이어 | C08K 3/04(2006.01)¦C08L 21/00(2006.01)¦C08K 7/00(2006.01)¦C08K 3/36(2006.01)¦B60C 1/00(2006.01) | 1020200117142 | 2020.09.11 | 1023265730000 | 2021.11.09 |  |  |  | 2021.11.15 | 등록결정(일반) |  |  | Y(2020.09.11) | 4 | 본 발명은 타이어 트레드용 고무 조성물 및 이를 이용하여 제조된 타이어에 관한 것으로서, 타이어 트레드용 고무 조성물은 원료고무 100 중량부, 카본블랙을 포함하는 보강성 충진재 1 중량부 내지 60 중량부, 그리고 계면활성제 1 중량부 내지 10 중량부를 포함한다. 타이어 트레드용 고무 조성물은 카본블랙 또는 실리카 표면의 친수성기로 인하여 발생하는 카본블랙 또는 실리카의 고무 조성물 내 분산 문제를 근본적으로 해결하여 카본블랙 또는 실리카의 분산을 극대화함으로써, 내마모, 내발열 성능이 향상되며, 가류 시간이 단축되어 생산성에 유리하다. | [청구항1]원료고무 100 중량부,카본블랙을 포함하는 보강성 충진재 1 중량부 내지 60 중량부, 그리고하기 화학식 1로 표시되는 계면활성제 1 중량부 내지 10 중량부를 포함하고,상기 원료고무는 천연고무로 이루어진 트럭 또는 버스 타이어 트레드용 고무 조성물.[화학식 1](상기 화학식 1에서,상기 R1 및 R2는 각각 독립적으로 메틸기, 에틸기, 프로필기, 이소프로필기, 부틸기, 이소부틸기 및 터트부틸기 중 어느 하나이다) [청구항2]삭제 [청구항3]제 1 항에 있어서,상기 카본블랙은 요오드 흡착량이 103 mg/g 내지 1000 mg/g이고, 질소흡착 비표면적이 118 ㎡/g 내지 1000 ㎡/g이며, DBP 흡유량이 105 cc/100 g 내지 495 cc/100 g이고, BET 비표면적이 100 ㎡/g 내지 1000 ㎡/g인 것인 트럭 또는 버스 타이어 트레드용 고무 조성물. [청구항4]제 1 항에 있어서,상기 보강성 충진재는 CTAB 비표면적이 120 m2/g 내지 200 m2/g이고, BET 비표면적이 120 m2/g 내지 260 m2/g인 실리카를 원료고무 100 중량부에 대해 1 중량부 내지 30 중량부로 더 포함하는 것인 트럭 또는 버스 타이어 트레드용 고무 조성물. [청구항5]제 1 항, 제 3 항 및 제 4 항 중 어느 한 항에 따른 타이어 트레드용 고무 조성물을 이용하여 제조한 트럭 또는 버스 타이어.
330 | 타이어 트레드용 고무 조성물 및 이를 이용하여 제조된 타이어 | C08L 9/06(2006.01)¦C08L 91/00(2006.01)¦C08K 3/04(2006.01)¦C08F 236/10(2006.01)¦C08F 2/04(2006.01)¦C08J 3/22(2006.01)¦B60C 1/00(2006.01) | 1020200000382 | 2020.01.02 | 1023328440000 | 2021.11.25 | 1020210087288 | 2021.07.12 |  | 2021.11.30 | 등록결정(일반) |  |  | Y(2020.01.02) | 6 | 본 발명은 타이어 트레드용 고무 조성물 및 이를 이용하여 제조된 타이어에 관한 것으로서, 타이어 트레드용 고무 조성물은 원료고무 100 중량부, 보강성 충진재 10 중량부 내지 130 중량부, 그리고 고속분쇄기를 이용하여 2000 rpm 내지 20000 rpm로 파쇄된 팽창흑연 1 중량부 내지 30 중량부를 포함한다. 타이어 트레드용 고무 조성물은 제한된 카본블랙 사용량으로 마른 노면 그립 성능과 내구성능을 최대한으로 끌어올리면서 고무 조성물의 점성을 증가시켜 내크랙 성능을 동시에 향상시킬 수 있다. | [청구항1]원료고무 100 중량부, 보강성 충진재 10 중량부 내지 130 중량부, 그리고고속분쇄기를 이용하여 2000 rpm 내지 20000 rpm로 파쇄된 팽창흑연 1 중량부 내지 30 중량부를 포함하고,상기 파쇄된 팽창흑연은 크기가 5 ㎛ 내지 50 ㎛인 타이어 트레드용 고무 조성물. [청구항2]제 1 항에 있어서,상기 원료고무는 비닐 유닛 함량이 10 몰% 내지 60 몰%인 고비닐 용액 중합 스티렌 부타디엔 고무 0 중량부 내지 100 중량부, 및스티렌 유닛 함량이 10 몰% 내지 60 몰%인 고스티렌 용액 중합 스티렌 부타디엔 고무 0 중량부 내지 100 중량부로 포함하되,상기 고비닐 용액 중합 스티렌 부타디엔 고무와 상기 고스티렌 용액 중합 스티렌 부타디엔 고무의 함량이 동시에 0 중량부는 아닌 것인 타이어 트레드용 고무 조성물. [청구항3]제 1 항에 있어서,상기 보강성 충진재는요오드 흡착량이 135 mg/g 내지 145 mg/g이고, DBP 흡유량이 125 cc/100g 내지 135 cc/100g인 카본블랙 10 중량부 내지 130 중량부, 및요오드 흡착량이 192 mg/g 내지 212 mg/g이고, DBP 흡유량이 126 cc/100g내지 142 cc/100g인 초미세 카본블랙 10 중량부 내지 130 중량부를 포함하는 것인 타이어 트레드용 고무 조성물. [청구항4]제 1 항에 있어서,상기 타이어 트레드용 고무 조성물은 원료고무 100 중량부에 대하여 원료고무 10 중량부 내지 90 중량부, 보강성 충진제 10 중량부 내지 130 중량부, 및 오일 10 중량부 내지 140 중량부를 포함하는 웨트 마스터 배치(wet master batch)를 0 중량부 내지 300 중량부로 포함하는 것인 타이어 트레드용 고무 조성물. [청구항5]삭제 [청구항6]제 1 항에 있어서,상기 고속분쇄기는 임펠라, 로터, 밀 및 이들의 조합으로 이루어진 군에서 선택되는 어느 하나를 이용하는 것인 타이어 트레드용 고무 조성물. [청구항7]제 1 항 내지 제 4 항, 및 제 6 항 중 어느 한 항에 따른 타이어 트레드용 고무 조성물을 이용하여 제조된 타이어.
331 | 타이어 흡음재 부착장치 | B29D 30/06(2006.01)¦B60C 19/00(2006.01) | 1020160150814 | 2016.11.14 | 1019218890000 | 2018.11.20 | 1020180053806 | 2018.05.24 |  | 2019.02.13 | 등록결정(일반) |  |  | Y(2016.11.14) | 4 | 본 발명은 타이어의 내부면에 흡음재를 부착하는 장치에 관한 것으로, 더욱 상세하게는 타이어를 수직상태로 세운 위치에서 흡음재를 타이어의 이너라이너(Inner-liner)에 부착시킴에 따라 흡음재의 부착정도와 부착성능이 향상되는 타이어 흡음재 부착장치에 관한 것이다. 이를 위해 본 발명은 컨베이어와 같은 운반수단을 통해 이송된 타이어(1)의 내부면인 이너라이너(1a)에 외부에서 공급되는 흡음재(2)를 누름 압착롤(16)을 이용하여 부착하는 장치에 있어서, 상기 타이어(1)가 세워진 상태로 진입되면 타이어(1)를 수직상태로 유지 회전시키는 수직핸들링부(3)와, 외부에서 흡음재 가이드(12)를 통해 흡음재(2)를 타이어(1)의 내부로 안내하는 흡음재 안내가이드부(5), 상기 타이어(1) 내부로 안내된 흡음재(2)를 타이어(1)의 내부면인 이너라이너(1a)에 부착하는 흡음재 압착부(6) 및, 상기 흠음재(2)가 부착된 타이어(1)를 인출하는 타이어 인출부(7)를 포함한다. | [청구항1]컨베이어와 같은 운반수단을 통해 이송된 타이어(1)의 내부면인 이너라이너(1a)에 외부에서 흡음재 가이드(12)를 통해 흡음재(2)를 타이어(1)의 내부로 안내하는 흡음재 안내가이드부(5)와, 상기 타이어(1) 내부로 안내된 흡음재(2)를 타이어(1)의 내부면인 이너라이너(1a)에 부착하는 흡음재 압착부(6) 및, 상기 흡음재(2)가 부착된 타이어(1)를 인출하는 타이어 인출부(7)를 포함하고, 상기 공급되는 흡음재(2)를 누름 압착롤(16)을 이용하여 부착하는 타이어 흡음재 부착장치에 있어서, 상기 타이어(1)가 세워진 상태로 진입되면 타이어(1)를 수직상태로 유지 회전시키는 수직핸들링부(3)를 갖추되, 상기 수직핸들링부(3)는 각각의 모터(8)에 의해 구동되면서 타이어의 트레드에 접촉하는 복수 개의 구동롤러(9)와 상기 타이어(1)의 사이드월에 접촉되거나 이격되는 복수 개의 가이드 롤러(10)로 이루어진 것을 특징으로 하는 타이어 흡음재 부착장치. [청구항2]삭제 [청구항3]제 1항에 있어서, 상기 흡음재 안내가이드부(5)는 양쪽으로 다수 개가 배치된 멀티롤(11)을 갖춘 흡음재 가이드(12)와 상기 흡음재 가이드(12)의 말단에 설치되는 서보모터에 의해 구동하는 롤회전력 전달기어(13a)에 연결된 한쌍의 초기 흡음재 공급롤(14) 및 다른 서보모터에 의해 구동하는 다른 롤회전력 전달기어(13b)에 연결된 한쌍의 말단 흡음재 공급롤(15)로 구성된 것을 특징으로 하는 타이어 흡음재 부착장치. [청구항4]제 1항에 있어서, 상기 흡음재 압착부(6)는 누름 압착롤(16)을 승하강 시키는 압착실린더(17)와 상기 압착실린더(17)를 전후진 시키는 전후진 실린더(18) 및 상기 전후진 실린더(18)를 승하강 시키는 업다운 실린더(19)로 이루어진 것을 특징으로 하는 타이어 흡음재 부착장치. [청구항5]제 4항에 있어서, 상기 누름 압착롤(16)은 흡음재(2)의 밀림방지를 위해 기어형태의 롤러로 구성된 것을 특징으로 하는 타이어 흡음재 부착장치. [청구항6]삭제 [청구항7]삭제 [청구항8]삭제
332 | 타이어 트레드용 고무 조성물 및 이를 이용하여 제조한 타이어 | C08L 9/06(2006.01)¦C08L 9/00(2006.01)¦C08L 15/00(2006.01)¦C08F 236/10(2006.01)¦C08F 2/04(2006.01)¦C08F 2/00(2006.01)¦C08F 8/42(2006.01)¦C08K 3/36(2006.01)¦B60C 1/00(2006.01) | 1020190164494 | 2019.12.11 | 1022677010000 | 2021.06.16 | 1020210073820 | 2021.06.21 |  | 2021.06.22 | 등록결정(일반) |  |  | Y(2019.12.11) | 4 | 본 발명은 타이어 트레드용 고무 조성물 및 이를 이용하여 제조한 타이어에 관한 것으로서, 상기 타이어 트레드용 고무 조성물은 스티렌 함량이 20 중량% 내지 30 중량%이고, 부타디엔 내의 비닐 함량이 20 중량% 내지 30 중량%인 연속식 방법에 의해 제조된 용액 중합 스티렌-부타디엔 고무를 포함하는 원료고무 100 중량부, 실리카 90 중량부 내지 110 중량부, 그리고 변성 액상 부타디엔 고무 20 중량부 내지 40 중량부를 포함한다. 상기 타이어 트레드용 고무 조성물은 빙설 노면에서의 제동 성능을 크게 향상시키면서 마모 성능 또한 크게 향상 시켜 사계절용 트레드 고무 조성물로 사용될 수 있다. | [청구항1]스티렌 함량이 20 중량% 내지 30 중량%이고, 부타디엔 내의 비닐 함량이 20중량% 내지 30 중량%인 연속식 방법에 의해 제조된 용액 중합 스티렌-부타디엔 고무를 포함하는 원료고무 100 중량부, 실리카 90 중량부 내지 110 중량부, 그리고변성 액상 부타디엔 고무 20 중량부 내지 40 중량부를 포함하고,상기 변성 액상 부타디엔 고무는 유리전이온도가 -90 ℃ 내지 -100 ℃이고, 비닐 함량이 10 중량% 내지 20 중량%이며, 실리케이트를 사용하여 고무 사슬 내에서 변성이 이루어진 것인 타이어 트레드용 고무 조성물. [청구항2]제 1 항에 있어서,상기 변성 액상 부타디엔 고무는 중량평균분자량이 5,000 g/mol 내지 50,000 g/mol 인 타이어 트레드용 고무 조성물. [청구항3]제 1 항에 있어서,상기 실리케이트는 테트라메틸 오르토실리케이트(TMOS), 테트라에틸 오르토실리케이트(TEOS) 및 이들의 혼합물로 이루어진 군에서 선택되는 어느 하나인 것인 타이어 트레드용 고무 조성물. [청구항4]제 1 항 내지 제 3 항 중 어느 한 항에 따른 타이어 트레드용 고무 조성물을 이용하여 제조한 타이어.
333 | 타이어에 센서를 부착하기 위한 컨테이너구조 | B60C 23/04(2006.01) | 1020170163738 | 2017.11.30 | 1019257750000 | 2018.11.30 |  |  |  | 2018.12.06 | 등록결정(일반) |  |  | Y(2017.11.30) | 7 | 본 발명은 타이어에 센서를 부착하기 위한 컨테이너구조에 관한 것으로, 보다 상세하게는 타이어에 부착된 센서가 고열로 인해 고장나는 것을 방지할 수 있는 타이어에 센서를 부착하기 위한 컨테이너구조에 관한 것이다. 본 발명은 타이어의 이너라이너에 부착되는 하부컨테이너부; 상기 하부컨테이너부의 상부에 연장되어 마련되며, 내부에 센서가 삽입될 수 있는 삽입공간이 형성된 상부컨테이너부; 및 상기 상부컨테이너부의 내측면에 형성되는 유로부를 포함하며, 상기 유로부는, 상기 상부컨테이너부에 상기 센서가 삽입된 상태에서, 공기가 유입 및 배출되면서 상기 센서를 냉각시킬 수 있도록 마련되는 것을 특징으로 하는 타이어에 센서를 부착하기 위한 컨테이너구조를 제공한다. | [청구항1]타이어의 이너라이너에 부착되는 하부컨테이너부;상기 하부컨테이너부의 상부에 연장되어 마련되며, 내부에 센서가 삽입될 수 있는 삽입공간이 형성된 상부컨테이너부; 및상기 상부컨테이너부의 내측면에 형성되는 유로부를 포함하며,상기 유로부는, 상기 상부컨테이너부에 상기 센서가 삽입된 상태에서, 공기가 유입 및 배출되면서 상기 센서를 냉각시킬 수 있도록 마련되고,상기 유로부는,공기가 유입 및 유출되도록 마련되며 복수로 마련되는 입출구;복수의 상기 입출구가 상호 연통되도록 상기 상부컨테이너부의 내측면을 따라 연장되어 마련되는 내부유로; 및상기 상부컨테이너부의 하면 및 이에 대응되는 위치에 마련된 상기 하부컨테이너부를 관통하여 형성되는 냉각홀을 포함하며,상기 냉각홀은 상기 내부유로와 연통되도록 마련되어 상기 입출구를 통해 유입된 공기가 상기 이너라이너를 냉각시키도록 마련되는 것을 특징으로 하는 타이어에 센서를 부착하기 위한 컨테이너구조. [청구항2]제 1 항에 있어서,상기 하부컨테이너부는,상기 이너라이너에 밀착되도록 원반형 및 다각형으로 이루어진 것을 특징으로 하는 타이어에 센서를 부착하기 위한 컨테이너구조. [청구항3]제 1 항에 있어서,상기 상부컨테이너부는,내부에 상기 센서가 삽입될 수 있도록 삽입공간이 형성되며, 상부가 개방되어 마련된 원기둥 또는 다각기둥 형상으로 마련되는 것을 특징으로 하는 타이어에 센서를 부착하기 위한 컨테이너구조. [청구항4]삭제 [청구항5]제 1 항에 있어서,상기 입출구 및 상기 내부유로는,상기 상부컨테이너부의 내측면에 음각 형성되는 것을 특징으로 하는 타이어에 센서를 부착하기 위한 컨테이너구조. [청구항6]제 1 항에 있어서,상기 입출구 및 상기 내부유로는,상기 상부컨테이너부의 내측면에 양각 형성되는 것을 특징으로 하는 타이어에 센서를 부착하기 위한 컨테이너구조. [청구항7]삭제 [청구항8]제 1 항에 따른 타이어에 센서를 부착하기 위한 컨테이너구조에 센서를 삽입하여 형성된 전자장치. [청구항9]제 8 항에 따른 타이어에 센서를 부착하기 위한 컨테이너구조에 센서를 삽입하여 형성된 전자장치가 부착된 타이어.
334 | 타이어의 가속도 극 값을 이용한 타이어 마모 측정 장치 및 이를 이용한 타이어 마모 측정 방법 | B60C 11/24(2006.01)¦B60C 23/04(2006.01) | 1020190122313 | 2019.10.02 | 1022556770000 | 2021.05.18 | 1020210040218 | 2021.04.13 |  | 2021.05.27 | 등록결정(일반) |  |  | Y(2019.10.02) | 5 | 본 발명의 일 실시 예는 타이어의 가속도의 극 값의 경향성을 이용하여 타이어 트래드의 마모율을 측정하는 기술을 제공한다. 본 발명의 실시 예에 따른 타이어의 가속도 극 값을 이용한 타이어 마모 측정 장치는, 차량에 설치되는 타이어 내부의 가속도를 타이어 내부의 각 지점에 대해서 측정하는 신호수신부; 신호수신부로부터 신호 정보를 전달받고, 타이어 내부의 가속도 신호 중에서 타이어의 반경 방향인 축 방향에 수직한 종 방향 가속도의 극 값을 이용하여 타이어의 트래드 마모율을 추정하는 신호분석부; 신호분석부로부터 타이어의 트래드 마모율에 대한 정보인 분석 정보를 전달받아 송신하는 송신부; 및 송신부로부터 분석 정보를 전달 받아 타이어가 설치된 차량에 대한 제어 신호를 생성하는 제어모듈;을 포함한다. 한편 이의 물리적 변화를 수학적 모델(Flexible Ring Tire Model)을 이용하여 이를 증명하였다. | [청구항1]차량에 설치되는 타이어 내부의 가속도를 상기 타이어 내부의 각 지점에 대해서 측정하는 신호수신부;상기 신호수신부로부터 신호 정보를 전달받고, 상기 타이어 내부의 가속도 신호 중에서 상기 타이어의 반경 방향인 축 방향에 수직한 종 방향 가속도의 극 값을 이용하여 상기 타이어의 트래드 마모율을 추정하는 신호분석부;상기 신호분석부로부터 상기 타이어의 트래드 마모율에 대한 정보인 분석 정보를 전달받아 송신하는 송신부; 및상기 송신부로부터 상기 분석 정보를 전달 받아 상기 타이어가 설치된 차량에 대한 제어 신호를 생성하는 제어모듈;을 포함하고,가속도의 극 값은 상기 신호수신부가 상기 타이어와 노면의 접지 부위에 대한 가속도 측정 시 획득되며,상기 신호분석부는, 상기 타이어의 속도, 하중 및 공기압의 영향도를 배제시키는 정규화를 통해 획득된 아래의 식에 가속도의 극 값을 대입하여 상기 타이어의 트래드의 두께를 도출함으로써, 상기 타이어의 트래드 마모율을 연산 추정하는 것을 특징으로 하는 타이어의 가속도 극 값을 이용한 타이어 마모 측정 장치.여기서, 는 가속도의 극 값이고, h는 상기 타이어의 트래드 두께이며, Ω는 상기 타이어의 각속도이고, θr은 상기 타이어와 노면의 접지각이며, α는 상기 타이어에 대한 고유 상수 값이다. 그리고, 는 상기 타이어의 가속도 신호 함수에서 상기 타이어의 속도, 하중 및 공기압에 대한 인자를 제거한 함수이다. [청구항2]삭제 [청구항3]청구항 1에 있어서,상기 타이어에 대한 고유 상수 값인 α에 대한 데이터는 상기 신호분석부에 사전에 설정되어 저장되는 것을 특징으로 하는 타이어의 가속도 극 값을 이용한 타이어 마모 측정 장치. [청구항4]청구항 1에 있어서,상기 제어모듈은,상기 차량에 대한 제어를 수행하는 차량제어부, 및상기 송신부로부터 상기 분석 정보를 전달받아 상기 차량제어부로 전달하는 정보전달부를 포함하고,상기 차량제어부는, 상기 분석 정보를 이용하여 상기 타이어의 교체 시기를 판단하는 것을 특징으로 하는 타이어의 가속도 극 값을 이용한 타이어 마모 측정 장치. [청구항5]청구항 1에 있어서,상기 제어모듈은, 상기 타이어의 교체 시점 또는 상기 타이어의 교체 서비스 정보를 표시하는 디스플레이부를 더 포함하는 것을 특징으로 하는 타이어의 가속도 극 값을 이용한 타이어 마모 측정 장치. [청구항6]청구항 1의 타이어의 가속도 극 값을 이용한 타이어 마모 측정 장치를 이용한 타이어 마모 측정 방법에 있어서,축 방향에 대한 상기 타이어 내부의 가속도가 상기 타이어 내부의 각 지점에 대해서 측정되는 제1단계;상기 타이어 내부의 가속도 신호 중에서 상기 타이어의 반경 방향인 축 방향에 수직한 종 방향 가속도의 극 값을 이용하여 상기 타이어의 트래드 마모율을 추정하는 제2단계;상기 타이어의 트래드 마모율 정보를 이용하여 상기 타이어의 교체 시기가 판단되는 제3단계; 및상기 타이어의 교체 시기에 대한 정보가 상기 차량의 사용자 및 상기 차량과 연결된 외부의 통합 통제 시스템으로 전달되는 제4단계;를 포함하는 것을 특징으로 하는 타이어 마모 측정 방법.
335 | 타이어 트레드용 고무 조성물 및 이를 이용하여 제조한 타이어 | C08L 9/06(2006.01)¦C08L 9/00(2006.01)¦C08K 5/5415(2006.01)¦C08K 3/04(2006.01)¦C08K 3/36(2006.01)¦B60C 1/00(2006.01) | 1020130098451 | 2013.08.20 | 1015721060000 | 2015.11.20 | 1020150021287 | 2015.03.02 |  | 2015.11.26 | 등록결정(일반) |  |  | Y(2013.08.20) | 5 | 본 발명은 타이어 트레드용 고무 조성물 및 이를 이용하여 제조한 타이어에 관한 것으로서, 상기 타이어 트레드용 고무 조성물은 원료고무 100중량부에 대하여, 보강성 충진제 10 내지 100중량부 및 하기 화학식 1의 실란 화합물 1 내지 20중량부를 포함하며, 상기 원료고무는 스티렌 부타다이엔 고무 40 내지 90중량부 및 부타다이엔 고무 10 내지 60중량부를 포함하여, 개선된 분산성, 가공성, 기계적 특성, 내마모 성능 및 회전저항 특성을 나타낼 수 있다: [화학식 1] 상기 식에서, X 내지 Z, a 내지 c 및 x는 명세서 중에서 정의한 바와 동일하다. | [청구항1]원료고무 100중량부에 대하여, 보강성 충진제 10 내지 100중량부 및 비닐트리스(2-메톡시에톡시)실란(vinyltris(2-methoxyethoxy)silane) 1 내지 20중량부를 포함하며, 상기 원료고무는 스티렌 부타다이엔 고무 40 내지 90 중량부 및 부타다이엔 고무 10 내지 60 중량부를 포함하는 타이어 트레드용 고무 조성물: [청구항2]제1항에 있어서,상기 실란 화합물은 180 내지 20,000g/mol의 중량평균분자량을 갖는 것인 타이어 트레드용 고무 조성물. [청구항3]삭제 [청구항4]제1항에 있어서,상기 보강성 충진제는 질소흡착 비표면적이 30 내지 300m2/g이고, DBP(n-dibutyl phthalate) 흡유량이 60 내지 180cc/100g인 카본블랙; 질소흡착 비표면적이 100 내지 180㎡/g이고, CTAB(cetyl trimethyl ammonium bromide) 흡착 비표면적이 110 내지 170㎡/g인 실리카; 및 이들의 혼합물 중에서 선택되는 것인 타이어 트레드용 고무 조성물. [청구항5]제1항에 있어서,상기 타이어 트레드용 고무 조성물은 원료고무 100중량부에 대하여 가류제 0.5 내지 5중량부, 가류촉진제 0.1 내지 10중량부, 가류촉진조제 1 내지 10중량부, 연화제 1 내지 50 중량부, 노화방지제 0.1 내지 10중량부, 점착제 0.5 내지 10 중량부, 및 이들의 혼합물로 이루어진 군에서 선택되는 첨가제를 더 포함하는 것인 타이어 트레드용 고무 조성물. [청구항6]제1항, 제2항, 제4항 및 제5항 중 어느 한 항에 따른 타이어 트레드용 고무 조성물을 이용하여 제조한 타이어.
336 | 비공기입 타이어 | B60C 7/14(2006.01)¦B60C 19/00(2006.01) | 1020200019153 | 2020.02.17 | 1023277050000 | 2021.11.11 | 1020210104428 | 2021.08.25 |  | 2021.11.19 | 등록결정(일반) |  |  | Y(2020.02.17) | 7 | 본 발명은 링형상의 림부, 림부와 이격되면서 림부의 외주면을 둘러싸는 트레드부, 트레드부의 내주면 및 측면과 결합하는 제1 지지부 및 제1 지지부와 대향하면서 림부의 외주면을 둘러싸는 제2 지지부를 포함하는 지지부 및 제2 지지부의 외주면과 결합하는 적어도 하나의 댐퍼 및 제1 지지부를 관통하여 트레드부와 결합하면서 적어도 하나의 댐퍼의 내부로 삽입되는 댐퍼 로드를 포함하는 적어도 하나의 완충부를 포함하고, 트레드부로 하중이 가해지면, 댐퍼 로드는 댐퍼의 내부로 직선왕복 운동하면서 하중을 감쇄시키는 것을 특징으로 하는 비공기입 타이어를 제공한다. | [청구항1]링형상의 림부;상기 림부와 이격되면서 상기 림부의 외주면을 둘러싸는 트레드부;상기 트레드부의 내주면 및 측면과 결합하는 제1 지지부 및 상기 제1 지지부와 대향하면서 상기 림부의 외주면을 둘러싸는 제2 지지부를 포함하는 지지부; 및상기 제2 지지부의 외주면과 결합하는 적어도 하나의 댐퍼 및 상기 제1 지지부를 관통하여 상기 트레드부와 결합하면서 상기 적어도 하나의 댐퍼의 내부로 삽입되는 댐퍼 로드를 포함하는 적어도 하나의 완충부;를 포함하고,상기 댐퍼는,상부가 개방되는 댐퍼 케이스;상부가 개방되고 상기 댐퍼 케이스의 내부에 위치하여 내부공간을 형성하는 실링 케이스;상기 실링 케이스의 측면을 둘러싸도록 상기 댐퍼 케이스와 상기 실링 케이스 사이에 밀착되는 전극;상기 내부공간에 위치하는 유변 유체; 및상기 유변 유체 내에서 유동하는 유변입자;를 포함하며,상기 전극은 상기 전극으로 인가되는 전기신호에 따라 전기장 및 자기장 중 어느 하나의 세기에 따라 상기 유변입자를 배향시키고,상기 트레드부로 하중이 가해지면, 상기 댐퍼 로드는 상기 댐퍼의 내부로 직선왕복 운동하면서 상기 하중을 감쇄시키는 것을 특징으로 하는 비공기입 타이어. [청구항2]링형상의 림부;상기 림부와 이격되면서 상기 림부의 적어도 일부의 외주면을 둘러싸는 적어도 하나의 트레드부;상기 적어도 하나의 트레드부의 내주면 및 측면과 결합하는 적어도 하나의 제1 지지부 및 상기 적어도 하나의 제1 지지부와 대향하면서 상기 림부의 외주면을 둘러싸는 제2 지지부를 포함하는 지지부; 및상기 제2 지지부의 외주면과 결합하는 적어도 하나의 댐퍼 및 상기 적어도 하나의 제1 지지부를 관통하여 상기 적어도 하나의 트레드부와 결합하면서 상기 적어도 하나의 댐퍼의 내부로 삽입되는 댐퍼 로드를 포함하는 적어도 하나의 완충부;를 포함하고,상기 댐퍼는,상부가 개방되는 댐퍼 케이스;상부가 개방되고 상기 댐퍼 케이스의 내부에 위치하여 내부공간을 형성하는 실링 케이스;상기 실링 케이스의 측면을 둘러싸도록 상기 댐퍼 케이스와 상기 실링 케이스 사이에 밀착되는 전극;상기 내부공간에 위치하는 유변 유체; 및상기 유변 유체 내에서 유동하는 유변입자;를 포함하며,상기 전극은 상기 전극으로 인가되는 전기신호에 따라 전기장 및 자기장 중 어느 하나의 세기에 따라 상기 유변입자를 배향시키고,상기 적어도 하나의 트레드부로 하중이 가해지면, 상기 댐퍼 로드는 상기 댐퍼의 내부로 직선왕복 운동하면서 상기 하중을 감쇄시키는 것을 특징으로 하는 비공기입 타이어. [청구항3]제1 항 또는 제2 항에 있어서,상기 적어도 하나의 완충부는 상기 림부의 중심으로부터 방사상으로 위치하고,상기 적어도 하나의 완충부 중 서로 이웃하는 완충부는 상기 림부의 중심축방향으로 소정거리 이격되는 동일직선상에 위치하는 것을 특징으로 하는 비공기입 타이어. [청구항4]삭제 [청구항5]제1 항 또는 제2 항에 있어서,상기 비공기입 타이어는 상기 림부와 상기 제2 지지부 사이에 밀착되어 상기 적어도 하나의 댐퍼로 전기신호를 전송하는 전기신호 전송부; 및상기 전기신호 전송부의 동작을 제어하여 상기 전기신호의 세기를 조절하는 제어부;를 더 포함하고,상기 제어부는 상기 하중의 크기에 따라 상기 전기신호의 세기를 조절함에 따라 상기 유변입자를 배향시켜 상기 유변 유체의 점탄성 또는 강성을 제어하는 것을 특징으로 하는 비공기입 타이어. [청구항6]제2 항에 있어서,상기 적어도 하나의 트레드부는 제1 트레드, 제2 트레드 및 제3 트레드이고,상기 제2 트레드는 상기 제1 트레드와 상기 제3 트레드 사이에 위치하는 것을 특징으로 하는 비공기입 타이어. [청구항7]제6 항에 있어서,상기 적어도 하나의 제1 지지부는 좌측 지지부, 중앙 지지부 및 우측 지지부이고,상기 중앙 지지부는 상기 좌측 지지부와 상기 우측 지지부 사이에 위치하는 것을 특징으로 하는 비공기입 타이어. [청구항8]제1 항 또는 제2 항에 있어서,상기 적어도 하나의 트레드부는 상기 제1 지지부와 탈착 가능한 것을 특징으로 하는 비공기입 타이어.
337 | 타이어 공기압 긴급 조절 시스템 | B60C 23/04(2006.01)¦B60C 23/00(2021.01)¦B60C 29/00(2021.01)¦B60R 16/033(2006.01) | 1020200016673 | 2020.02.11 | 1023328600000 | 2021.11.25 | 1020210101994 | 2021.08.19 |  | 2021.11.30 | 등록결정(일반) |  |  | Y(2020.02.11) | 3 | 발명의 타이어 공기압 긴급 조절 시스템은, 타이어 휠의 공기주입구에 연결되도록 설치되어 공기의 압력을 측정하는 타이어 압력 모니터링 장치; 상기 타이어 압력 모니터링 장치에 설치되어 급제동시 상기 공기주입구를 개방하는 밸브장치; 및 상기 타이어 압력 모니터링 장치와 무선 통신하여 상기 밸브장치의 작동을 제어하는 전자제어유닛을 포함한다. | [청구항1]타이어 휠의 공기주입구에 연결되도록 설치되어 공기의 압력을 측정하는 타이어 압력 모니터링 장치;상기 타이어 압력 모니터링 장치에 설치되어 자동차의 속도가 소정 시간 내에 소정값 이상 줄어드는 급제동시 상기 공기주입구를 개방하는 밸브장치; 및상기 타이어 압력 모니터링 장치와 무선 통신하여 상기 밸브장치의 작동을 제어하는 전자제어유닛을 포함하고,상기 타이어 압력 모니터링 장치는, 케이스와, 상기 케이스 내에 설치되는 회로부에 구비되는 타이어 압력 모니터링 센서와, 상기 회로부에 구비되어 상기 전자제어유닛과 무선 통신하는 통신부와, 상기 공기주입구로부터 상기 케이스로 연결되는 파이프부를 포함하며,상기 밸브장치는, 상기 파이프부 내부에 구비되어 유로를 개폐하는 밸브코어와, 상기 밸브코어의 일단에 연결된 와이어를 당기는 모터와, 상기 밸브코어의 타단에 구비되어 밸브코어가 닫히도록 탄성력을 가하는 스프링을 포함하는 것을 특징으로 하는 타이어 공기압 긴급 조절 시스템. [청구항2]삭제 [청구항3]삭제 [청구항4]제1항에 있어서,상기 타이어 압력 모니터링 장치는, 상기 타이어 압력 모니터링 센서, 상기 통신부 및 상기 모터에 전력을 공급하는 배터리를 더 포함하는 것을 특징으로 하는 타이어 공기압 긴급 조절 시스템. [청구항5]제4항에 있어서,상기 전자제어유닛은, 급제동시 상기 통신부를 통해 상기 모터의 작동 신호를 송신하고, 상기 모터가 상기 밸브코어를 열어 공기를 배출하며, 상기 타이어 압력 모니터링 센서에서 감지되는 타이어 압력이 소정 압력에 도달하면 상기 모터를 정지시켜서 상기 스프링에 의해 상기 밸브코어가 다시 닫히도록 제어하는 것을 특징으로 하는 타이어 공기압 긴급 조절 시스템.
338 | 비공기입 타이어 | B60C 7/14(2006.01)¦B60C 7/10(2021.01) | 1020200019150 | 2020.02.17 | 1023277070000 | 2021.11.11 | 1020210104426 | 2021.08.25 |  | 2021.11.19 | 등록결정(일반) |  |  | Y(2020.02.17) | 4 | 본 발명은 노면과 접지되도록 소정의 폭을 가지는 링형상의 밴드부, 밴드부의 중심을 공유하고 밴드부보다 작은 직경을 가지면서 밴드부의 내부에 위치하여 노면으로부터 전달되는 외부 충격이나 진동을 흡수하는 지지부 및 밴드부와 지지부를 연결하여 차량의 무게를 지지하는 적어도 하나의 스포크부를 포함하고, 적어도 하나의 스포크부는 서로 소정거리 이격되면서 밴드부의 중심으로부터 방사상으로 배치되는 것을 특징으로 하는 비공기입 타이어를 제공한다. | [청구항1]노면과 접지되도록 소정의 폭을 가지는 링형상의 밴드부;상기 밴드부의 중심을 공유하고 상기 밴드부보다 작은 직경을 가지면서 상기 밴드부의 내부에 위치하여 상기 노면으로부터 전달되는 외부 충격이나 진동을 흡수하는 지지부; 및상기 밴드부와 상기 지지부를 연결하여 차량의 무게를 지지하는 적어도 하나의 스포크부;를 포함하고,상기 적어도 하나의 스포크부는 서로 소정거리 이격되면서 상기 밴드부의 중심으로부터 방사상으로 배치되며,상기 스포크부는,상기 밴드부와 상기 지지부 사이에 위치하는 평판인 제1 스포크;상기 밴드부와 상기 지지부를 연결하고 상기 제1 스포크와 대향하도록 위치하는 제2 스포크;상기 지지부와 상기 제2 스포크를 경사지게 연결하는 한 쌍의 제3 스포크;상기 제1 스포크 및 상기 제2 스포크를 연결하고 상기 제1 스포크 및 상기 제2 스포크와 수직하면서 서로 이격되도록 배치되는 적어도 하나의 제4 스포크; 및상기 제1 스포크, 상기 제2 스포크 및 상기 제4 스포크가 이루는 내부공간에서 서로 교차되도록 형성되는 적어도 한 쌍의 제5 스포크;를 포함하는 것을 특징으로 하는 비공기입 타이어. [청구항2]제1 항에 있어서,상기 스포크부는 트러스 구조를 가지는 것을 특징으로 하는 비공기입 타이어. [청구항3]삭제 [청구항4]제1 항에 있어서,상기 적어도 한 쌍의 제5 스포크는 상기 제1 스포크와 상기 제4 스포크가 이루는 접선 및 상기 제2 스포크와 상기 제4 스포크가 이루는 접선을 연결하도록 형성되어 서로 교차되는 것을 특징으로 하는 비공기입 타이어. [청구항5]제1 항에 있어서,상기 제1 스포크, 상기 제2 스포크 및 상기 한 쌍의 제3 스포크는 사다리꼴 형상을 가지는 것을 특징으로 하는 비공기입 타이어.
339 | 타이어 트레드용 고무 조성물 및 이를 이용하여 제조한 타이어 | C08L 9/06(2006.01)¦C08L 61/00(2006.01)¦C08F 2/04(2006.01)¦C08G 8/30(2006.01)¦B60C 1/00(2006.01)¦C08K 3/36(2006.01)¦C08K 3/22(2006.01)¦C08K 5/09(2006.01)¦C08K 3/04(2006.01) | 1020170008740 | 2017.01.18 | 1019174930000 | 2018.11.05 | 1020180085263 | 2018.07.26 |  | 2018.11.09 | 등록결정(일반) |  |  | Y(2017.01.18) | 9 | 본 발명은 테르펜계 레진을 포함하는 용액중합 스티렌 부타디엔 고무를 포함하는 원료고무를 포함하고, 상기 테르펜계 레진은 폴리테르펜과 변성 스티렌(Modified Styrene)이 화학적으로 결합된 것인 타이어 트레드용 고무 조성물 및 이를 이용하여 제조한 타이어에 관한 것으로, 상기 타이어 트레드용 고무 조성물은 테르펜계 레진을 포함함으로써, 제동성능 및 저연비성능을 향상시킨 타이어를 제공할 수 있다. | [청구항1]테르펜계 레진을 포함하는 용액중합 스티렌 부타디엔 고무를 포함하는 원료고무를 포함하고,상기 테르펜계 레진을 포함하는 용액중합 스티렌 부타디엔 고무는 상기 용액중합 스티렌 부타디엔 고무 100 중량부에 대하여 상기 테르펜계 레진을 10 내지 30 중량부로 포함하고,상기 테르펜계 레진은 상기 테르펜계 레진 전체 중량에 대하여 폴리테르펜 30 내지 70 중량%와 변성 스티렌(Modified Styrene) 30 내지 70 중량%가 화학적으로 결합된 것이며,상기 변성 스티렌은 스티렌 고분자 사슬의 말단 또는 주쇄에 실란계 작용기가 결합 되고, 130 내지 150 ℃의 높은 연화점을 가지는 것인 타이어 트레드용 고무 조성물. [청구항2]제1항에 있어서,상기 용액중합 스티렌 부타디엔 고무는상기 용액중합 스티렌 부타디엔 고무 전체 중량에 대하여 스티렌 함량이 30 내지 50 중량%, 부타디엔 내 비닐 함량이 20 내지 40 중량% 포함하는 것인 타이어 트레드용 고무 조성물. [청구항3]삭제 [청구항4]삭제 [청구항5]제1항에 있어서,상기 폴리테르펜은 테르펜 골격의 수소가 하이드록시기로 치환된 멘톨, 테르펜 골격의 수소가 옥소기로 치환된 시트랄, 및 α-피넨(α-pinene) 중에서 선택되는 어느 하나의 모노머를 산촉매 중합반응을 이용하여 중량평균분자량 1,000 내지 2000 g/mol의 중합물로 중합한 것인 타이어 트레드용 고무 조성물. [청구항6]제1항에 있어서,상기 테르펜계 레진을 포함하는 용액중합 스티렌 부타디엔 고무의 유리전이온도(Tg)는 -20 내지 -40 ℃이고 중량평균분자량은 300,000 내지 400,000 g/mol이며 분자량분포는 1.3 내지 1.6인 것인 타이어 트레드용 고무 조성물 [청구항7]제1항에 있어서,상기 원료고무는,원료고무 100 중량부에 대하여, 상기 테르펜계 레진을 포함하는 용액중합 스티렌-부타디엔 고무 중 용액중합 스티렌-부타디엔 고무 60 내지 80 중량부, 및 네오디뮴 부타디엔 고무 20 내지 40 중량부를 포함하는 것인 타이어 트레드용 고무 조성물. [청구항8]제1항에 있어서, 상기 원료고무 100 중량부에 대하여, 실리카 60 내지 90 중량부 및 카본블랙 1 내지 10 중량부를 더 포함하는 것인 타이어 트레드용 고무 조성물. [청구항9]제8항에 있어서,상기 실리카는 질소흡착량이 160 내지 180 ㎡/g, CTAB 흡착량이 150 내지 170 ㎡/g이고, 카본블랙은 질소 흡착량이 130 내지 150㎡/g, DBP값이 120 내지 130cc/100g인 것인 타이어 트레드용 고무 조성물. [청구항10]제1항에 있어서,상기 타이어 트레드용 고무 조성물은 상기 원료고무 100 중량부에 대하여, 커플링제 8 내지 12 중량부, 가류제 0.5 내지 5.0 중량부, 가류촉진제 0.5 내지 5.0 중량부, 산화아연 1 내지 5 중량부, 스테아르산 0.5 내지 1.5 중량부, 연화제 1 내지 50 중량부 및 노화방지제 0.1 내지 10 중량부를 더 포함하는 것인 타이어 트레드용 고무 조성물. [청구항11]제1항, 제2항, 제5항 내지 제10항 중 어느 한 항에 따른 타이어 트레드용 고무 조성물을 이용하여 제조된 타이어.
340 | 주행데이터를 이용한 타이어 마모 예측 장치 및 방법 | G01M 17/02(2019.01)¦G01S 19/14(2010.01)¦G01C 21/16(2006.01)¦G06F 30/23(2020.01)¦G06F 111/04(2020.01) | 1020220093852 | 2022.07.28 | 1027108390000 | 2024.09.23 | 1020240015944 | 2024.02.06 |  | 2024.09.25 | 등록결정(일반) |  |  | Y(2022.07.28) | 8 | 본 발명의 일 실시예는 타이어의 표면 위치별 마모를 측정하는 유한요소해석 모델(FEM, Finite element tire model) 을 차량동역학모델에 적용하여 차량의 차축 별 축력과 타이어 마모에 대한 유한구조해석 결과를 동시에 적용할 수 있도록 하는 차량 모델부(200)를 구비한 FEM 및 차량동역학 모델 기반의 타이어 모델 예측 장치 및 상기 장치를 이용한 타이어 마모 예측 방법을 제공한다. | [청구항1]실제 차량의 축력을 산출하도록 모사된 차량 모델을 기설정된 차량의 주행 설정 정보에 따라 구동시켜 차량 모델의 위치, 가속도 또는 각가속도 중 하나 이상을 포함하는 차량 모델부 주행데이터를 추출하는 차량 모델부 주행신호 추출부(210);강체모델링 프로그램을 이용하여 차량을 모델링함으로써 생성된 차량동역학모델에 상기 차량 모델부 주행데이터를 적용하여, 상기 차량 모델의 구동축 별 차량 모델부 축력을 산출하는 차량 모델부 축력 추출부(230);산출된 상기 차량 모델부 축력을 이용하여 상기 구동축에 장착된 타이어 별 마모주행 비율을 추출하는 마모주행 비율 추출부(240); 및상기 차량 모델부 축력과 상기 마모주행 비율을 타이어 구조 유한요소해석모델(FEM, Finite element tire model)에 적용하여 상기 구동축에 장착된 타이어 별 마모량 예측 값을 타이어 마모량으로 산출하는 타이어 마모량 계산부(250)를 구비하여 타이어의 마모량을 예측하는 차량 모델부(200)를 포함하여 구성되는 것을 특징으로 하는 주행데이터를 이용한 타이어 마모 예측 장치. [청구항2]제1항에 있어서, 상기 마모주행 비율은,주행 상태 시의 가속, 감속 또는 정속 주행에 대한 3가지 가속도 조건과, 주행 상태가 직진, 좌회전 및 우회전에 대한 3가지 각가속도 조건의 교호작용에 의한 9개의 복합 마모주행 비율인 것을 특징으로 하는 주행데이터를 이용한 타이어 마모 예측 장치. [청구항3]제1항에 있어서,기설정된 차량의 주행 설정 정보에 따라 실제 차량을 주행하여 차량의 위치, 가속도 또는 각가속도 중 하나 이상을 포함하는 차량의 실제 주행데이터를 추출하는 실제 주행데이터 추출부(100)를 더 포함하고,상기 차량 모델부(200)는,상기 실제 주행 데이터와 상기 차량 모델부 주행데이터를 비교하여 차이가 일정 범위 이내인 경우 상기 차량 모델부(200)가 상기 실제 차량의 주행 상태를 유효하게 모사하는 것으로 판단한 후 타이어 마모량 예측 절차를 수행하도록 하는 주행 상태 일치 판별부(220)를 더 포함하여 구성되는 것을 특징으로 하는 주행데이터를 이용한 타이어 마모 예측 장치. [청구항4]제3항에 있어서, 상기 실제 주행데이터 추출부(100)는,상기 차량의 위치를 측정하는 측위기 및 상기 차량의 가속도와 각가속도를 측정하는 관성측정장치(IMU: Inertial Measurement Unit)를 포함하여 구성되는 것을 특징으로 하는 주행데이터를 이용한 타이어 마모 예측 장치. [청구항5]제4항에 있어서, 상기 실제 주행데이터는.주행하는 실제 차량의 위치, 가속도 또는 각가속도 중 하나 이상을 포함하는 것을 특징으로 하는 주행데이터를 이용한 타이어 마모 예측 장치. [청구항6]차량 모델부 주행 데이터 추출부(210), 차량 모델부 축력 추출부(230), 마모주행 비율 추출부(240), 타이어 마모량 계산부(250) 및 타이어 마모량 프로파일 생성부(260)를 포함하는 차량 모델부(200)를 포함하는 타이어 마모량 예측 장치에 의한 타이어 마모량 예측 방법에 있어서,상기 차량 모델부 주행데이터 추출부(210)가 실제 차량의 축력을 산출하도록 모사된 차량 모델을 기설정된 차량의 주행 설정 정보에 따라 구동시켜 차량 모델의 위치, 가속도 또는 각가속도 중 하나 이상을 포함하는 차량 모델부 주행데이터를 추출하는 차량 모델부 주행데이터 추출 단계(S20);상기 차량 모델부 축력 추출부(230)가, 강체모델링 프로그램을 이용하여 차량을 모델링함으로써 생성된 차량동역학모델에 상기 차량 모델부 주행데이터를 적용하여, 상기 차량 모델의 구동축 별 차량 모델부 축력을 산출하는 차량 모델부 축력 추출 단계(S40);상기 마모주행 비율 추출부(240)가 산출된 상기 차량 모델부 축력을 이용하여 상기 구동축에 장착된 타이어 별 마모주행 비율을 추출하는 타이어 마모주행 비율 추출 단계(S50); 및상기 타이어 마모량 계산부(250)가 상기 차량 모델부 축력과 마모주행비율을 타이어 구조 유한요소해석 모델(FEM, Finite element tire model)에 적용하여 상기 구동축에 장착된 타이어 별 마모량 예측 값을 타이어 마모량으로 산출하는 타이어 마모량 계산 단계(S60)를 포함하여 구성되는 것을 특징으로 하는 주행 데이터를 이용한 타이머 마모 예측 방법. [청구항7]제6항에 있어서, 상기 마모주행 비율 추출 단계(S50)는,주행 상태 시의 가속, 감속 또는 정속 주행에 대한 3가지 가속도 조건과, 주행 상태가 직진, 좌회전 및 우회전에 대한 3가지 각가속도 조건의 교호작용에 의한 9개의 복합 마모주행 비율을 추출하도록 구성되는 것을 특징으로 하는 주행 데이터를 이용한 타이머 마모 예측 방법. [청구항8]제6항에 있어서,기설정된 차량의 주행 설정 정보에 따라 실제 차량을 주행하여 차량의 위치, 가속도 또는 각가속도 중 하나 이상을 포함하는 차량의 실제 주행데이터를 추출하는 실제 주행데이터 추출부(210) 및 상기 실제 주행 데이터와 상기 차량 모델부 주행데이터를 비교하는 주행 상태 일치 판별부(220)를 더 포함하여,상기 차량 모델부 주행데이터 추출 단계(S20)와 동시 또는 전후에, 상기 실제 주행데이터 추출부(210)가 기설정된 차량의 주행 설정 정보에 따라 실제 차량을 주행하여 차량의 위치, 가속도 또는 각가속도 중 하나 이상을 포함하는 실제 차량의 실제 주행데이터를 추출하는 실제 주행데이터 추출 단계(S10); 및상기 실제 주행데이터 추출 단계(S10)와 상기 차량 모델부 주행데이터 추출 단계(S20)의 수행 이후, 상기 주행 상태 일치 판별부(220)가 상기 실제 주행 데이터와 상기 차량 모델부 주행데이터를 비교하여 차이가 일정 범위 이내인 경우 차량 모델부(200)가 상기 실제 차량의 주행 상태를 유효하게 모사하는 것으로 판단한 후 타이어 마모량 예측 절차를 수행하도록 하는 주행 상태 일치 판별 단계(S30)를 더 포함하여 구성되는 것을 특징으로 하는 주행 데이터를 이용한 타이머 마모 예측 방법.
341 | 타이어 트레드용 고무 조성물 및 이를 포함하는 타이어 | C08K 3/04(2006.01)¦C08K 3/36(2006.01)¦C08L 7/00(2006.01)¦C08L 21/00(2006.01)¦C08J 3/22(2006.01)¦B60C 1/00(2006.01) | 1020220004775 | 2022.01.12 | 1027128330000 | 2024.09.26 | 1020230108979 | 2023.07.19 |  | 2024.10.02 | 등록결정(재심사후) |  |  | Y(2022.01.12) | 4 | 본 발명은 타이어 트레드용 고무 조성물 및 이를 이용하여 제조한 타이어에 관한 것으로서, 보다 상세하게는 그래핀을 사용하여 내마모성과 내컷칩 성능이 모두 우수한 타이어용 고무 조성물 및 이를 이용하여 제조한 타이어에 관한 것이다. | [청구항1]원료고무;그래핀; 및실리카를 포함하는 보강재;를 포함하고,상기 실리카는 CTAB(cetyl trimethyl ammonium bromide) 흡착 비표면적이 120 내지 220m2/g이며,상기 원료고무 100 중량부에 대하여, 상기 그래핀 1 내지 5 중량부 및 상기 실리카 80 내지 110 중량부를 포함하고, 상기 그래핀은 측면크기(lateral size) 0.01 ㎛ 내지 50 ㎛, 두께 0.5 nm 내지 100 nm, 종횡비(aspect ratio) 0.1 내지 100,000 및 BET 비표면적 5 내지 3,000 m2/g을 가지고, 가루형태인 것을 특징으로 하는 타이어 트레드용 고무 조성물. [청구항2]제1항에 있어서,상기 원료고무는 천연고무 및 합성고무 중 하나 이상의 고무를 사용한 것을 특징으로 하는 타이어 트레드용 고무 조성물. [청구항3]삭제 [청구항4]제1항에 있어서,상기 보강재는 카본블랙을 더 포함하는 것을 특징으로 하는 타이어 트레드용 고무 조성물. [청구항5]삭제 [청구항6]삭제 [청구항7]삭제 [청구항8]제1항 내지 제2항 및 제4항 중 어느 한 항에 따른 타이어 트레드용 고무 조성물을 포함하는 타이어.
342 | 퍼즐식 결합체를 구비하는 타이어 휠 | B60B 19/00(2006.01)¦B60B 3/00(2006.01) | 1020200062207 | 2020.05.25 | 1023129190000 | 2021.10.07 |  |  |  | 2021.10.18 | 등록결정(일반) |  |  | Y(2020.05.25) | 8 | 본 발명의 일 실시 예는 차량용 휠을 차축에 고정시키는 위해 휠의 홀의 수와 위치를 변경시킬 수 있도록 하는 기술을 제공한다. 본 발명의 실시 예에 따른 퍼즐식 결합체를 구비하는 타이어 휠은, 림 및 림과 결합하고 일 부위가 원형 평면으로 형성된 디스크를 구비하는 휠 베이스; 디스크의 일 부위의 원주 방향을 따라 타공되어 형성되고 적어도 하나 이상 형성되는 결합타공부; 및 결합타공부에 끼워 맞춤되어 고정되고, 차량과 결합 시 볼트가 관통하는 홀인 볼트홀을 선택적으로 구비하는 퍼즐결합체;를 포함한다. | [청구항1]타이어와 결합하여 차량에 설치되는 타이어 휠에 있어서,림 및 상기 림과 결합하고 일 부위가 원형 평면으로 형성된 디스크를 구비하는 휠 베이스;상기 디스크의 일 부위의 원주 방향을 따라 타공되어 형성되고 적어도 하나 이상 형성되는 결합타공부; 및상기 결합타공부에 끼워 맞춤되어 고정되고, 상기 차량과 결합 시 볼트가 관통하는 홀인 볼트홀을 선택적으로 구비하는 퍼즐결합체;를 포함하고,상기 퍼즐결합체가 상기 결합타공부에 복수 개 끼워 맞춤되어 상기 볼트홀의 수를 조절하는 것을 특징으로 하는 퍼즐식 결합체를 구비하는 타이어 휠. [청구항2]청구항 1에 있어서,상기 디스크에 타공되어 형성되고 상기 결합타공부로 상기 퍼즐결합체가 인입되도록 가이드하는 가이드홀을 더 포함하는 것을 특징으로 하는 퍼즐식 결합체를 구비하는 타이어 휠. [청구항3]청구항 2에 있어서,상기 가이드홀은,상기 가이드홀의 내측 일면에 홈의 형상으로 형성된 가이드홈, 및상기 가이드홀의 내측 타면에서 돌출된 형상으로 형성된 가이드돌기,를 구비하는 것을 특징으로 하는 퍼즐식 결합체를 구비하는 타이어 휠. [청구항4]청구항 3에 있어서,상기 퍼즐결합체는,상기 결합타공부의 내측면과 접하는 상기 퍼즐결합체의 양 측 곡면에 돌출되어 형성되는 곡선형결합돌기,상기 가이드홈을 따라 이동하고 상기 퍼즐결합체의 일 측면에 돌출되어 형성되는 퍼즐결합돌기, 및상기 가이드돌기에 끼워져 이동하고 상기 퍼즐결합체의 타 측면에 홈의 형상으로 형성된 퍼즐홈,을 구비하는 것을 특징으로 하는 퍼즐식 결합체를 구비하는 타이어 휠. [청구항5]청구항 4에 있어서,상기 결합타공부는, 상기 곡선형결합돌기가 끼워 맞춤되는 홈인 끼움홈을 구비하는 것을 특징으로 하는 퍼즐식 결합체를 구비하는 타이어 휠. [청구항6]청구항 4에 있어서,하나의 퍼즐결합체에 형성된 상기 퍼즐결합돌기와 다른 퍼즐결합체에 형성된 상기 퍼즐홈이 서로 끼워 맞춤되는 것을 특징으로 하는 퍼즐식 결합체를 구비하는 타이어 휠. [청구항7]청구항 1에 있어서,상기 디스크는, 상기 차량과 결합 시 볼트가 관통하는 홀인 디스크결합홀을 구비하는 것을 특징으로 하는 퍼즐식 결합체를 구비하는 타이어 휠. [청구항8]청구항 1에 있어서,상기 볼트홀이 구비된 퍼즐결합체인 제1퍼즐결합체와 상기 볼트홀이 구비되지 않은 퍼즐결합체인 제2퍼즐결합체 각각은 번갈아가며 상기 결합타공부에 결합되는 것을 특징으로 하는 퍼즐식 결합체를 구비하는 타이어 휠.
343 | 카카스 반제품 및 그 제조방법 | B29D 30/44(2006.01)¦B60C 19/08(2006.01)¦B60C 1/00(2006.01)¦B29C 43/24(2006.01)¦B29C 63/02(2006.01)¦C08K 3/04(2006.01)¦C08L 21/00(2006.01)¦B29D 30/08(2006.01) | 1020170016387 | 2017.02.06 | 1019060350000 | 2018.10.01 | 1020180091355 | 2018.08.16 |  | 2018.10.08 | 등록결정(일반) |  |  | Y(2017.02.06) | 8 | 본 발명은 전기전도성 물질을 포함하는 고무 조성물로 구성된 전기전도성 테이프가 타이어 폭 방향으로 카카스 반제품의 상부면 및 하부면에 소정의 간격으로 이격되어 부착된 카카스 반제품 및 이의 제조방법에 관한 것으로, 본 발명에 의한 카카스 반제품은 침니, 벨트층, 카카스층 및 비드부로 연결되는 통전 통로를 형성하여 타이어의 통전 성능 및 저연비 성능을 동시에 확보할 수 있다. | [청구항1]일정 간격으로 배열된 카카스 코드에 바디 고무를 입혀 압연한 카카스 압연물을 상기 압연물의 폭 방향으로 연결한 카카스 반제품에 있어서,전기전도성 물질을 포함하는 고무 조성물로 구성된 전기전도성 테이프가 상기 카카스 반제품의 상부면 및 하부면에 타이어의 폭 방향으로 소정의 간격으로 이격되어 부착되며, 이웃하는 전기전도성 테이프가 이격된 거리(d)는 500mm 내지 1000mm인 것을 특징으로 하는 카카스 반제품. [청구항2]제1항에 있어서, 상기 고무 조성물은 아크릴로니트릴부타디엔고무(acrylonitrile-butadiene rubber, NBR), 스타이렌부타다이엔고무(styrene butadiene rubber, SBR), 부타디엔 고무(butadiene rubber, BR) 및 부틸고무(isobutylene-isoprene rubber, IIR)로 이루어진 군에서 선택되는 1종 이상의 고무를 포함하는 것을 특징으로 하는 카카스 반제품. [청구항3]제1항에 있어서, 상기 전기전도성 물질은 카본블랙, 그래핀, 흑연, 전기전도성 중합체 및 카본 나노 튜브로 이루어진 군에서 선택되는 1종 이상인 것을 특징으로 하는 카카스 반제품. [청구항4]제1항에 있어서, 상기 전기전도성 테이프의 폭(w)은 5mm 내지 20mm인 것을 특징으로 하는 카카스 반제품. [청구항5]삭제 [청구항6]카카스 코드에 바디 고무를 입혀 한 쌍의 압연롤 사이를 통과시켜 압연함에 있어서, 압연 방향을 따라 압연물의 상부면 및 하부면에 전기전도성 물질을 포함하는 고무 조성물로 구성된 전기전도성 테이프가 부착되도록 카카스 압연물을 제조하는 단계;상기 카카스 압연물을 필요한 크기로 재단하는 단계; 및재단된 카카스 압연물을 상기 카카스 압연물의 폭 방향으로 연결하는 단계를 포함하는 카카스 반제품 제조방법에 있어서, 상기 전기전도성 테이프가 상기 카카스 반제품의 상부면 및 하부면에 타이어의 폭 방향으로 소정의 간격으로 이격되어 부착되며, 이웃하는 전기전도성 테이프가 이격된 거리(d)는 500mm 내지 1000mm인 것을 특징으로 하는 카카스 반제품 제조방법. [청구항7]제 6항에 있어서, 상기 카카스 압연물을 제조하는 단계는 압연 방향을 따라 전기전도성 테이프가 상부 압연 롤과 상기 상부 압연 롤과 맞물려 회전하는 상부 전기전도성 테이프 롤 사이를 통과하고, 하부 압연 롤과 상기 하부 압연 롤과 맞물려 회전하는 하부 전기전도성 테이프 롤 사이를 통과하는 단계를 포함하는 것을 특징으로 하는 카카스 반제품 제조방법. [청구항8]양쪽 비드부 사이를 카카스층으로 연결하여 골격을 갖추고, 이 카카스층에 트레드부와 사이드월부를 부착시키며 상기 트레드부와 카카스층 사이에 배치되는 벨트층이 위치하여 이루어지며, 타이어 폭 방향으로 상기 트레드의 중앙에 침니(chimney)가 형성된 타이어에 있어서, 전기전도성 물질을 포함하는 고무 조성물로 구성된 전기전도성 테이프가 상기 카카스층의 상부면 및 하부면에 상기 타이어의 폭 방향으로 소정의 간격으로 이격되어 부착되어 상기 침니, 벨트층, 카카스층 및 비드부로 연결되는 통전 통로를 형성하며, 이웃하는 전기전도성 테이프가 이격된 거리(d)는 500mm 내지 1000mm인 것을 특징으로 하는 타이어. [청구항9]제 8항에 있어서, 상기 전기전도성 테이프의 일부가 상기 비드부를 감싸는 것을 특징으로 하는 타이어.
344 | 타이어 트레드용 고무 고성물 및 이를 포함하는 타이어 | C08L 9/06(2006.01)¦C08L 9/00(2006.01)¦C08K 3/04(2006.01)¦C08K 3/36(2006.01)¦C08K 9/12(2006.01)¦C08K 5/00(2006.01)¦C08K 5/098(2006.01)¦C08K 5/17(2006.01)¦C08K 5/13(2006.01)¦B60C 1/00(2006.01) | 1020200052198 | 2020.04.29 | 1023184410000 | 2021.10.21 |  |  |  | 2021.10.27 | 등록결정(일반) |  |  | Y(2020.04.29) | 6 | 원료고무, 보강성 충전제, 노화방지제 및 노화방지 복합체를 포함하는 타이어 트레드(Tread)용 고무 조성물에 관한 것이다. | [청구항1]원료고무, 보강성 충전제, 노화방지제 및 노화방지 복합체를 포함하고,상기 원료고무는 합성고무를 포함하고,상기 합성고무는 스티렌-부타디엔 고무 60 내지 80 중량부 및 부타디엔고무 20 내지 40 중량부를 포함하며,상기 노화방지 복합체는 다공성 금속 유기 구조체(Metal Organic Frameworks, MOFs)와 복합체용 노화방지제를 포함하고,상기 노화방지 복합체는 상기 다공성 금속 유기 구조체의 홀(hole)에 상기 복합체용 노화방지제가 삽입된 구조를 가지는 타이어 트레드(Tread)용 고무 조성물. [청구항2]제1항에 있어서,상기 고무 조성물은, 상기 원료고무 100 중량부를 기준으로 상기 보강성 충전제 40 내지 100 중량부, 상기 노화방지제 1 내지 5 중량부, 상기 노화방지 복합체 5 내지 10 중량부로 포함하는 것을 특징으로 하는 타이어 트레드용 고무 조성물. [청구항3]삭제 [청구항4]제1항에 있어서,상기 보강성 충전제는 카본 블랙 및 실리카로 이루어진 군에서 선택된 하나 이상을 포함하는 것을 특징으로 하는 타이어 트레드용 고무 조성물. [청구항5]삭제 [청구항6]제1항에 있어서,상기 다공성 금속 유기 구조체는 표면적이 1000 내지 5000m2/g이고,상기 복합체용 노화방지제는 액상 노화방지제이고, 상기 노화방지 복합체의 전체 중량을 기준으로 5 내지 20 중량%로 포함되는 것을 특징으로 하는 타이어 트레드용 고무 조성물. [청구항7]제1항에 있어서,상기 다공성 금속 유기 구조체는 벤젠-1,3,5-트리카복실산염(Benzene-1,3,5-tricarboxylate)을 포함하고,상기 복합체용 노화방지제는 아민계 노화방지제 및 페놀계 노화방지제로 이루어진 군에선 선택된 하나 이상을 포함하는 것을 특징으로 하는 타이어 트레드용 고무 조성물. [청구항8]제1항, 제2항, 제4항, 제6항 및 제7항 중 어느 하나에 따른 고무 조성물을 포함하는 타이어.
345 | 타이어 트레드용 고무 조성물 및 이를 이용하여 제조한 타이어 | C08L 9/06(2006.01)¦B60C 1/00(2006.01)¦C08L 15/00(2006.01)¦C08K 3/36(2006.01)¦C08F 2/04(2006.01)¦C08F 2/22(2006.01)¦C08K 5/053(2006.01)¦C08K 3/22(2006.01) | 1020170014238 | 2017.02.01 | 1019143590000 | 2018.10.26 | 1020180089638 | 2018.08.09 |  | 2018.11.01 | 등록결정(일반) |  |  | Y(2017.02.01) | 8 | 본 발명은 타이어 트레드용 고무 조성물 및 이를 이용하여 제조한 타이어에 관한 것으로서, 상기 타이어 트레드용 고무 조성물은 네오디뮴 부타디엔 고무를 포함하는 원료고무 100 중량부, 실리카 30 내지 150 중량부 및 대두유 5 내지 40 중량부를 포함함으로써 가공성을 보완하고 젖은 노면과 빙설 노면에서 제동성능을 향상시킨 타이어를 제공할 수 있다. | [청구항1]네오디뮴 부타디엔 고무를 포함하는 원료고무 100 중량부,실리카 30 내지 150 중량부 및대두유 5 내지 20 중량부를 포함하고,상기 대두유는 리놀산(Linoleic acid) 비율이 40 내지 60 중량%, 올레산(Oleic acid) 비율이 10 내지 30 중량% 인 것인 타이어 트레드용 고무 조성물. [청구항2]제1항에 있어서,상기 원료고무는 원료고무 전체 중량에 대하여 용액중합 스티렌 부타디엔 고무(S-SBR) 20 내지 40 중량%, 유화중합 스티렌 부타디엔 고무(E-SBR) 40 내지 60 중량% 및 네오디뮴 부타디엔 고무 10 내지 30 중량%를 포함하는 것인 타이어 트레드용 고무 조성물. [청구항3]제1항에 있어서,상기 네오디뮴 부타디엔 고무는 시스 함량이 95 내지 99 중량%인 타이어 트레드용 고무 조성물. [청구항4]제2항에 있어서,상기 용액중합 스티렌 부타디엔 고무(S-SBR)는 스티렌 함량이 20 내지 40 중량%이고 비닐 함량이 10 내지 30 중량%이며 회분식으로 제조되는 것인 타이어 트레드용 고무 조성물. [청구항5]제2항에 있어서,상기 유화중합 스티렌 부타디엔 고무(E-SBR)는 스티렌 함량이 20 내지 40 중량%이고, 비닐함량이 10 내지 30 중량%인 것인 타이어 트레드용 고무 조성물. [청구항6]삭제 [청구항7]제1항에 있어서,상기 실리카는 질소흡착 비표면적이 160 내지 200 ㎡/g이고, CTAB 흡착 비표면적이 150 내지 170 ㎡/g이며 수소이온지수가 6 내지 8 pH인 고분산성 실리카인 것인 타이어 트레드용 고무 조성물. [청구항8]제1항에 있어서,상기 타이어 트레드용 고무 조성물은 상기 원료고무 100 중량부에 대하여, 가류제 1.5 내지 2.5 중량부, 가류촉진제 0.5 내지 2.5 중량부, 산화아연 1 내지 5 중량부, 스테아르산 0.5 내지 3 중량부 및 노화방지제 1 내지 10 중량부를 더 포함하는 것인 타이어 트레드용 고무 조성물. [청구항9]제1항 내지 제5항, 제7항 및 제8항 중 어느 한 항에 따른 타이어 트레드용 고무 조성물을 이용하여 제조된 타이어.
346 | 타이어 이너라이너용 고무 조성물, 이의 제조방법 및 이를 이용하여 제조한 타이어 | C08L 15/02(2006.01)¦C08L 23/28(2006.01)¦C08L 23/22(2006.01)¦C08L 39/04(2006.01)¦B60C 1/00(2006.01)¦C08K 3/04(2006.01)¦C08K 5/3445(2006.01)¦C08J 3/24(2006.01) | 1020170001851 | 2017.01.05 | 1019143550000 | 2018.10.26 | 1020180080830 | 2018.07.13 |  | 2018.11.01 | 등록결정(재심사후) |  |  | Y(2017.01.05) | 6 | 본 발명은 타이어 이너라이너용 고무 조성물, 이의 제조방법 및 이를 이용하여 제조한 타이어에 관한 것으로서, 상기 타이어 이너라이너용 고무 조성물은 할로겐화 부틸 고무 100 중량부, 이미다졸 유도체 0.5 내지 8 중량부 및 카본블랙 45 내지 65 중량부를 포함하고 상기 할로겐화 부틸 고무 및 이미다졸 유도체는 이오노머의 형태로 포함함으로써, 모듈러스의 저하없이 내피로성 및 내크랙성이 향상된 타이어를 제공할 수 있다. | [청구항1]할로겐화 부틸 고무 100 중량부,이미다졸 유도체 0.5 내지 8 중량부,카본블랙 45 내지 65 중량부 및나프텐 오일(naphthenic oil) 11 중량부를 포함하고상기 할로겐화 부틸 고무 및 이미다졸 유도체는 이오노머의 형태로 포함되며,상기 이미다졸 유도체는 부틸이미다졸, 메틸이미다졸, 에틸이미다졸, 2-에틸-4-메틸이미다졸, 2-페닐이미다졸, 4-페닐이미다졸, 1-시아노에틸-2-페닐이미다졸, 1-(2-시아노에틸)-2-에틸-4-메틸이미다졸 및 이들의 조합으로 이루어지는 군에서 선택되는 어느 하나인 것인내크랙성 타이어 이너라이너용 고무 조성물. [청구항2]제1항에 있어서,상기 이오노머는 할로겐화 부틸 고무의 할로겐과 이미다졸 유도체의 이미다졸 부분이 이온결합된 것인 내크랙성 타이어 이너라이너용 고무 조성물. [청구항3]제1항에 있어서,상기 할로겐화 부틸 고무는 브로모 부틸 고무, 클로로 부틸 고무 및 이들의 조합으로 이루어진 군에서 선택되는 어느 하나인 것인 내크랙성 타이어 이너라이너용 고무 조성물. [청구항4]삭제 [청구항5]제1항에 있어서,상기 할로겐화 부틸 고무와 이미다졸 유도체를 포함하는 이오노머는 하기 화학식 3으로 표시되는 것인 내크랙성 타이어 이너라이너용 고무 조성물.[화학식 3]상기 X-는 브롬 이온(Br-) 또는 클로라이드 이온(Cl-)이고,상기 R은 탄소수 1 내지 3의 알킬기이고,상기 n은 1000 내지 10,000의 정수이다. [청구항6]제1항에 있어서,상기 타이어 이너라이너용 고무 조성물은 상기 할로겐화 부틸 고무 100 중량부에 대하여, 가류제 0.25 내지 1.5중량부, 가류촉진제 0.5 내지 1.5중량부 및 가류촉진조제 0.5 내지 2.0 중량부를 더 포함하는 것인 내크랙성 타이어 이너라이너용 고무 조성물. [청구항7]삭제 [청구항8]제1항에 따른 내크랙성 타이어 이너라이너용 고무 조성물을 이용하여 제조한 내크랙성 타이어.
347 | 타이어 트레드용 고무 조성물 및 이를 이용하여 제조된 타이어 | C08L 7/00(2006.01)¦C08L 9/00(2006.01)¦C08L 9/06(2006.01)¦C08L 91/00(2006.01)¦C08K 3/36(2006.01)¦B60C 1/00(2006.01) | 1020200053403 | 2020.05.04 | 1023184400000 | 2021.10.21 |  |  |  | 2021.10.27 | 등록결정(일반) |  |  | Y(2020.05.04) | 6 | 본 발명은 원료고무 100 중량부, 실리카 50 내지 80 중량부, 나프텐(Naphthene)계 오일 2 내지 50 중량부, TDAE(Treated Distillate Aromatic Extract) 오일 2 내지 50 중량부 및 천연오일 2 내지 50 중량부를 포함하는 타이어 트레드용 고무 조성물에 관한 것이다. | [청구항1]원료고무 100 중량부, 실리카 50 내지 80 중량부, 나프텐(Naphthene)계 오일 30 내지 50 중량부, TDAE(Treated Distillate Aromatic Extract) 오일 2 내지 50 중량부 및 천연오일 2 내지 50 중량부를 포함하고,상기 원료고무는 천연고무(Natural Rubber, NR) 50 내지 80 중량부, 스티렌-부타디엔 고무(Styrene-Butadiene Rubber, SBR) 10 내지 50 중량부 및 부타디엔 고무(Butadiene Rubber, BR) 10 내지 50 중량부로 포함하고,상기 스티렌-부타디엔 고무는 유리전이온도(Tg)가 -80 내지 -40℃이고,상기 원료고무는 유전고무(Oil Extended Rubber)를 포함하고,상기 천연오일 및/또는 상기 TDAE 오일은 유전고무 형태로 첨가되며,상기 유전고무는 천연오일과 스티렌-부타디엔 고무를 포함하는 제1유전고무 10 내지 25 중량부 및 TDAE 오일 및 부타디엔 고무를 포함하는 제2유전고무 10 내지 35 중량부를 포함하는 타이어 트레드용 고무 조성물. [청구항2]삭제 [청구항3]제1항에 있어서,상기 실리카는 CTAB(Cetyltrimethylammonium Bromide) 흡착가가 60 내지 100 m2/g인 것을 특징으로 하는 타이어 트레드용 고무 조성물. [청구항4]제1항에 있어서,상기 나프텐계 오일은 오일을 구성하는 전체 탄화수소 화합물 중 나프텐계 탄화수소 화합물을 35 내지 60 중량%로 포함하는 것을 특징으로 하는 타이어 트레드용 고무 조성물. [청구항5]제1항에 있어서,상기 천연오일은 대두유(Soybean oil), 해바라기씨유(Sunflower oil), 카놀라유(Canola oil), 포도씨유(Rapeseed oil) 및 이들의 변성 오일(Modified oil)로 이루어진 군에서 선택된 하나 이상을 포함하는 것을 특징으로 하는 타이어 트레드용 고무 조성물. [청구항6]삭제 [청구항7]삭제 [청구항8]삭제 [청구항9]제1항 및 제3항 내지 제5항 중 어느 하나에 따른 타이어 트레드용 고무 조성물을 포함하는 타이어. [청구항10]제9항에 있어서,상기 타이어는 트럭용 타이어, LTR(Light Truck Radial)용 타이어, 승용차용 타이어 및 레이싱카용 타이어로 이루어진 군에서 선택된 어느 하나인 것을 특징으로 하는 타이어.
348 | 타이어 트레드용 고무 조성물 및 이를 이용하여 제조한 타이어 | C08L 9/06(2006.01)¦C08L 15/00(2006.01)¦C08K 5/548(2006.01)¦C08K 3/36(2006.01)¦C08F 2/04(2006.01)¦C08F 8/42(2006.01)¦B60C 1/00(2006.01) | 1020190156603 | 2019.11.29 | 1023165210000 | 2021.10.15 | 1020210068182 | 2021.06.09 |  | 2021.10.22 | 등록결정(일반) |  |  | Y(2019.11.29) | 8 | 본 발명은 타이어 트레드용 고무 조성물 및 이를 이용하여 제조한 타이어에 관한 것으로서, 타이어 트레드용 고무 조성물은 유리 전이 온도(Tg)가 낮은 제 1 용액 중합 스티렌 부타디엔 고무 및 유리 전이 온도(Tg)가 높은 제 2 용액 중합 스티렌 부타디엔 고무를 포함하는 원료고무, 보강성 충진재, 실란 커플링제, 관능화된 액상 고분자(Liquid Polymer), 그리고 높은 유리 전이 온도의 레진 및 낮은 유리 전이 온도의 레진을 포함한다. 타이어 트레드용 고무 조성물은 실리카의 분산과 고무와의 상호작용을 최대화하여 내마모성, 저연비성 및 젖은 노면 제동 성능이 동시에 우수하다. | [청구항1]유리 전이 온도(Tg)가 -70 ℃ 내지 -45 ℃인 제 1 용액 중합 스티렌 부타디엔 고무 30 중량부 내지 60 중량부 및 유리 전이 온도(Tg)가 -50 ℃ 내지 -20 ℃인 제 2 용액 중합 스티렌 부타디엔 고무 20 중량부 내지 50 중량부를 포함하는 원료고무 100 중량부,보강성 충진재 80 중량부 내지 110 중량부, 실란 커플링제 6 중량부 내지 12 중량부, 관능화된 액상 고분자(Liquid Polymer) 5 중량부 내지 20 중량부, 그리고유리 전이 온도가 20 ℃ 내지 90 ℃인 높은 유리 전이 온도의 레진 및 유리 전이 온도가 -25 ℃ 내지 -10 ℃인 낮은 유리 전이 온도의 레진 중 적어도 어느 하나를 포함하면서, 상기 높은 유리 전이 온도의 레진 0 중량부 내지 30 중량부, 및 유리 전이 온도가 -25 ℃ 내지 -10 ℃인 상기 낮은 유리 전이 온도의 레진 0 중량부 내지 20 중량부를 포함하고,상기 제 1 용액 중합 스티렌 부타디엔 고무는 스티렌 함량이 5 중량% 내지 30 중량%이고, 비닐 함량이 10 중량% 내지 35 중량%이고, 분자량 분포가 2 내지 5이고, 아민(Amine)계와 아미노 실란(Amino Silane)계로 양 말단이 변성되고, 고무 성분 100 중량부에 대한 오일의 함량이 0 중량부 내지 35 중량부인 것인 타이어 트레드용 고무 조성물. [청구항2]삭제 [청구항3]제 1 항에 있어서,상기 제 2 용액 중합 스티렌 부타디엔 고무는 스티렌 함량이 15 중량% 내지 40 중량%이고, 비닐 함량이 20 중량% 내지 50 중량%이고, 아미노 실란(Amino Silane)계로 말단이 변성되고, 고무 성분 100 중량부에 대한 오일의 함량이 0 중량부 초과 내지 37.5 중량부 이하인 것인 타이어 트레드용 고무 조성물. [청구항4]제 1 항에 있어서,상기 원료고무는 유첨 오일을 포함하고, 오일을 포함한 유리 전이 온도(Tg)가 -60 ℃ 내지 -40 ℃이고, 스티렌 함량이 23 중량% 내지 27 중량%이고, 비닐 함량이 18 중량% 내지 22 중량%이고, 아미노 실란(Amino Silane)계로 말단이 변성된 제 3 용액 중합 스티렌 부타디엔 고무 20 중량부 내지 50 중량부, 또는 유리 전이 온도(Tg)가 -120 ℃ 내지 -105 ℃인 부타디엔 고무 20 중량부 내지 50 중량부를 더 포함하는 것인 타이어 트레드용 고무 조성물. [청구항5]제 1 항에 있어서,상기 보강성 충진재는 질소흡착 비표면적이 150 ㎡/g 내지 300 ㎡/g이고, CTAB흡착 비표면적이 140 ㎡/g 내지 280 ㎡/g이고, 수소이온지수가 pH 5 내지 8인 실리카인 것인 타이어 트레드용 고무 조성물. [청구항6]제 1 항에 있어서,상기 실란 커플링제는 TESPT(Bis-(triethoxysilylpropyl)tetrasulfide)인 것인 타이어 트레드용 고무 조성물. [청구항7]제 1 항에 있어서,상기 관능화된 액상 고분자는 수평균 분자량(Mn) 2000 g/mol 내지 15000 g/mol이고, 유리 전이 온도(Tg)가 -50 ℃ 내지 -25 ℃이고, 실란(Silane)계로 변성된 폴리부타디엔 액상 폴리머인 것인 타이어 트레드용 고무 조성물. [청구항8]제 1 항에 있어서,상기 타이어 트레드용 고무 조성물은 연화점이 90 ℃ 내지 130 ℃이고, 유리 전이 온도가 20 ℃ 내지 90 ℃이고, 알리파틱(Aliphatic)계 또는 나프테닉(Naphthenic)계와, 아로마틱(Aromatic)계가 공중합된 상기 높은 유리 전이 온도의 레진과, 유리 전이 온도가 -25 ℃ 내지 -10 ℃이고, 알리파틱(Aliphatic)계 또는 아로마틱(Aromatic)계가 중합된 상기 낮은 유리 전이 온도의 레진을 1 내지 3 : 0 내지 1의 중량비로 포함하는 것인 타이어 트레드용 고무 조성물. [청구항9]제 1 항, 제3항 내지 제 8 항 중 어느 한 항에 따른 타이어 트레드용 고무 조성물을 이용하여 제조된 타이어.
349 | 제동력을 향상시킨 타이어 | B60C 11/16(2006.01)¦B60C 27/06(2006.01)¦B60C 11/03(2006.01) | 1020190156160 | 2019.11.28 | 1023157380000 | 2021.10.15 | 1020210066652 | 2021.06.07 |  | 2021.10.21 | 등록결정(재심사후) |  |  | Y(2019.11.28) | 5 | 본 발명의 실시예에 따른 타이어는 트레드 영역의 그루브 사이에 원주방향을 따라 구비된 흡착홈; 및 상기 흡착홈의 내부에 구비된 흡착 삽입체;를 포함한다. 본 발명의 실시예에 따른 타이어는 흡착 삽입체와 흡착홈을 포함한 흡착구조를 이용하여 젖은 노면에 흡착되어 수막현상에 의한 타이어 들뜸을 방지하여 차량의 제동력을 향상시킬 수 있는 효과가 있다. | [청구항1]트레드 영역의 그루브 사이에 원주방향을 따라 구비된 흡착홈; 및 상기 흡착홈의 내부에 구비된 흡착 삽입체; 를 포함하고상기 트레드 영역에서 상기 흡착 삽입체와 상기 흡착홈을 포함한 흡착구조의 면적비율은 30% ~ 60%의 범위이고,상기 흡착 삽입체는 상기 흡착홈의 내부 벽면으로부터 2~5mm의 틈새로 이격되게 삽입 장착되는 것을 특징으로 하는 타이어. [청구항2]제 1 항에 있어서, 상기 흡착홈은 다각형의 단면 형태를 갖고, 상기 흡착 삽입체는 상기 흡착홈의 내부 벽면으로부터 이격되어 하부면에 돌기 형태로 구비되는 것을 특징으로 하는 타이어. [청구항3]제 1 항에 있어서, 상기 흡착홈은 직사각형, 정사각형, 원형 및 타원형 중 어느 하나의 단면 형태를 갖는 것을 특징으로 하는 타이어. [청구항4]제 1 항에 있어서, 상기 흡착 삽입체는 상기 흡착홈의 형태에 따라 원통형, 구형 및 럭비공형 중 어느 하나인 것을 특징으로 하는 타이어. [청구항5]제 1 항에 있어서, 상기 흡착 삽입체는 상부측이 상기 타이어의 마모한계선과 동일한 위치 또는 상기 마모한계선보다 낮은 위치에 구비되는 것을 특징으로 하는 타이어.
350 | 공기입 타이어 | B60C 11/12(2006.01) | 1020210184210 | 2021.12.21 | 1027018210000 | 2024.08.28 | 1020230094789 | 2023.06.28 |  | 2024.09.02 | 등록결정(재심사후) |  |  | Y(2021.12.21) | 10 | 본 발명은 다수 개의 종그루브와 상기 종그루브와 교차하는 다수 개의 횡그루브에 의해 구획된 다수의 트레드 블록으로 구성되고, 상기 트레드 블록의 표면에는 타이어 둘레방향 같은 높이의 서로 대향하는 양쪽 외측벽에서 시작하여 일정 지점에서 절곡되어 소정의 이격 간격을 두고 갈라져서 연장하고 블록 내에서 종단되는 한 쌍의 횡커프로 구성되는 투인원 커프가 하나 이상 형성되는 것을 특징으로 하는 공기입 타이어에 관한 것으로, 본 발명에 의하면 서로 트레이드오프 (trade-off) 관계에 있는 빙상 노면에서의 성능의 향상과 드라이 및 웨트 노면에서의 성능의 향상을 양립시킬 수 있는 공기입 타이어이다. | [청구항1]다수 개의 종그루브와 상기 종그루브와 교차하는 다수 개의 횡그루브에 의해 구획된 다수의 트레드 블록으로 구성되고, 상기 트레드 블록의 표면에는 타이어 둘레방향 같은 높이의 서로 대향하는 양쪽 외측벽에서 시작하여 일정 지점에서 절곡되어 소정의 이격 간격을 두고 갈라져서 연장하고 블록 내에서 종단되는 한 쌍의 횡커프로 구성되는 투인원 커프가 하나 이상 형성되고,상기 투인원 커프를 구성하는 횡커프들은 외측벽에서 소정의 길이로 연장하는 시작부들, 상기 시작부로부터 소정의 경사각으로 경사지게 형성되는 경사부들 및 상기 경사부들에서 직선 방향으로 연장하는 분기부들을 포함하여 구성되고, 상기 시작부와 경사부 사이의 경사각(α)은 90~150º 이며, 상기 경사부들은 해당 블록의 타이어 폭방향 양측 종그루브쪽 측단에 인접하여 형성되고, 상기 분기부들이 블록의 폭방향에 위치하여, 상기 투인원 커프를 구성하는 한 쌍의 횡커프 중 어느 하나의 상기 분기부의 단부는 타이어의 둘레방향에 대하여 상기 투인원 커프를 구성하는 한 쌍의 횡커프 중 다른 하나의 상기 분기부 또는 상기 경사부와 대응되는 위치에 마련되는 것을 특징으로 하는 공기입 타이어. [청구항2]삭제 [청구항3]제1항에 있어서, 상기 횡커프의 분기부들은 선형 또는 비선형 커프로 형성되는 것을 특징으로 하는 공기입 타이어. [청구항4] 제1항에 있어서, 상기 투인원 커프를 구성하는 횡커프들의 두께는 서로 같거나 상이하고, 상기 두께는 0.2 ㎜ 내지 1.2 ㎜인 것을 특징으로 하는 공기입 타이어. [청구항5] 제1항에 있어서, 상기 횡커프들의 깊이는 3 ㎜ 내지 10 ㎜인 것을 특징으로 하는 공기입 타이어. [청구항6] 제1항에 있어서, 상기 투인원 커프의 깊이 방향 단부 또는 블록 내에서 종단되는 단부에는 공극 단면적이 국소적으로 확대되는 보이드부가 형성되어 있는 것을 특징으로 하는 공기입 타이어. [청구항7] 제1항에 있어서, 상기 투인원 커프를 구성하는 횡커프들 사이의 간격은 2 내지 8 ㎜인 것을 특징으로 하는 공기입 타이어. [청구항8]삭제 [청구항9] 제1항에 있어서, 상기 투인원 커프는 하나의 블록당 1개 내지 10개 형성되는 것을 특징으로 하는 공기입 타이어. [청구항10] 제1항에 있어서, 상기 공기입 타이어는 하나의 블록 내에 투인원 커프가 형성되는 영역 이외에 블록의 표면에 복수의 웨이브형 횡커프가 형성된 영역을 추가로 포함하는 것을 특징으로 하는 공기입 타이어. [청구항11] 제10항에 있어서, 상기 투인원 커프와 웨이브형 커프 사이의 거리는 블록의 타이어 둘레방향 길이의 10% 내지 90%의 길이를 갖는 것을 특징으로 하는 공기입 타이어. [청구항12] 제10항에 있어서, 블록 내에서 투인원 커프와 웨이브형 커프는 사잇각이 3°내지 70°가 되도록 서로에 대해서 경사지게 형성되는 것을 특징으로 하는 공기입 타이어.
351 | 윈터 타이어의 커프 | B60C 11/03(2006.01)¦B60C 11/12(2006.01) | 1020170071675 | 2017.06.08 | 1019010640000 | 2018.09.14 |  |  |  | 2018.09.20 | 등록결정(일반) |  |  | Y(2017.06.08) | 7 | 본 발명은 젖은 노면에서 제동성능 및 배수성을 더욱 향상시키는 한편 눈의 배출을 용이하게 하는 타이어의 커프에 관한 것이다. 본 발명은 타이어 트레드나 쇼울더의 블록에 형성된 커프의 하부에는 커프 입구부의 폭보다 넓거나 폭과 동일한 관형태의 유로관부가 형성되고, 커프 입구부와 유로관부는 연결 구멍띠로 연결되며, 커프 입구부는 블록의 타이어 원주방향을 따라 톱니형 지그재그 웨이브를 이루며 형성되고, 톱니형 지그재그 웨이브는 블록의 깊이방향을 따라 가면서 진폭이 작아지게 형성되고, 연결 구멍띠의 폭은 커프 입구부에서 유로관부로 갈수록 폭이 작아지게 형성된다. 본 발명에 의하면, 설상에서 커프의 기능을 유지하면서 젖은 노면에서 제동성능 및 배수성을 더욱 향상시키는 효과가 있다. 또한 눈길에서 타이어가 회전시에 커프로 구획된 작은 틈새로 눈이 들어차게 되더라도 커프 입구부에서 타이어 저변부로 갈수록 커프의 진폭이 작게 설정되어 있으므로, 커프 사이에 갇힌 눈이 타이어 표면부를 통해 타이어 블록 밖으로 용이하게 배출될 수 있다는 효과가 있다. | [청구항1]타이어 트레드나 쇼울더의 블록에 형성된 커프의 하부에는 커프 입구부의 폭보다 넓거나 폭과 동일한 관형태의 유로관부가 형성되고, 상기 커프 입구부와 상기 유로관부는 연결 구멍띠로 연결되며, 상기 커프 입구부는 상기 블록의 타이어 원주방향을 따라 톱니형 지그재그 웨이브를 이루며 형성되고, 상기 톱니형 지그재그 웨이브는 상기 블록의 깊이방향을 따라 가면서 진폭이 작아지게 형성되고, 상기 연결 구멍띠의 폭은 상기 커프 입구부에서 상기 유로관부로 갈수록 폭이 작아지게 형성되며,상기 톱니형 지그재그 웨이브의 일부에는 타이어 표면에서 커프 주변의 물을 빨아들이는 물기둥부가 상기 유로관부의 배수구를 향한 방향으로 비스듬하게 형성되는 것을 특징으로 하는 윈터 타이어의 커프. [청구항2]삭제 [청구항3]청구항 1에 있어서,상기 연결 구멍띠의 폭은 상기 커프 입구부에서 0.4~2mm이고 상기 유로관부에서 0.3~1mm인 것을 특징으로 하는 윈터 타이어의 커프. [청구항4]청구항 1에 있어서,상기 톱니형 지그재그 웨이브의 진폭은 상기 커프 입구부에서 2~10mm이고 유로관부에서 0mm인 것을 특징으로 하는 윈터 타이어의 커프. [청구항5]청구항 1에 있어서, 상기 유로관부의 하측에는 커프 저변부가 형성되는 것을 특징으로 하는 윈터 타이어의 커프. [청구항6]청구항 1에 있어서, 상기 커프의 깊이는 1~10mm인 것을 특징으로 하는 윈터 타이어의 커프. [청구항7]청구항 1에 있어서, 상기 유로관부의 끝단부에는 상기 유로관부의 내측보다 직경이 큰 직경확장부가 형성되는 것을 특징으로 하는 윈터 타이어의 커프. [청구항8]청구항 1에 있어서, 상기 유로관부은 벤츄리미터 형상으로 되어 있는 것을 특징으로 하는 윈터 타이어의 커프.
352 | 공기입 타이어 | B60C 19/00(2006.01) | 1020170001335 | 2017.01.04 | 1019005910000 | 2018.09.13 | 1020180080531 | 2018.07.12 |  | 2018.09.19 | 등록결정(재심사후) |  |  | Y(2017.01.04) | 5 | 본 발명은 저소음 타이어에 관한 것으로, 특히 실란트를 이용한 리페어키트의 적용이 용이하도록 타이어 내측면에 설치되는 흡음층을 개량한 것이다. 본 발명은 트레드(100)와 사이드월(200) 및 비드부(300)로 구성되는 공기입타이어에 있어서, 트레드(100) 및 사이드월(200)의 내측에 설치되는 인너라이너(500)의 내측면에 흡음층(400)이 설치되며, 상기 흡음층(400)은 다수의 돌기(420)들을 가지고, 상기 돌기(420)들을 통해 인너라이너(500)와 흡음층(400)이 접합되는 것을 특징으로 하는 공기입 타이어를 제공한다. | [청구항1]트레드(100)와 사이드월(200) 및 비드부(300)로 구성되는 타이어에 있어서,트레드(100) 및 사이드월(200)의 내측에 설치되는 인너라이너(500)의 원주 방향을 따라 인너라이너(500)의 내측면 전체에 흡음층(400)이 설치되며,상기 흡음층(400)은 흡음재(410)와 상기 인너라이너(500) 사이를 이격시켜 공간(440)이 형성되게 하는 다수의 돌기(420)들을 가지고, 상기 돌기(420)들을 통해 상기 인너라이너(500)와 상기 흡음층(400)이 실란트에 의해 접합되며,상기 흡음층(400)의 상기 흡음재(410)에 상기 타이어의 중심으로부터 상기 공간(440) 방향으로 타공부(430)가 형성되어, 리페어키트에 의해 상기 타이어 내에 주입된 액상물질이 상기 타공부(430)를 통해 상기 공간(440)으로 유입됨으로써, 상기 공간(440)으로 주입되는 상기 액상물질의 유동성을 확보하므로, 상기 흡음재(410)가 상기 액상물질의 이동경로를 방해하는 현상을 방지하여, 상기 액상물질로 상기 인너라이너(500)의 내측면 전체를 실링 가능한 것을 특징으로 하는 공기입 타이어. [청구항2]삭제 [청구항3]제1항에 있어서, 상기 흡음층(400)은 다공질우레탄폼으로 제조되는 것을 특징으로 하는 공기입 타이어. [청구항4]삭제 [청구항5]제1항에 있어서, 상기 돌기(420)는 타이어의 원주방향으로 길게 이어진 형상인 것을 특징으로 하는 공기입 타이어. [청구항6]제1항에 있어서, 상기 돌기(420)는 서로 이어져 형성되며, 상기 돌기(420)가 둘러싼 공간(440)은 밀폐된 셀(cell)을 형성하는 것을 특징으로 하는 공기입 타이어. [청구항7]제6항에 있어서, 상기 셀(cell)의 형상은 육각 및 사각형을 포함한 다각형, 원형 및 타원형인 것을 특징으로 하는 공기입 타이어.
353 | 그린타이어 제조용 카카스 성형드럼 | B29D 30/24(2006.01)¦B29D 30/00(2006.01) | 1020160150813 | 2016.11.14 | 1019006650000 | 2018.09.14 | 1020180054937 | 2018.05.25 |  | 2018.09.27 | 등록결정(일반) |  |  | Y(2016.11.14) | 1 | 본 발명은 타이어 제조시 성형공정에서 그린타이어의 고무시트인 반제품 ㅈ카카재료를 성형할 때 카카스 성형드럼의 표면굴곡을 최소화하여 반제품 재료변형을 예방하면서 턴업핑거(Turn up finger) 작동시 턴업핑거의 파손을 막아주어 설비의 내구성을 강화시킨 그린타이어 제조용 카카스 성형드럼에 관한 것으로, 이를 위해 숄더핑거(1)와, 상기 숄더핑거(1)에 이웃하여 설치되는 비드 클램프(2)를 갖춘 비드클램핑링(3), 상기 비드클램핑링(3)의 비드 클램프(2)의 바깥쪽으로 설치되어 선단에 압착롤(4)을 갖추고 힌지식으로 전후진과 승하강 작동되는 턴업핑거(5)들을 구비하여 이루어진 그린타이어 제조용 카카스 성형드럼에 있어서, 상기 각각의 턴업핑거(5) 상단에는 턴업핑거(5)의 길이방향을 따라 전후진 이동하는 세그멘트(6)가 장착되되, 상기 세그멘트(6)의 일부는 진공 세그멘트(6a)로 이루어지고, 상기 세그멘트(6)와 진공 세그멘트(6a)는 턴업핑거(5)와 일체로 작동되는 구조로 이루어져 있다. | [청구항1] 숄더핑거(1)와, 상기 숄더핑거(1)에 이웃하여 설치되는 비드 클램프(2)를 갖춘 비드클램핑링(3), 상기 비드클램핑링(3)의 비드 클램프(2)의 바깥쪽으로 설치되어 선단에 압착롤(4)을 갖추고 힌지식으로 전후진과 승하강 작동되는 턴업핑거(5)들을 구비하여 이루어진 그린타이어 제조용 카카스 성형드럼에 있어서, 상기 각각의 턴업핑거(5) 상단에는 턴업핑거(5)의 길이방향을 따라 전후진 이동하는 세그멘트(6)가 장착되되, 상기 세그멘트(6)의 일부는 진공 세그멘트(6a)로 이루어지고, 상기 세그멘트(6)와 진공 세그멘트(6a)는 턴업핑거(5)와 일체로 작동되며, 상기 진공 세그멘트(6a)에는 여러 개의 진공홀(7)을 갖춘 진공채널(8)들이 다수 개 설치되고, 상기 진공 세그멘트(6a)는 성형드럼(101)의 둘레에서 원주방향을 따라 연속 설치되는 일반 세그멘트(6)와 달리 등각도로 복수개가 이격 설치되는 것을 특징으로 하는 그린타이어 제조용 카카스 성형드럼. [청구항2]삭제 [청구항3]삭제 [청구항4]삭제
354 | 공명음 저감 타이어 | B60C 19/00(2006.01)¦C09J 171/00(2006.01)¦C08L 75/04(2006.01)¦C08L 9/00(2006.01) | 1020160138861 | 2016.10.25 | 1019010200000 | 2018.09.14 | 1020180045129 | 2018.05.04 |  | 2018.11.08 | 등록결정(재심사후) |  |  | Y(2016.10.25) | 2 | 본 발명은 이너라이너 내측에 도포된 접착제층; 및 상기 접착제층에 부착된 흡음재층을 포함하고, 상기 접착제층은 말단이 아닌 주쇄 내에 알콕시실란 치환기를 포함하는 폴리에테르를 포함하는 것인 공명음 저감 타이어에 관한 것으로, 주행 시 발열 및 변형에도 흡음재의 탈리가 없는 안정적인 공명음 저감 타이어를 제공한다. | [청구항1]이너라이너 내측에 도포된 접착제층; 및상기 접착제층에 부착된 흡음재층을 포함하고,상기 접착제층은 말단이 아닌 주쇄 내에 알콕시실란 치환기를 포함하는 폴리에테르를 포함하고, 상기 주쇄 내에 알콕시실란 치환기를 포함하는 폴리에테르는 화학식 2로 표시되는 반복단위 및 화학식 4로 표시되는 우레탄 반복단위를 더 포함하고, 한 쪽 말단에 하기 화학식 10으로 표시되는 반복단위를 더 포함하며,상기 알콕시실란은 부틸디에톡시실란 또는 디메틸에톡시실란이고, 상기 흡음재층은 폴리우레탄 폼을 포함하는 것인공명음 저감 타이어:[화학식 2]상기 a는 1 내지 3의 정수, 상기 b는 0 내지 2의 정수(단, a+b=3), 상기 c는 0 내지 22의 정수, 상기 d는 1 내지 500의 정수,상기 R은 각각 독립적으로 탄소수 1 내지 20의 알킬기이다.[화학식 4][화학식 10] 상기 R10 및 R11은 각각 독립적으로 하이드로겐, 알킬기, 알케닐기, 알콕시기, 아릴기 및 아랄킬기로 이루어진 군에서 선택되는 어느 하나이고,선택적으로 상기 R10과 R11이 Z 프래그먼트를 통해 지방족 또는 방향족 고리를 형성할 수 있고,고리가 형성될 경우 상기 Z는 2가 알킬렌 또는 알케닐렌기이며,상기 j는 0 내지 500의 정수이다. [청구항2]삭제 [청구항3]삭제 [청구항4]제1항에 있어서,상기 주쇄 내에 알콕시실란 치환기를 포함하는 폴리에테르는 하기 화학식 3a 또는 화학식 3b로 표시되는 옥시프로필렌 반복단위를 더 포함하는 것인 공명음 저감 타이어.[화학식 3a][화학식 3b]상기 k 및 k'는 0 내지 10,000의 정수이다. [청구항5]삭제 [청구항6]삭제
355 | 노이즈 저감을 위한 멀티 스텝 월 패턴이 형성된 그루브를 갖는 타이어 | B60C 11/13(2006.01)¦B60C 19/00(2006.01) | 1020220054655 | 2022.05.03 | 1026919670000 | 2024.07.31 | 1020230155152 | 2023.11.10 |  | 2024.08.05 | 등록결정(일반) |  |  | Y(2022.05.03) | 4 | 본 발명의 일 실시 예는 노이즈 저감을 위한 멀티 스텝 월 패턴이 형성된 그루브를 갖는 타이어를 제공한다. 본 발명의 실시 예에 따른 노이즈 저감을 위한 멀티 스텝 월 패턴이 형성된 그루브를 갖는 타이어는, 타이어의 트레드 블록들 사이에서 원주 방향을 따라 마련되는 그루브; 및 그루브의 상단부에서 하단부까지 복수의 단차부를 포함한다. | [청구항1]타이어의 트레드 블록들 사이에서 원주 방향을 따라 마련되는 그루브; 및상기 그루브의 상단부에서 하단부까지 복수의 단차부를 포함하고,상기 복수의 단차부는 상기 그루브의 하부에서 상부까지 계단 형상을 형성하되, 상기 그루브의 원주 방향을 따라 상호 이격되어 마련되는 복수의 돌출 면부를 각각 구비하며,상기 돌출 면부는 상기 복수의 단차부의 상측에서 하측까지 개수가 증가하도록 쪼개져 배치되고, 너비 및 면적이 감소된 돌출 조각들을 포함하는 것을 특징으로 하는 노이즈 저감을 위한 멀티 스텝 월 패턴이 형성된 그루브를 갖는 타이어. [청구항2]삭제 [청구항3]삭제 [청구항4]청구항 1에 있어서,상기 돌출 면부는 상기 단차부에서 1.5mm ~ 2mm 돌출되도록 형성된 것을 특징으로 하는 노이즈 저감을 위한 멀티 스텝 월 패턴이 형성된 그루브를 갖는 타이어. [청구항5]청구항 1에 있어서,상기 복수의 단차부는 전면 방향을 따른 상호 단차 간격이 2mm ~ 3mm으로 형성되는 것을 특징으로 하는 노이즈 저감을 위한 멀티 스텝 월 패턴이 형성된 그루브를 갖는 타이어. [청구항6]청구항 1에 있어서,상기 복수의 단차부는 상기 그루브의 내측 일면부에 배치되되,상기 그루브의 내측 타면부에 배치되는 돌기들을 더 포함하는 것을 특징으로 하는 노이즈 저감을 위한 멀티 스텝 월 패턴이 형성된 그루브를 갖는 타이어.
356 | 횡강성 향상을 위한 비드부 돌기를 가지는 타이어 | B60C 15/02(2021.01)¦B60C 15/024(2006.01) | 1020220039215 | 2022.03.29 | 1026919550000 | 2024.07.31 | 1020230140275 | 2023.10.06 |  | 2024.08.05 | 등록결정(일반) |  |  | Y(2022.03.29) | 7 | 본 발명의 일 실시예는 횡강성 향상을 위해, 트레드부와 사이드월부 및 비드부(10)를 포함하고, 상기 비드부(10)는 휠의 림(rim)과 접촉하는 비드부 최외곽 포인트를 비드부 돌기 중심(P)으로 하여 상기 비드부의 법선 방향으로 돌출되는 비드부 돌기(B)가 형성되는 것을 특징으로 하는 횡강성 향상을 위한 비드부 돌기를 가지는 타이어를 제공한다. | [청구항1]트레드부와 사이드월부 및 비드부(10)를 포함하고,상기 비드부(10)는 휠의 림(rim)과 접촉하는 비드부 최외곽 포인트를 비드부 돌기 중심(P)으로 하여 상기 비드부의 법선 방향으로 돌출되는 비드부 돌기가 형성되며,상기 비드부 돌기는,상기 비드부(10)의 법선 방향으로 돌출되는 비드부 돌기 중심면(B1)과, 상기 비드부 돌기의 상기 비드부(10)와 만나는 비드부 돌기 상부 곡면(B2) 및 비드부 돌기 하부 곡면(B3)을 포함하여 타이어의 상기 비드부(10) 측면 둘레를 따라 돌출 형성되고,상기 비드부 돌기 상부 곡면(B2) 및 상기 비드부 돌기 하부 곡면(B3)은 곡률 반경 R4가 0.5 ~ 100mm 범위인 오목 단면을 가지도록 형성되는 것을 특징으로 하는 횡강성 향상을 위한 비드부 돌기를 가지는 타이어. [청구항2]제1항에 있어서,상기 비드부 돌기 중심(P)은 상기 비드부 돌기 중심(P)의 ETRTO(European Tyre and Rim Technical Organization) 상용 림 표준 레퍼런스 포인트(Reference Point)인 좌표 원점(O)으로부터 상기 비드부와 멀어지는 x축 방향으로 8.8 ~ 9.7mm만큼 이격되고, 상기 좌표 원점(O)으로부터 상기 비드부를 향하는 x축 방향으로 19.2 ~ 21.7 mm만큼 이격되는 것을 특징으로 하는 횡강성 향상을 위한 비드부 돌기를 가지는 타이어. [청구항3]삭제 [청구항4]제1항에 있어서, 상기 비드부 돌기 중심면(B1)은,단면이 상기 비드부 돌기 중심(P)에서 1 ~ 5mm 범위의 반지름(R3)을 가지는 원형, 1 ~ 5mm 범위의 단축 반지름(R3)을 가지는 타원형 또는 상기 비드부 돌기 중심(P)에서 1 ~ 5mm 높이를 가지는 사디리꼴형 중 어느 하나의 형태로 형성되는 것을 특징으로 하는 횡강성 향상을 위한 비드부 돌기를 가지는 타이어. [청구항5]제1항에 있어서, 상기 비드부(10)는,상기 비드부 최외곽 포인트(P)를 기준으로 상부의 상부 비드부(11)와 하부의 하부 비드부(13)를 포함하고, 상기 상부 비드부(11)의 외측 곡률 반경(R1)은 1000mm 내지 무한대(직선)의 범위를 가지며, 상기 하부 비드부(13)의 외측 곡률 반경(R2)은 30 ~ 100mm 범위를 가지는 것을 특징으로 하는 횡강성 향상을 위한 비드부 돌기를 가지는 타이어. [청구항6]제1항, 제2항, 제4항 및 제5항 중 어느 한 항에 있어서, 상기 비드부(10)는,상기 비드부 돌기로부터 휠의 중심측으로 순차적으로 일정 거리 이격된 하나 이상의 중심측 비드부 돌기를 더 포함하여 구성되는 것을 특징으로 하는 횡강성 향상을 위한 비드부 돌기를 가지는 타이어. [청구항7]제6항에 있어서,상기 중심측 비드부 돌기 중 상기 비드부 돌기와 최 인접되는 제2 비드부 돌기(B-3)의 외부로 돌출된 면을 연결하는 접선인 다중 비드부 돌기 단면 프로파일(B5)의 다중 비드부 돌기 단면 프로파일 곡률 반경(R6)이 10mm 내지 무한대(직선)의 범위를 가지는 것을 특징으로 하는 횡강성 향상을 위한 비드부 돌기를 가지는 타이어. [청구항8]제7항에 있어서,상기 제2 비드부 돌기(B-3)의 제2 비드부 돌기 상부 곡면 곡률 반경(R5)은 0.5mm 내지 100mm 범위를 가지는 것을 특징으로 하는 횡강성 향상을 위한 비드부 돌기를 가지는 타이어.
357 | 표면조도가 감소된 3D 커프 성형용 블레이드 및 이의 제조방법 | B29D 30/02(2006.01)¦B29D 30/06(2006.01)¦B60C 11/12(2006.01)¦B29C 33/56(2006.01)¦B33Y 80/00(2015.01) | 1020220023749 | 2022.02.23 | 1026919480000 | 2024.07.31 | 1020230126767 | 2023.08.31 |  | 2024.08.06 | 등록결정(재심사후) |  |  | Y(2022.02.23) | 7 | 본 발명의 일 실시 예는 타이어 가류 성형 시 커프 성형용으로 이용되는 블레이드의 표면조도를 감소시켜, 타이어 가류 성형 후 인출되는 타이어의 인출력이 감소되도록 하는 기술을 제공한다. 본 발명의 실시 예에 따른 표면조도가 감소된 3D 커프 성형용 블레이드는, 길이 방향에 수직인 단면에 웨이브 형상을 구비하는 판의 형상으로 형성되는 프레임; 및 프레임의 표면에 소정의 소재가 층을 형성하여 생성되는 개선층을 포함한다. | [청구항1]타이어 가류금형에 설치되어 커프 성형에 이용되는 3D 커프 성형용 블레이드에 있어서,길이 방향에 수직인 단면에 웨이브 형상을 구비하는 판의 형상을 구비하여 일면의 일부가 함몰되고 이에 대응되게 타면의 일부가 돌출되어 형성되는 진폭부; 및 상기 진폭부와 지지부 간 연결 부위에 형성되는 경사부;를 구비하는 프레임;상기 프레임의 표면에 소정의 소재가 층을 형성하여 생성되는 개선층; 및일측이 하나의 프레임과 결합하고 타측이 다른 프레임과 결합하는 바 형상으로 형성되며, 바의 형상으로 형성되는 주지지체, 및 상기 주지지체와 상기 프레임 사이에 형성되어 상기 주지지체와 상기 프레임을 연결시키는 연결체를 구비하는 상기 지지부;를 포함하고,타이어에 대한 가류 성형 후, 상기 개선층에 의해 타이어로부터 상기 프레임의 인출이 용이하며,상기 연결체는 판형으로 형성되어 평면을 구비하고,상기 진폭부는 상기 프레임의 길이 방향을 따라 연장되어 형성되고, 서로 분리된 상기 진폭부의 일단과 상기 연결체 사이에 상기 경사부가 결합되는 것을 특징으로 하는 표면조도가 감소된 3D 커프 성형용 블레이드. [청구항2]청구항 1에 있어서,상기 개선층은 테프론 코팅, DLC(Diamond Like Carbon) 코팅, 에폭시 코팅 또는 크롬 도금에 의해 형성되는 것을 특징으로 하는 표면조도가 감소된 3D 커프 성형용 블레이드. [청구항3]청구항 1에 있어서,상기 개선층의 표면조도(Ra)는, 2마이크로미터(um) 이하인 것을 특징으로 하는 표면조도가 감소된 3D 커프 성형용 블레이드. [청구항4]삭제 [청구항5]청구항 1에 있어서,상기 지지부의 표면에 상기 개선층이 형성되는 것을 특징으로 하는 표면조도가 감소된 3D 커프 성형용 블레이드. [청구항6]삭제 [청구항7]청구항 1에 있어서,상기 주지지체의 단면은, 원 또는 다각형인 것을 특징으로 하는 표면조도가 감소된 3D 커프 성형용 블레이드. [청구항8]청구항 1에 있어서,상기 주지지체와 상기 연결체의 연결 부위는 소정의 곡률반경을 구비하는 곡면으로 형성되는 것을 특징으로 하는 표면조도가 감소된 3D 커프 성형용 블레이드. [청구항9]삭제 [청구항10]삭제 [청구항11]청구항 1의 표면조도가 감소된 3D 커프 성형용 블레이드의 제조방법에 있어서,금속 소재를 이용한 3D 프린팅으로 상기 프레임을 포함하는 블레이드를 형성시키는 제1단계;상기 블레이드의 표면에 대한 후처리를 수행하여 표면조도(Ra)를 감소시키는 제2단계; 및상기 블레이드의 표면에 상기 개선층을 형성시키는 제3단계를 포함하는 것을 특징으로 하는 표면조도가 감소된 3D 커프 성형용 블레이드의 제조방법.
358 | 공명음 저감 타이어 및 이의 제조방법 | B60C 19/00(2006.01)¦C09J 183/04(2006.01)¦C08L 75/04(2006.01)¦C08J 9/00(2006.01) | 1020160138292 | 2016.10.24 | 1018932600000 | 2018.08.23 | 1020180044590 | 2018.05.03 |  | 2018.10.04 | 등록결정(재심사후) |  |  | Y(2016.10.24) | 3 | 본 발명은 이너라이너, 상기 이너라이너 내측에 도포된 접착제층; 및 상기 접착제층에 부착된 흡음재층을 포함하는 공명음 저감 타이어에 관한 것으로, 주행 시 발열 및 변형에도 흡음재의 탈리가 없는 안정적인 공명음 저감 타이어를 제공한다. | [청구항1]이너라이너를 포함하는 그린 타이어(Green tire) 성형 단계,상기 그린 타이어 내부의 이너라이너에 이형제를 도포한 후, 상기 그린 타이어를 브라더(Bladder)에 위치시키고, 상기 브라더를 이용하여 상기 그린 타이어의 내부를 팽창시켜 가류 타이어(Cured tire)를 제조하는 단계,상기 가류 타이어 내부의 이너라이너에 레이저를 조사하는 단계,상기 이너라이너 표면에 접착제를 도포하여 접착제층을 형성하는 단계, 및상기 접착제층에 개방셀을 가지는 폴리우레탄 폼을 부착하여 흡음재층을 형성하는 단계를 포함하고,상기 레이저는 파장 1010 내지 1070nm, 레이저 파워 1 내지 750W, 레이저 스피드 1 내지 40mm/s의 조건으로 조사되는 것이며,상기 레이저 처리된 표면을 포함하는 이너라이너는 이너라이너의 표면에 레이저를 조사하여 형성된 구조 변형 영역을 포함하고,상기 구조 변형 영역은 복수개의 사각형 면들이 간격을 두고 원주 방향으로 배열된 것으로, 이너라이너 전체 면적에 대하여 20 내지 80 면적%의 구조 변형 영역을 포함하며,상기 접착제층은 실리콘계 접착제를 포함하는 것인 공명음 저감 타이어 제조방법. [청구항2]삭제 [청구항3]제1항에 있어서,상기 실리콘계 접착제는 하기 화학식 3으로 표시되는 화학 구조를 포함하는 것인 공명음 저감 타이어 제조방법.[화학식 3] 상기 R은 실라놀기, 알킬기, 아릴기, 알콕시기 및 아크릴기로 이루어진 군에서 선택되는 어느 하나이고, R1은 아세테이트, 알콕시, 옥심(Oxime), 벤자미드(Benzamide) 및 이들의 조합으로 이루어진 군에서 선택되는 어느 하나의 가수분해성기(hydrolysable group) 또는 아민을 포함하는 가수분해성기이고, 상기 n은 1 내지 500 이다. [청구항4]삭제 [청구항5]삭제 [청구항6]삭제 [청구항7]삭제 [청구항8]삭제 [청구항9]삭제 [청구항10]제1항에 있어서,상기 레이저는 파이버 레이저(Fiber Laser), 다이오드 레이저, DPSS(DIODE PUMPED SOLID STATE) 레이저, KrF 엑시머(KRYPTON FLUORIDE EXCIMER) 레이저, ArF 엑시머(ARGON FLUORIDE EXCIMER) 레이저, 나노초 레이저, 펨토초 레이저, 아토초 레이저 및 이산화탄소 레이저로 이루어진 군에서 선택되는 어느 하나인 것인 공명음 저감 타이어 제조방법. [청구항11]삭제 [청구항12]삭제 [청구항13]삭제 [청구항14]삭제 [청구항15]삭제 [청구항16]삭제 [청구항17]삭제 [청구항18]삭제
359 | 접촉대전 자가발전모듈을 포함하는 타이어 | B60C 19/00(2006.01)¦B60C 23/04(2006.01) | 1020170058736 | 2017.05.11 | 1018878090000 | 2018.08.06 |  |  |  | 2018.08.10 | 등록결정(재심사후) |  |  | Y(2017.05.11) | 10 | 본 발명은 접촉대전 자가발전모듈을 포함하는 타이어에 관한 것으로, 보다 상세하게는 타이어의 흡음재와 타이어의 내부에서 발생하는 정전기를 대전시킴으로써 발전을 수행하고 이를 이용하여 센서를 작동시킬 수 있는 접촉대전 자가발전모듈을 포함하는 타이어에 관한 것이다.본 발명의 구성은 타이어의 이너라이너의 내측에 마련되는 흡음재; 상기 흡음재의 내부에 마련되며, 상기 흡음재의 길이 방향으로 연장된 내부전극부; 및 상기 흡음재로부터 이격되어 마련되며, 상기 내부전극부와 평행하게 마련되는 제1 외부전극을 갖는 외부전극부를 포함하며, 상기 타이어가 움직일때 상기 흡음재가 유동됨에 따라, 상기 내부전극부 및 상기 외부전극부가 대전되어 전기를 발생시키는 것을 특징으로 하는 접촉대전 자가발전모듈을 포함하는 타이어를 제공한다. | [청구항1]타이어의 이너라이너의 내측에 마련되는 흡음재;상기 흡음재의 내부에 마련되며, 상기 흡음재의 길이 방향으로 연장된 내부전극부;상기 흡음재로부터 이격되어 마련되며, 상기 내부전극부와 평행하게 마련되는 제1 외부전극 및 상기 흡음재로부터 이격되어 마련되며, 상기 흡음재의 양측에 한 쌍으로 마련되는 제3 외부전극을 갖는 외부전극부; 및상기 내부전극부 및 상기 외부전극부와 연결되어 생성된 전기를 제공받는 전원부를 포함하며,상기 타이어가 움직일때 상기 흡음재가 유동됨에 따라, 상기 내부전극부 및 상기 외부전극부가 대전되어 전기를 발생시키고,상기 흡음재가 상기 타이어의 내주 방향을 따라 복수개로 마련되었을 때에는, 인접한 한 쌍의 흡음재의 사이에 상기 전원부가 마련되고,상기 흡음재가 상기 타이어의 내주 방향을 따라 연장되었을 때에는, 상기 흡음재의 길이를 상기 타이어의 내주면보다 짧게 형성하여 상기 흡음재의 양단 사이에 상기 전원부가 마련되도록 하거나, 상기 타이어의 양단에 상기 전원부와 대응되는 형상 및 크기로 상기 전원부를 설치할 수 있는 공간을 형성하여 전원부를 설치하도록 마련되며,상기 제3 외부전극은 일단이 상기 이너라이너의 내측면에 접착되고, 타단이 상기 이너라이너의 내측면으로부터 수직 방향으로 연장되어 마련된 것을 특징으로 하는 접촉대전 자가발전모듈을 포함하는 타이어. [청구항2]제 1 항에 있어서,상기 제1 외부전극은 상기 흡음재의 하부 또는 상부에 마련되는 것을 특징으로 하는 접촉대전 자가발전모듈을 포함하는 타이어. [청구항3]제 2 항에 있어서,상기 흡음재 및 상기 제1 외부전극을 연결하여 고정시키며, 전선을 포함하는 고정대를 더 포함하는 것을 특징으로 하는 접촉대전 자가발전모듈을 포함하는 타이어. [청구항4]제 3 항에 있어서,상기 고정대는 절연성을 갖는 소재로 마련된 것을 특징으로 하는 접촉대전 자가발전모듈을 포함하는 타이어. [청구항5]제 1 항에 있어서,내부에 상기 흡음재, 상기 내부전극부 및 상기 외부전극부를 수용하는 케이스를 더 포함하는 것을 특징으로 하는 접촉대전 자가발전모듈을 포함하는 타이어. [청구항6]삭제 [청구항7]제 1 항에 있어서,상기 전원부는,상기 타이어의 공기압을 측정하는 공기압센서; 및상기 내부전극부 및 상기 외부전극부에서 발생하는 비정현파 또는 정현파의 전기를 직류형태로 변환시켜 상기 공기압센서에 제공하는 전원소자를 포함하며,상기 전원소자는 상기 공기압센서에 기설정된 전압으로 전기를 공급하는 것을 특징으로 하는 접촉대전 자가발전모듈을 포함하는 타이어. [청구항8]타이어의 이너라이너의 내측면에 접착되는 제1 흡음재;상기 제1 흡음재의 상부에 마련되는 외부전극부;상기 제1 흡음재로부터 이격되어 마련되며, 상기 흡음재의 양측에 한 쌍으로 마련되는 제3 외부전극;상기 외부전극부의 상부에 마련되는 제2 흡음재;상기 제2 흡음재의 내부에 마련되며, 상기 제2 흡음재의 길이 방향으로 연장된 내부전극부; 및상기 내부전극부, 제3 외부전극 및 상기 외부전극부와 연결되어 생성된 전기를 제공받는 전원부를 포함하며,상기 제1 흡음재, 상기 제2 흡음재 및 상기 외부전극부는 상호 이격되어 마련되며,상기 타이어가 움직일때 상기 제1 흡음재 및 상기 제2 흡음재가 유동됨에 따라, 상기 내부전극부 및 상기 외부전극부가 대전되어 전기를 발생시키고,상기 제1 흡음재가 상기 타이어의 내주 방향을 따라 복수개로 마련되었을 때에는, 인접한 한 쌍의 제1 흡음재의 사이에 상기 전원부가 마련되고,상기 제1 흡음재가 상기 타이어의 내주 방향을 따라 연장되었을 때에는, 상기 제1 흡음재의 길이를 상기 타이어의 내주면보다 짧게 형성하여 상기 제1 흡음재의 양단 사이에 상기 전원부가 마련되도록 하거나, 상기 타이어의 양단에 상기 전원부와 대응되는 형상 및 크기로 상기 전원부를 설치할 수 있는 공간을 형성하여 전원부를 설치하도록 마련되며,상기 제3 외부전극은 일단이 상기 이너라이너의 내측면에 접착되고, 타단이 상기 이너라이너의 내측면으로부터 수직 방향으로 연장되어 마련된 것을 특징으로 하는 접촉대전 자가발전모듈을 포함하는 타이어. [청구항9]제 8 항에 있어서,상기 외부전극부는, 상기 내부전극부와 평행하게 마련되는 제4 외부전극을 포함하는 것을 특징으로 하는 접촉대전 자가발전모듈을 포함하는 타이어. [청구항10]제 9 항에 있어서,상기 제1 흡음재, 상기 제2 흡음재 및 상기 제4 외부전극을 연결하여 고정시키며, 전선을 포함하는 고정대를 더 포함하는 것을 특징으로 하는 접촉대전 자가발전모듈을 포함하는 타이어. [청구항11]제 1 항에 따른 접촉대전 자가발전모듈을 포함하는 타이어를 장착한 자동차.
360 | 사이드월용 고무조성물 및 이를 이용하여 제조한 타이어 | C08L 15/00(2006.01)¦C08L 7/00(2006.01)¦C08L 9/00(2006.01)¦B60C 1/00(2006.01) | 1020220077826 | 2022.06.24 | 1026867820000 | 2024.07.16 | 1020240000968 | 2024.01.03 |  | 2024.07.19 | 등록결정(일반) |  |  | Y(2022.06.24) | 4 | 본 발명은 타이어 사이드월용 고무조성물에 관한 기술로, 구체적으로는 수소화 스티렌-부타디엔 고무(Hydrogenated SBR, H-SBR)로 천연고무 일부 또는 전체 대체하여 우수한 인장강도, 피로강성, 저연비 성능뿐 아니라 특히 내노화성이 향상된 효과를 갖는 타이어 사이드월용 고무조성물을 제공하는 기술이다. | [청구항1]원료고무로서,수소화 스티렌-부타디엔 고무(H-SBR)를 포함하는 것이고,상기 수소화 스티렌-부타디엔 고무는, 부타디엔 내 비닐 함량이 30 wt% 내지 50 wt%인 스티렌-부타디엔 고무를 수소화 반응시킨 것으로,수소화 반응 후 상기 수소화 스티렌-부타디엔 고무의 부타디엔 내 비닐 함량이 0.1 wt% 내지 0.7 wt%인 것을 특징으로 하는 타이어 사이드월용 고무 조성물. [청구항2]제1항에 있어서,상기 원료고무는 원료고무 총량에 대하여, 천연고무 0 내지 40 중량부, 수소화 스티렌-부타디엔 고무(H-SBR) 20 내지 70 중량부 및 부타디엔 고무 30 내지 60 중량부로 이루어진 것을 특징으로 하는 타이어 사이드월용 고무 조성물. [청구항3]제1항에 있어서,상기 수소화 스티렌-부타디엔 고무(H-SBR)는 부타디엔 내 비닐 함량이 1 중량% 이하인 것을 특징으로 하는 타이어 사이드월용 고무 조성물. [청구항4]제1항에 있어서,원료고무 100 중량부에 대하여, 보강성 충진제로 카본 및 재생 카본 중에서 선택된 1종 이상을 30 내지 60 중량부 포함하는 것을 특징으로 하는 타이어 사이드월용 고무 조성물.
361 | 실험계획법을 이용한 타이어의 접지형상 시각화 방법 | G01M 17/02(2019.01)¦B60C 99/00(2006.01)¦G06T 17/00(2006.01)¦G06F 30/20(2020.01) | 1020220077947 | 2022.06.27 | 1026842320000 | 2024.07.08 | 1020240001380 | 2024.01.03 |  | 2024.07.10 | 등록결정(일반) |  |  | Y(2022.06.27) | 5 | 본 발명은 (a) 다수의 가상타이어를 구조해석하는 단계, (b) 다수의 가상타이어 중 기준이 되는 기준 가상타이어를 설정하는 단계, (c) 기준 가상타이어에서 리브별 접지장 특성을 추출하는 단계, (d) 접지장 특성을 기반으로 기준 가상타이어의 접지장 및 접지폭에 기설정된 비율을 반영하는 단계 및 (e) 기준 가상타이어의 리브 변화에 따른 기준 가상타이어의 접지형상을 시각화하는 단계를 포함하는 것을 특징으로 하는 실험계획법을 이용한 타이어의 접지형상 시각화 방법을 제공한다. | [청구항1](a) 다수의 가상타이어를 구조해석하는 단계;(b) 상기 다수의 가상타이어 중 기준이 되는 기준 가상타이어를 설정하는 단계;(c) 상기 다수의 가상타이어에서 리브별 접지장을 추출하는 단계;(d) 상기 다수의 가상타이어에서 리브별 접지장을 기반으로 상기 기준 가상타이어의 접지장 및 접지폭에 기설정된 비율을 반영하는 단계; 및(e) 상기 기준 가상타이어의 리브 변화에 따른 타이어의 접지형상을 시각화하는 단계;를 포함하는 것을 특징으로 하는 실험계획법을 이용한 타이어의 접지형상 시각화 방법. [청구항2]제1 항에 있어서,상기 (a) 단계는,(a1) 상기 다수의 가상타이어를 3차원 모델링하는 단계; 및(a2) 상기 3차원 모델링된 다수의 가상타이어를 구조해석하는 단계;를 포함하는 것을 특징으로 하는 실험계획법을 이용한 타이어의 접지형상 시각화 방법. [청구항3]제1 항에 있어서,상기 (b) 단계는,(b1) 상기 다수의 가상타이어를 구조해석한 결과로부터 상기 다수의 가상타이어에 대한 다수의 설계인자를 각각 획득하는 단계;(b2) 상기 다수의 설계인자 중 시각화하고자 하는 접지형상에 대한 임의의 설계인자와 인접한 설계인자를 설정하는 단계; 및(b3) 상기 다수의 가상타이어 중 상기 임의의 설계인자와 인접한 설계인자에 대한 가상타이어를 상기 기준 가상타이어로 설정하는 단계;를 포함하는 것을 특징으로 하는 실험계획법을 이용한 타이어의 접지형상 시각화 방법. [청구항4]제 1 항에 있어서,상기 (c) 단계는,(c1) 상기 다수의 가상타이어에 대한 접지장 추출 위치를 설정하는 단계;(c2) 상기 접지장 추출 위치를 피팅하여 상기 접지장 추출 위치별 리브의 끝단에 발생되는 노이즈를 필터링하는 단계;(c3) 상기 다수의 가상타이어에서 리브별 접지장을 추출하는 단계; 및(c4) 상기 다수의 가상타이어에서 리브별 접지장을 기반으로 상기 다수의 가상타이어의 접지장 및 접지폭을 확장 및 축소하기 위한 회귀식이 추출되는 단계;를 포함하고,상기 접지장 추출 위치는 상기 다수의 가상타이어를 폭방향을 양분하는 리브의 끝단에 위치하는 제1 위치, 상기 제1 위치로부터 일측방향으로 소정거리 이격되는 제2 위치 및 상기 제1 위치로부터 타측방향으로 소정거리 이격되는 제3 위치인 것을 특징으로 하는 실험계획법을 이용한 타이어의 접지형상 시각화 방법. [청구항5]제 1 항에 있어서,상기 (d) 단계는,(d1) 상기 기준 가상타이어의 접지형상 중 접지장 xy좌표에 기설정된 접지장비율을 곱하여 상기 접지장을 y축 방향으로 확장 또는 축소하는 단계; 및(d2) 상기 기준 가상타이어의 접지형상 중 접지폭 xy좌표에 기설정된 접지폭비율을 곱하여 상기 접지폭을 x축 방향으로 확장 또는 축소하는 단계;를 포함하는 것을 특징으로 하는 실험계획법을 이용한 타이어의 접지형상 시각화 방법.
362 | 노이즈 성능을 향상시킨 공기입 타이어 | B60C 11/13(2006.01)¦B60C 19/00(2006.01) | 1020220042081 | 2022.04.05 | 1026818580000 | 2024.07.01 | 1020230143644 | 2023.10.13 |  | 2024.07.04 | 등록결정(일반) |  |  | Y(2022.04.05) | 6 | 본 발명은 트레드 표면에 바닥면과 바닥면을 사이에 두고 서로 마주보는 측벽면을 갖는 하나 이상의 종그루브가 형성된 공기입 타이어에 있어서, 상기 측벽면에서 시작하여 바닥면으로 이어지는 소정의 높이로 양각으로 돌출된 하나 이상의 형 단위 구조로 구성되는 널링부가 타이어의 둘레방향으로 반복 배열되어 있는 것을 특징으로 하는 공기입 타이어에 관한 것으로, 본 발명의 공기입 타이어에 의하면 그루브 내에 특수한 형상의 널링부를 형성하여 파이프 공명음의 피크를 감소시킴으로써 타이어 주행 시 발생하는 소음을 저감시켜 노이즈 성능을 향상시키는 뛰어난 효과를 제공한다. | [청구항1]트레드 표면에 바닥면과 바닥면을 사이에 두고 서로 마주보는 측벽면을 갖는 하나 이상의 종그루브가 형성된 공기입 타이어에 있어서, 상기 측벽면에서 시작하여 바닥면으로 이어지는 소정의 높이로 양각으로 돌출된 하나 이상의 형 단위 구조로 구성되는 널링부가 타이어의 둘레방향으로 반복 배열되어 있고, 상기 널링부는 트레드 표면 상의 에지 쪽은 개방되어 있고, 바닥면에 형성된 바닥면 널링 부분은 막혀 있는 형상의 U자형 단위 구조가 2개 이상 붙어 있는 형상의 널링부가 소정의 간격을 두고 이격되게 랜덤하게 혼합 배열되거나 교대로 형성되어, 타이어의 둘레방향으로 이웃하는 널링부의 피치는 서로 동일하거나 상이하도록 형성되는 것을 특징으로 하는 공기입 타이어. [청구항2]삭제 [청구항3]제1항에 있어서, 상기 널링부는 서로 연결된 바닥면 널링 부분과 측벽면 널링 부분으로 구성되고, 상기 측벽면 널링 부분은 타이어의 트레드 표면 에지 종그루브의 깊이 방향으로 연장형성되고, 상기 바닥면 널링 부분은 종그루브의 바닥면의 폭의 2/3가 되는 지점까지 연장 형성되는 것을 특징으로 하는 공기입 타이어. [청구항4] 제1항에 있어서, 상기 널링부의 돌출 높이는 0.1 ㎜ 이상 1 ㎜ 이하인 것을 특징으로 하는 공기입 타이어. [청구항5] 제1항에 있어서, 상기 널링부의 바닥면과 측벽면의 접점의 곡률반경(radius)은 완전곡률(full Radius) 내지 2.5 ㎜인 것을 특징으로 하는 공기입 타이어. [청구항6] 제1항에 있어서, 상기 널링부는 타이어의 바닥면에서 접지면 가까이 상부로 올라갈수록 돌출 높이가 점차 감소하도록 형성된 것을 특징으로 하는 공기입 타이어. [청구항7] 제1항에 있어서, 상기 널링부의 두께(d)는 0.4 ㎜ 내지 1.2 ㎜인 것을 특징으로 하는 공기입 타이어.
363 | 공기입 래디얼 타이어 | B60C 11/11(2006.01)¦B60C 11/13(2006.01) | 1020130082625 | 2013.07.15 | 1015415930000 | 2015.07.28 | 1020150008551 | 2015.01.23 |  | 2015.08.03 | 등록결정(일반) |  |  | Y(2013.07.15) | 6 | 본 발명은 트레드와 사이드월 및 비드부로 구성되고, 트레드 상에 복수의 트레드 블록들과 복수의 그루브들이 형성되고, 상기 트레드 블록들 사이에 타이바가 형성되는 공기입 래디얼 타이어에 있어서, 상기 타이바가 암타이바와 수 타이바 사이에 형성된 하나 이상의 퍼즐형 커프들을 포함하는 것을 특징으로 하는 공기입 타이어에 관한 것으로, 본 발명의 타이어는 이상 마모 및 응력 집중에 의한 세퍼레이션 없이 타이어의 강성 및 조종안정성을 대폭 향상시킬 수 있다. | [청구항1]노면에 접지되는 트레드; 상기 트레드에 타이어 원주방향으로 형성된 종그루브들 및 타이어 폭 방향으로 형성된 횡그루브들로 이루어진 그루브들; 상기 복수 개의 그루브들에 의해 분할 형성되는 트레드 블록들을 포함하는 공기입 타이어에 있어서, 상기 복수 개의 그루브들 사이에는 인접하는 트레드블록에 접하는 양단부와, 상기 양단부 사이에 위치하는 중심부로 이루어진 하나 이상의 타이바(tie bar)가 형성되어 있고, 상기 타이바는 암 타이바와 수 타이바로 구성되며, 상기 중심부에는 상기 암 타이바와 상기 수 타이바 사이에 타이어 축 방향으로 연장되는 퍼즐형 커프가 형성되고, 상기 암 타이바는 하나 이상의 오목부를 구비하고, 상기 수 타이바는 상기 암 타이바의 하나 이상의 오목부와 맞물리는 하나 이상의 볼록부를 구비하고, 상기 오목부는 암 타이바 내측의 외주연부의 길이가 상기 퍼즐형 커프의 중심부 표면에 면하는 부분의 길이 보다 길고, 상기 볼록부는 상기 퍼즐형 커프의 중심부에 면하는 부분의 길이가 상기 오목부에 수용되는 외주연부의 길이 보다 짧아서, 상기 오목부와 상기 볼록부는 서로 맞물려 서로 잡아주도록 구성되며, 상기 타이바는 퍼즐형 커프를 중심으로 양측의 암 타이바 및 수 타이바로 구성되고, 상기 암 타이바 및 수 타이바의 블록의 깊이는 트레드 블록의 깊이 보다 작고, 상기 암 타이바 및 수 타이바 가운데 하나의 높이(h1)는 다른 하나의 높이(h2)의 타이바의 1.3배~1.6배의 높이를 갖는 것을 특징으로 하는 공기입 래디얼 타이어. [청구항2]삭제 [청구항3]제1항에 있어서, 상기 양단부는 만곡된 면으로 형성되고, 이러한 양단부의 진원도(R)가 타이바 연결 부위 리브의 진원도(R값) 보다 큰 것을 특징으로 하는 공기입 래디얼 타이어. [청구항4] 제1항에 있어서, 상기 타이바의 퍼즐형 커프는 하나 이상의 횡방향 퍼즐형 커프이거나 횡방향 및 종방향의 퍼즐형 커프인 것을 특징으로 하는 공기입 래디얼 타이어. [청구항5]삭제 [청구항6] 제1항에 있어서, 상기 퍼즐형 커프의 저부에는 퍼즐형 커프의 길이 방향으로 캐비티가 형성되어 있는 것을 특징으로 하는 공기입 래디얼 타이어. [청구항7]제1항에 있어서, 상기 퍼즐형 커프의 파형은 타이어의 폭 방향 및 타이어의 주행 방향의 양 방향으로 형성된 3차원 퍼즐형 커프인 것을 특징으로 하는 공기입 래디얼 타이어. [청구항8]제1항에 있어서, 상기 퍼즐형 커프는 타이어의 폭 방향에 대해서는 퍼즐형이고, 타이어의 주행 방향으로는 파형인 3차원 퍼즐형 커프인 것을 특징으로 하는 공기입 래디얼 타이어.
364 | 사각형의 비드코어를 제조하는 방법 | B60C 15/05(2006.01)¦B29D 30/48(2006.01)¦B60C 15/06(2006.01) | 1020190044974 | 2019.04.17 | 1022838450000 | 2021.07.26 | 1020200122458 | 2020.10.28 |  | 2021.08.03 | 등록결정(일반) |  |  | Y(2019.04.17) | 3 | 본 발명은 비드부를 개선한 공기입 타이어에 관한 것으로, 보다 상세하게는 사각형 비드코어를 갖는 공기입타이어 및 사각형의 비드코어를 제조하는 방법 에 에 관한 것이다. 본 발명은 트레드(100)와, 사이드월(200) 및 비드부(300)를 포함하는 공기입타이어에 있어서, 상기 비드부(300)의 비드코어(400)는 단면이 사각형인 각각의 비드와이어(410)가 적층되어 사각형 단면을 형성하는 것을 특징으로 하는 공기입 타이어를 제공한다. | [청구항1]삭제 [청구항2]삭제 [청구항3]삭제 [청구항4]삭제 [청구항5]사각형의 비드코어를 제조하는 방법에 있어서,와이어릴 렛오프(let off)장치(1000)에서 와이어릴(1)에 권취되고 단면이 사각형인 와이어를 풀어주는 와이어릴 렛오프(let off)단계(s100);와이어릴(1)에서 풀린 와이어를 와이어에 텐션을 부여하는 장치(Festooner)(2000)로 공급하는 와이어 공급단계(s200);와이어에 텐션을 부여하는 장치(Festooner)(2000)에서 상기 공급된 와이어를 소정의 텐션을 가지게 하며 한 가닥씩 가이드하는 단계(s300);상기 와이어에 텐션을 부여하는 장치(Festooner)(2000)에서 비드와인더(3000)로 와이어를 공급하는 와이어 공급단계(s400);비드와인더(3000)에 설치된 와이어정렬부(advancer)(7)에서 와이어를 소정의 개수의 가닥으로 정렬하는 와이어 정렬단계(s500);정렬된 와이어가 비드와인더(3000)에 설치된 와이어그립퍼(10)를 통해 비드와인더(3000)에 설치된 비드코어성형장치(Former)(11)로 공급되는 단계(s600);상기 비드코어성형장치(Former)(11)가 비드와인더(3000)에 설치된 구동장치(12)에 의해 회전하면서, 상기 비드코어(400) 하부면의 트레드 접지면(L)에 대한 각도(a)가 5~35도로 이루어져, 비드부와 림과의 체결 접촉면과 상기 비드코어(400)의 하부면이 평행하게 위치하도록 상기 비드코어(400)의 사각형 단면형상을 결정하는 단계(s700);비드코어성형장치(Former)(11)가 정지하는 단계(s800);비드코어성형장치(Former)(11)의 둘레 방향을 따라 상기 비드코어성형장치(Former)(11)의 외주에 인접하도록 방사형으로 배치되어 비드코어성형장치(Former)(11)에 설치된 복수 개의 클립장치(13) 각각이 와이어의 이탈을 방지하기 위하여 클립으로 와이어를 클램핑하는 단계(s900);와이어의 클램핑 후, 상기 비드코어성형장치(Former)(11)에 인접하게 설치되고 일단이 와이어커터용실린더(8)와 결합되어 상기 와이어커터용실린더(8)의 길이 변화에 따라 회동을 수행함으로써 타단이 선택적으로 와이어를 절단시키는 커터(9)에 의해 와이어를 절단하는 단계(s1000); 및완성된 비드코어(400)를 인출하는 인출단계(s1100);를 포함하는 것을 특징으로 하는 사각형의 비드코어를 제조하는 방법. [청구항6]제5항에 있어서, 상기 비드와인더(3000)에 설치된 와이어정렬부(advancer)(7)에서 와이어를 소정의 개수의 가닥으로 정렬하는 와이어 정렬단계(s500)에서, 상기 와이어는 9가닥인 것을 특징으로 하는 사각형의 비드코어를 제조하는 방법. [청구항7]제5항에 있어서, 상기 비드코어성형장치(Former)(11)가 구동장치(12)에 의해 회전하면서 와이어의 사각형 단면형상을 결정하는 단계(s700)에서, 상기 사각형의 단면형상은 평행사변형인 것을 특징으로 하는 사각형의 비드코어를 제조하는 방법.
365 | 타이어 카카스용 고무 조성물 및 이를 이용하여 제조된 타이어 | C08K 9/04(2006.01)¦C08L 21/00(2006.01)¦C08J 3/22(2006.01)¦C08K 3/04(2006.01)¦C08K 3/36(2006.01)¦B60C 1/00(2006.01) | 1020200021739 | 2020.02.21 | 1022836020000 | 2021.07.23 |  |  |  | 2021.07.30 | 등록결정(일반) |  |  | Y(2020.02.21) | 5 | 본 발명은 타이어 카카스용 고무 조성물 및 이를 이용하여 제조된 타이어에 관한 것으로서, 더욱 상세하게는 원료고무, 보강성 충전제, 가류제, 가류촉진제 및 연화제를 포함하고, 상기 보강성 충전제는 그래핀을 포함하며, 상기 그래핀의 함량은, 상기 원료고무 100 중량부를 기준으로 10 내지 20 중량부인 타이어 카카스용 고무 조성물 및 이를 이용하여 제조된 타이어에 관한 것이다. | [청구항1]원료고무, 보강성 충전제, 가류제, 가류촉진제 및 연화제를 포함하고,상기 보강성 충전제는 그래핀을 포함하며,상기 그래핀의 함량은, 상기 원료고무 100 중량부를 기준으로 10 내지 20 중량이고,상기 원료고무, 상기 그래핀, 상기 가류제, 상기 가류촉진제 및 상기 연화제가 수분 함유 조건으로 혼합된 후 웨트 마스터 배치(Wet master batch, WMB)화된 것을 특징으로 하는 타이어 카카스용 고무 조성물. [청구항2]제1항에 있어서,상기 웨트 마스터 배치는 수분 함량 2 중량% 미만의 상태에서 압출된 것을 특징으로 하는 타이어 카카스용 고무 조성물. [청구항3]제1항에 있어서,상기 원료고무는, 폴리이소프렌 고무, 폴리부타디엔 고무, 공액 디엔계 고무, 비닐 방향족계 공중합체 고무, 니트릴계 공중합체 고무, 수소화 니트릴 고무(NBR), 올레핀 고무, 말레산으로 변형된 에틸렌-프로필렌 고무, 부틸 고무, 이소부틸렌과 비닐 방향족 단량체의 공중합체, 이소부틸렌과 디엔 단량체의 공중합체, 아크릴 고무, 할로겐화 고무 및 클로로프렌 고무로 이루어진 군으로부터 선택되는 어느 하나 이상인 것을 특징으로 하는 타이어 카카스용 고무 조성물. [청구항4]제1항에 있어서,상기 보강성 충전제는, 실리카, 카본블랙 및 이들의 혼합물로 이루어진 군으로부터 선택되는 어느 하나를 포함하는 것을 특징으로 하는 타이어 카카스용 고무 조성물. [청구항5]제1항 내지 제4항 중 어느 한 항에 따른 타이어 카카스용 고무 조성물을 이용하여 제조된 타이어.
366 | 타이어 | B60C 19/00(2006.01)¦B60C 25/00(2021.01)¦B60C 15/02(2021.01) | 1020190140456 | 2019.11.05 | 1022836000000 | 2021.07.23 | 1020210054375 | 2021.05.13 |  | 2021.07.30 | 등록결정(일반) |  |  | Y(2019.11.05) | 4 | 본 발명의 타이어는, 원주방향으로 연장되는 복수의 메인그루브와 폭방향으로 연장되는 복수의 커프를 포함하는 트레드부; 상기 트레드부의 폭방향 양측에서 반경방향으로 연장되는 사이드월부; 상기 사이드월부의 하단에 구비되어 휠 림에 장착되는 비드부; 상기 트레드부 표면에서 소정 크기로 형성되는 복수의 밸런스홀; 및 타이어의 밸런스 검사 후에 상기 복수의 밸런스홀 중 적어도 하나에 삽입되는 웨이트러버를 포함한다. | [청구항1]원주방향으로 연장되는 복수의 메인그루브와 폭방향으로 연장되는 복수의 커프를 포함하는 트레드부;상기 트레드부의 폭방향 양측에서 반경방향으로 연장되는 사이드월부;상기 사이드월부의 하단에 구비되어 휠 림에 장착되는 비드부;상기 트레드부 표면에서 소정 크기로 형성되는 복수의 밸런스홀; 및타이어의 밸런스 검사 후에 상기 복수의 밸런스홀 중 적어도 하나에 삽입되는 웨이트러버를 포함하고,상기 밸런스홀은 반경방향 직선에 대해 소정 각도 기울어진 원형 단면의 직선 홀이 지그재그 형태로 이루어진 것을 특징으로 하는 타이어. [청구항2]제1항에 있어서,상기 웨이트러버는 상기 트레드부의 고무보다 비중이 큰 고무조성물에 접착제를 혼합하여 상기 밸런스홀에 주입되는 것을 특징으로 하는 타이어. [청구항3]제2항에 있어서,상기 웨이트러버는 지름 0.01~2mm의 금속들을 더 포함하는 것을 특징으로 하는 타이어. [청구항4]제1항에 있어서,상기 밸런스홀은 5~10mm의 직경과 상기 메인그루브 깊이의 50~80%의 깊이를 갖도록 형성되는 것을 특징으로 하는 타이어. [청구항5]삭제 [청구항6]삭제
367 | 중하중용 광폭 타이어 | B60C 9/22(2006.01)¦B60C 9/20(2006.01) | 1020170043868 | 2017.04.04 | 1018850270000 | 2018.07.27 |  |  |  | 2018.08.02 | 등록결정(일반) |  |  | Y(2017.04.04) | 2 | 본 발명은 중하중용 광폭타이어에 관한 것이다. 본 발명의 중하중용 광폭타이어는 노면에 접지하는 트레드; 타이어의 골격을 이루는 카카스; 트레드와 카카스의 사이에 배치되는 벨트층;으로 포함하며, 벨트층은 카카스에서 트레드 쪽으로 순차적으로 적층되는 제1벨트 내지 제4벨트로 이루어지고, 제1벨트는 증폭벨트를 포함하며, 제2벨트는 광폭 나선형코일 벨트로 되어 있다. 본 발명은 4층 벨트구조로 하면서 나선형 코일의 적층순서를 변경하고 폭을 증대시킨 광폭 나선형코일 벨트 및 증폭벨트를 통해, 중량이 과도하게 증가하는 것, 과도한 발열이 발생하는 것 및 내구성이 저하되는 것이 방지되며, 접지 중앙부의 접지 길이를 더욱 증대시키고 벨트층 끝단의 내구성을 더욱 향상시키는 효과가 있다. | [청구항1]노면에 접지하는 트레드; 타이어의 골격을 이루는 카카스; 상기 트레드와 상기 카카스의 사이에 배치되는 벨트층;을 포함하며,상기 벨트층은 상기 카카스에서 상기 트레드 쪽으로 순차적으로 적층되는 제1벨트와 제2벨트와 제3벨트와 제4벨트로 이루어지고,상기 제1벨트는 증폭벨트를 포함하며,상기 제2벨트는 광폭 나선형코일 벨트이고,S1은 상기 제3벨트의 끝단과 상기 광폭 나선형코일 벨트(제2벨트) 끝단의 단차이고, S2는 상기 광폭 나선형코일 벨트(제2벨트) 끝단과 상기 증폭 벨트 끝단의 단차이고, EBw를 상기 증폭벨트의 폭이라고 할 때,7.5mm≤S1≤15mm 이고, 20mm≤S2 이며, 20mm≤EBw를 만족하며,상기 제1벨트의 제1주벨트의 끝단부에서 타이어의 회전축과 평행한 축선을 기준으로 기울어진 기울기 각도는 50도±5도의 범위이고,상기 광폭 나선형코일 벨트(제2벨트)의끝단부에서 타이어의 회전축과 평행한 축선을 기준으로 기울어진 기울기 각도는 0도이며,상기 제3벨트의 끝단부 및 상기 제4벨트의 끝단부에서 타이어의 회전축과 평행한 축선을 기준으로 기울어진 각각의 기울기 각도는 18도 ± 5도의 범위이고,상기 증폭벨트에서 타이어의 회전축과 평행한 축선을 기준으로 타이어의 중심방향으로 기울어진 기울기 각도는 상기 제1벨트의 제1주벨트의 끝단부에서 타이어의 회전축과 평행한 축선을 기준으로 타이어의 중심방향으로 기울어진 기울기 각도와 상이한 것을 특징으로 하는 중하중용 광폭타이어. [청구항2]삭제 [청구항3]삭제 [청구항4]삭제 [청구항5]청구항 1에 있어서,상기 증폭벨트에서 타이어의 회전축과 평행한 축선을 기준으로 기울어진 기울기 각도는 10도 ±5도의 범위인 것을 특징으로 하는 중하중용 광폭타이어.
368 | 타이어용 고무 조성물 및 이를 이용하여 제조한 타이어 | C08K 11/00(2006.01)¦C08L 97/00(2006.01)¦B60C 1/00(2006.01) | 1020200015813 | 2020.02.10 | 1022836010000 | 2021.07.23 |  |  |  | 2021.07.30 | 등록결정(일반) |  |  | Y(2020.02.10) | 4 | 본 발명은 타이어용 고무 조성물 및 이를 이용하여 제조한 타이어에 관한 것으로, 상기 타이어용 고무 조성물은 원료고무, 그리고 흑액(Black Liquor)을 포함함으로써 경도 및 인장강도, 연신율과 탄성계수 사이의 트레이드 오프 현상을 극복하고 경제적이며 환경 오염을 방지할 수 있다. | [청구항1]원료고무 100 중량부, 그리고상기 원료고무 100 중량부에 대하여 흑액(Black Liquor) 3 내지 15 중량부를 포함하고,상기 흑액은 리그닌 30 내지 50 중량부, 탄수화물 3 내지 10 중량부 및 회분 50 내지 60 중량부를 포함하는 타이어용 고무 조성물. [청구항2]제1항에 있어서,상기 원료고무는 천연 고무, 부타디엔 고무, 변성 부타디엔 고무, 스티렌 부타디엔 고무, 변성 스티렌 부타디엔 고무, 폴리부타디엔 고무, 폴리이소프렌 고무, 부틸 고무, 클로로 술폰화 폴리에틸렌 고무, 에피클로로 하이드린 고무, 불소 고무, 실리콘 고무, 니트릴 고무, 수소화된 니트릴 부타디엔 고무, 클로리네이티드 폴리에틸렌 고무, 스티렌 에틸렌 부틸렌 스티렌 고무, 올레핀 고무, 에틸렌 프로필렌 고무, 에틸렌 프로필렌디엔 고무, 말레인산 에틸렌 프로필렌 고무, 하이팔론 고무, 아크릴 고무, 할로겐화 고무, 클로로프렌 고무, 에틸렌 비닐아세테이트 고무, 히드린 고무, 비닐 벤질 클로라이드 스티렌 부타디엔 고무, 브로모 메틸 스티렌 부틸 고무, 말레인산 스티렌 부타디엔 고무, 카르복실산 스티렌 부타디엔 고무, 에폭시 이소프렌 고무, 카르복실산 니트릴 부타디엔 고무, 브로미네이티드 폴리이소부틸 이소프렌-코-파라메틸 스티렌 및 이들의 조합으로 이루어진 군에서 선택되는 어느 하나인 것인 타이어용 고무 조성물. [청구항3]삭제 [청구항4]삭제 [청구항5]제1항에 있어서,상기 타이어용 고무 조성물은 상기 원료고무 100 중량부에 대하여, 가류제 0.5 내지 5중량부, 가류촉진제 0.5 내지 5 중량부, 가류촉진조제 1 내지 10 중량부, 노화방지제 0.1 내지 10 중량부, 연화제 1 내지 50 중량부 및 이들의 혼합물로 이루어진 군에서 선택되는 첨가제를 더 포함하는 것인 타이어용 고무 조성물. [청구항6]제1항, 제2항 및 제5항 중 어느 한 항에 따른 타이어용 고무 조성물을 이용하여 제조된 타이어.
369 | 소음 저감형 메인그루브를 갖는 타이어 | B60C 19/00(2006.01)¦G10K 11/172(2006.01) | 1020190143901 | 2019.11.12 | 1022838460000 | 2021.07.26 | 1020210057841 | 2021.05.24 |  | 2021.08.03 | 등록결정(일반) |  |  | Y(2019.11.12) | 9 | 본 발명은 소음 저감형 메인그루브를 갖는 타이어에 관한 것으로, 보다 상세하게는 타이어의 공명 소음을 저감하기 위한 소음 저감형 메인그루브를 갖는 타이어에 관한 것이다. 본 발명의 구성은 타이어 트레드의 둘레를 따라 원주 방향으로 연장 형성된 그루브부; 및 상기 그루브부의 바닥면 및 측면에 형성된 널링부를 포함하며, 상기 널링부는, 상기 그루브부와 지면이 접할 때 형성되는 공기의 통로를 좁게하여 소음 에너지를 감소시키도록 마련된 것을 특징으로 하는 소음 저감형 메인그루브를 갖는 타이어를 제공한다. | [청구항1]타이어 트레드의 둘레를 따라 원주 방향으로 연장 형성된 그루브부; 및상기 그루브부의 바닥면 및 측면에 형성된 널링부를 포함하며,상기 널링부는, 상기 그루브부와 지면이 접할 때 형성되는 공기의 통로를 좁게하여 소음 에너지를 감소시키도록 마련되고,상기 널링부는 복수개로 마련되며,복수의 상기 널링부는 상기 그루브부의 길이 방향을 따라 지그재그 형상으로 형성되며, 상호 연장 또는 이격되어 마련된 것을 특징으로 하는 소음 저감형 메인그루브를 갖는 타이어. [청구항2]제 1 항에 있어서,상기 널링부는,상기 그루브부의 바닥면에 형성되며 상기 그루브부의 폭 방향으로 연장된 제1 돌기부;상기 그루브부의 일측면의 높이 방향으로 연장 형성되며, 상기 제1 돌기부의 일측으로부터 연장된 제2 돌기부; 및상기 그루브부의 타측면의 높이 방향으로 연장 형성되며, 상기 제1 돌기부의 타측으로부터 연장된 제3 돌기부를 포함하는 것을 특징으로 하는 소음 저감형 메인그루브를 갖는 타이어. [청구항3]삭제 [청구항4]제 2 항에 있어서,상기 제2 돌기부는 일측이 상기 제1 돌기부와 연장되고 타측이 인접한 널링부의 제2 돌기부와 연장되도록 마련되며,상기 제3 돌기부는 일측이 상기 제1 돌기부와 연장되고 타측이 인접한 널링부의 제3 돌기부와 연장되도록 마련된 것을 특징으로 하는 소음 저감형 메인그루브를 갖는 타이어. [청구항5]제 2 항에 있어서,상기 널링부의 돌출 높이는 0 초과 0.8mm 이하인 것을 특징으로 하는 소음 저감형 메인그루브를 갖는 타이어. [청구항6]제 2 항에 있어서,상기 제2 돌기부 및 상기 제3 돌기부는 상부로 올라갈수록 점차 돌출 높이가 감소하도록 형성된 것을 특징으로 하는 소음 저감형 메인그루브를 갖는 타이어. [청구항7]제 2 항에 있어서,상기 널링부의 두께는 0.6mm 내지 1.2mm인 것을 특징으로 하는 소음 저감형 메인그루브를 갖는 타이어. [청구항8]제 2 항에 있어서,상기 제1 돌기부와 상기 제2 돌기부의 연결 부분과 상기 제1 돌기부와 상기 제3 돌기부의 연결 부분의 곡률(radius)은 완전곡률(full Radius) 내지 2.5mm가 되도록 마련된 것을 특징으로 하는 소음 저감형 메인그루브를 갖는 타이어. [청구항9]제 1 항에 있어서,상기 널링부는 피치(pitch) 간격이 10mm 내지 30mm가 되도록 지그재그 형태로 연결된 것을 특징으로 하는 소음 저감형 메인그루브를 갖는 타이어. [청구항10]제 1 항에 있어서,상기 그루브부 및 상기 널링부를 포함하는 소음 저감형 메인그루브는 복수개로 마련되며,각각의 상기 소음 저감형 메인그루브의 상기 널링부의 돌출 높이, 두께, 곡률은 상기 그루브부의 형상과 대응되도록 마련된 것을 특징으로 하는 소음 저감형 메인그루브를 갖는 타이어.
370 | 카본블랙-고무 복합체를 포함하는 타이어용 고무 조성물 및 이를 이용한 타이어 | C08L 9/06(2006.01)¦C08L 7/00(2006.01)¦C08L 9/00(2006.01)¦C08K 5/372(2006.01)¦C08K 3/04(2006.01)¦B60C 1/00(2006.01) | 1020220077827 | 2022.06.24 | 1026754150000 | 2024.06.11 | 1020240000969 | 2024.01.03 |  | 2024.06.13 | 등록결정(일반) |  |  | Y(2022.06.24) | 6 | 본 발명은 고무와 카본블랙의 결합력을 향상시킬 수 있는 카본블랙 분산/결합제와 이를 이용해 제조한 타이어용 카본블랙 충진 고무 복합체에 관한 것이다. 구체적으로, 본 발명에 따른 타이어용 고무 조성물은 하기 화학식 1로 표시되는 3-Aminopropyl hydrogen sulfate, 카본블랙 및 원료고무를 혼합하여 형성된 카본블랙-고무 복합체를 포함하는 것을 특징으로 한다. [화학식 1] 본 발명에 의하면 3-Aminopropyl hydrogen sulfate를 카본블랙과 고무의 결합제로 적용함으로써, 카본블랙과 고무를 화학적으로 결합시켜 기존 카본블랙-고무 복합체의 장점을 유지하면서 히스테리시스를 획기적으로 개선할 수 있다. | [청구항1]하기 화학식 1로 표시되는 3-Aminopropyl hydrogen sulfate, 카본블랙 및 원료고무를 혼합하여 형성된 카본블랙-고무 복합체를 포함하는 것을 특징으로 하는 타이어용 고무 조성물.[화학식 1] [청구항2]제1항에 있어서,상기 3-Aminopropyl hydrogen sulfate는 원료고무 100 중량부에 대하여, 0.1 내지 5 중량부를 포함하는 것을 특징으로 하는 타이어용 고무 조성물. [청구항3]제1항에 있어서,상기 카본블랙은 Iodine adsorption 값이 30 내지 145 mg/g, oil adsorption 값이 85 내지 135 cc/g 범위이고, 원료고무 100 중량부에 대하여, 10 내지 100 중량부가 포함된 것을 특징으로 하는 타이어용 고무 조성물. [청구항4]제1항에 있어서,상기 원료고무는 원료고무 100 중량부에 대하여, 스티렌 함량이 5 내지 40 질량%이며, 부타디엔 내의 1,2-비닐 함량이 20 내지 80 질량%를 가지는 스티렌-부타디엔 고무(SBR) 40 내지 95 중량부; 부타디엔 고무 또는 천연고무 5 내지 60 중량부로 이루어진 것을 특징으로 하는 타이어용 고무 조성물. [청구항5]제1항에 있어서,상기 원료고무는 원료고무 100 중량부 중, 1,2-비닐 함량이 0.5 내지 80 질량%를 가지는 부타디엔 고무 5 내지 60 중량부 및 천연고무 40 내지 95 중량부를 포함하는 것을 특징을 하는 타이어용 고무 조성물. [청구항6]제1항 내지 제5항 중 어느 한 항에 따른 타이어 고무 조성물을 이용하여 제조된 타이어.
371 | 저하중 모빌리티용 비공기입타이어 | B60C 11/02(2006.01)¦B60C 7/10(2021.01)¦B60C 11/00(2006.01) | 1020220032323 | 2022.03.15 | 1026704350000 | 2024.05.24 | 1020230134919 | 2023.09.22 |  | 2024.05.28 | 등록결정(일반) |  |  | Y(2022.03.15) | 6 | 본 발명은 저하중 모빌리티용 비공기입타이어에 관한 것으로, 더욱 상세하게는 트레드부를 탈착할 수 있는 구성을 제공하는 비공기입타이어에 관한 것이다. 이에, 본 발명의 일실시예는 노면과 접하게 되는 트레드부(100)와, 상기 트레드부(100)를 지지하는 스포크부(200)와, 차량의 휠과 체결되는 림부(300)로 구성되는 비공기입타이어에 있어서, 상기 스포크부(200)의 상면에 벨크로부(400)가 설치되며; 상기 트레드부(100)의 저면에 상기 벨크로부(400)에 대응되는 벨크로부(410)가 설치되고; 상기 트레드부(100)는 상기 벨크로부(400, 410)들의 결합에 의해 설치되는 저하중 모빌리티용 비공기입타이어를 제공한다. | [청구항1]노면과 접하게 되는 트레드부(100)와, 상기 트레드부(100)를 지지하는 스포크부(200)와, 차량의 휠과 체결되는 림부(300)로 구성되는 비공기입타이어에 있어서,상기 스포크부(200)의 상면에 벨크로부(400)가 설치되며;상기 트레드부(100)의 저면에 상기 벨크로부(400)에 대응되는 벨크로부(410)가 설치되고;상기 트레드부(100)는 상기 벨크로부(400, 410)들의 결합에 의해 설치되며,상기 트레드부(100)는 양 말단이 접합되는 조인트부(110)를 가지며, 상기 조인트부(110)는 트레드부(100)의 그루브(130) 및 리브(140)를 따라 위치하고, 상기 조인트부(110)의 양 끝단의 위치는 축방향을 기준으로 서로 상이한 것을 특징으로 하는 저하중 모빌리티용 비공기입타이어. [청구항2]제1항에 있어서, 상기 벨크로부(400)의 원주방향 양 측면에 격벽(210)이 형성되며, 상기 격벽(210)의 폭(w1)은 높이(h)보다 같거나 큰 것을 특징으로 하는 저하중 모빌리티용 비공기입타이어. [청구항3]제2항에 있어서, 상기 벨크로부(400)의 원주방향 중앙부에 중앙격벽(220)이 형성되며, 상기 중앙격벽(220)의 폭(w2)은 높이(h)보다 같거나 큰 것을 특징으로 하는 저하중 모빌리티용 비공기입타이어. [청구항4]제1항에 있어서, 상기 벨크로부(400, 410)들은 폴리프로필렌, 폴리에스터, 폴리에틸렌, 나일론, 폴리우레탄 들 중 선택되는 하나 또는 이들의 중합체인 것을 특징으로 하는 저하중 모빌리티용 비공기입타이어. [청구항5]제4항에 있어서, 상기 벨크로부(400)는 상기 스포크부(200)의 상면에 접착제로 접착되고;상기 벨크로부(410) 는 상기 트레드부(100)의 저면에 접착제로 접착되며;상기 접착제는 에폭시계, 우레탄계, 고무계, 아크릴계의 접착제 중 선택되는 하나인 것을 특징으로 하는 저하중 모빌리티용 비공기입타이어. [청구항6]제1항에 있어서, 상기 트레드부(100)는 가황고무 또는 퍼옥사이드(Peroxide)계 고무류 중 선택되는 하나로 구성되며;상기 스포크부(200)는 영모듈러스(Young's Modulus) 10Mpa 이상의 고분자탄성체인 것을 특징으로 하는 저하중 모빌리티용 비공기입타이어. [청구항7]삭제
372 | 타이어 | B60C 23/19(2006.01)¦B60C 13/02(2006.01) | 1020170000819 | 2017.01.03 | 1018433030000 | 2018.03.22 |  |  |  | 2018.03.29 | 등록결정(일반) |  |  | Y(2017.01.03) | 11 | 본 발명의 일실시 예는 탈부착이 가능하고, 젖은 노면 주행 시 물튀김을 차단하며, 열을 방출하여 냉각 가능한 타이어를 제공한다. 본 발명의 실시 예에 따른 트래드 및 트래드와 연결되는 숄더부를 구비하는 타이어는 숄더부 측면에 원주 방향으로 마련되고, 길이 방향을 따라 미리 정해진 간격으로 복수 개의 관통부가 형성하는 프로텍터부; 프로텍터부에 구비되고, 프로텍터부의 길이 방향을 따라 미리 정해진 간격으로 형성되는 복수의 돌출부; 및 숄더부의 측면에, 돌출부가 인입 또는 인출되어 탈부착되도록 형성되는 복수의 설치홈;을 포함한다. | [청구항1]트래드 및 상기 트래드와 연결되는 숄더부를 구비하는 타이어에 있어서,상기 숄더부 측면에 원주 방향으로 마련되고, 길이 방향을 따라 미리 정해진 간격으로 복수 개의 관통부가 형성하는 프로텍터부;상기 프로텍터부에 구비되고, 상기 프로텍터부의 길이 방향을 따라 미리 정해진 간격으로 형성되는 복수의 돌출부; 및상기 숄더부의 측면에 형성되는 복수의 설치홈;을 포함하고,상기 프로텍터부는 몸체부, 외부로 노출되는 상기 몸체부의 일면인 외주면, 및 상기 숄더부 측면에 접촉하는 상기 몸체부의 타면인 내주면을 구비하고, 상기 관통부는 상기 내주면에 홈 형상으로 형성되는 것을 특징으로 하는 타이어. [청구항2]청구항 1에 있어서, 상기 복수의 설치홈은, 상기 돌출부가 인입 또는 인출되어 탈부착되도록 형성되는 것을 특징으로 하는 타이어. [청구항3]삭제 [청구항4]청구항 1에 있어서,상기 돌출부는 상기 관통부 간 돌출된 지지부에 연결되어 형성되는 것을 특징으로 하는 타이어. [청구항5]청구항 1에 있어서, 상기 관통부는 상기 몸체부를 관통하여 형성되는 것을 특징으로 하는 타이어. [청구항6]청구항 5에 있어서,상기 돌출부는 상기 내주면에 형성되는 것을 특징으로 하는 타이어. [청구항7]청구항 1 또는 청구항 5에 있어서, 상기 관통부는 상기 프로텍터부의 높이 방향으로 관통하여 형성되는 것을 특징으로 하는 타이어. [청구항8]청구항 1에 있어서,상기 돌출부는, 돌출헤드의 적어도 일부위의 외측 둘레가 돌출몸체의 외측 둘레보다 큰 것을 특징으로 하는 타이어. [청구항9]청구항 1에 있어서, 상기 관통부는, 상기 프로텍터부의 높이 방향을 기준으로, 동일한 단면 형상을 가지는 것을 특징으로 하는 타이어. [청구항10]청구항 1에 있어서,상기 관통부는, 상기 프로텍터부의 높이 방향을 기준으로, 양단부가 확대 형성되는 것을 특징으로 하는 타이어. [청구항11]청구항 1에 있어서,상기 관통부의 제1개구면에 대한 제1접선과 지면에 수평인 제2접선이 이루는 각이 0 내지 30도인 것을 특징으로 하는 타이어. [청구항12]청구항 1에 있어서,상기 프로텍터부의 인성은, 상기 트래드의 인성에 대해 1 내지 1.2배인 것을 특징으로 하는 타이어.
373 | 다층 트레드부를 포함하는 타이어 | B60C 11/00(2006.01)¦C08K 3/36(2006.01)¦C08L 9/06(2006.01)¦C08L 9/00(2006.01)¦C08K 3/22(2006.01) | 1020170055292 | 2017.04.28 | 1018691950000 | 2018.06.12 |  |  |  | 2018.06.19 | 등록결정(일반) |  |  | Y(2017.04.28) | 7 | 본 발명은 노면과 접촉하는 캡 트레드부, 상기 캡 트레드부의 내측에 위치하는 서브 트레드부, 상기 서브 트레드부의 내측에 위치하는 제1 벨트부, 상기 제1 벨트부의 내측에 위치하며 상기 제1 벨트부 보다 타이어 폭 방향으로 더 길게 연장되는 제2 벨트부를 포함하고, 상기 캡 트레드부는 캡 트레드 상부 및 캡 트레드 하부를 포함하고, 상기 캡 트레드 상부는 원료고무 100 중량부 및 실리카 90 내지 120 중량부를 포함하고, 상기 캡 트레드 하부는 원료고무 100 중량부 및 실리카 20 내지 50 중량부를 포함하는 것인 다층 트레드부를 포함하는 타이어에 관한 것으로, 상기 타이어는 다중층 형태에 적절한 고무 조성물을 포함함으로써, 회전저항 성능 및 제동성능을 향상시킨 타이어를 제공할 수 있다. | [청구항1]노면과 접촉하는 캡 트레드부,상기 캡 트레드부의 내측에 위치하는 서브 트레드부,상기 서브 트레드부의 내측에 위치하는 제1 벨트부,상기 제1 벨트부의 내측에 위치하며 상기 제1 벨트부 보다 타이어 폭 방향으로 더 길게 연장되는 제2 벨트부를 포함하고,상기 캡 트레드부는 캡 트레드 상부 및 캡 트레드 하부를 포함하고, 상기 캡 트레드 하부는 타이어 폭 방향의 중심선을 포함하는 중앙 영역과 상기 중앙 영역보다 타이어 폭 방향의 양 말단에 배치되는 외측 영역을 포함하며, 상기 캡 트레드 하부의 외측 영역은 상기 캡 트레드 상부 방향으로 돌출된 아치형 돌출부를 포함하고, 상기 아치형 돌출부의 끝단은 서브트레드와 접하고, 상기 캡 트레드 상부의 외측 영역 끝단은 타이어 숄더부와 접하며,상기 아치형 돌출부 정점을 폭 방향 중심선과 평행하게 연장한 연장선은 제1 벨트부의 말단과 제2 벨트부의 말단 사이에 위치하고,상기 캡 트레드 상부는 원료고무 100 중량부 및 실리카 90 내지 120 중량부를 포함하고,상기 캡 트레드 하부는 원료고무 100 중량부 및 실리카 20 내지 50 중량부를 포함하는 것인 다층 트레드부를 포함하는 타이어. [청구항2]제1항에 있어서,상기 실리카는 질소흡착량이 100 내지 180 ㎡/g, CTAB 흡착량이 110 내지 170 ㎡/g인 것인 다층 트레드부를 포함하는 타이어. [청구항3]제1항에 있어서,상기 캡 트레드 상부의 원료고무는 원료고무 100 중량부에 대하여, 스티렌 부타디엔 고무 80 내지 90 중량부 및 부타디엔 고무 10 내지 20 중량부를 포함하고,상기 캡 트레드 하부의 원료고무는 원료고무 100 중량부에 대하여, 스티렌 부타디엔 고무 80 내지 100 중량부 및 부타디엔 고무 0 내지 20 중량부를 포함하는 것인 다층 트레드부를 포함하는 타이어. [청구항4]제1항에 있어서,상기 캡 트레드 상부 및 캡 트레드 하부는 상기 원료고무 100 중량부에 대하여, 커플링제 8 내지 12 중량부, 가류제 0.5 내지 5.0 중량부, 가류촉진제 0.5 내지 5.0 중량부, 산화아연 1 내지 5 중량부, 스테아르산 0.5 내지 1.5 중량부, 연화제 1 내지 50 중량부 및 노화방지제 0.1 내지 10 중량부를 더 포함하는 것인 다층 트레드부를 포함하는 타이어. [청구항5]제1항에 있어서,상기 캡 트레드 상부는 0 ℃에서 G"가 1.0X107 내지 5.0X107 이고, 상기 캡 트레드 하부는 60 ℃ tanδ가 0.04 내지 0.1 인 것인 다층 트레드부를 포함하는 타이어. [청구항6]삭제 [청구항7]삭제 [청구항8]삭제 [청구항9]제1항에 있어서,상기 서브트레드에 상기 아치형 돌출부의 끝단이 접하는 각도는 10 내지 80 °인 것인 다층 트레드부를 포함하는 타이어. [청구항10]제1항에 있어서,상기 캡 트레드 전체 높이 100 길이%에 대하여, 상기 캡 트레드 하부 외측 영역의 아치형 돌출부의 정점의 높이는 10 내지 100 길이%이고, 상기 돌출부의 정점과 접하는 캡 트레드 상부 외측 영역의 높이는 0 내지 90 길이%인 것인 다층 트레드부를 포함하는 타이어.
374 | 코어-쉘 나노 입자, 이의 제조 방법 및 이를 포함하는 타이어 고무용 조성물 | C08K 9/02(2006.01)¦C08K 3/013(2018.01)¦C08K 3/04(2006.01)¦C08K 3/34(2006.01)¦C08L 21/00(2006.01)¦B60C 1/00(2006.01) | 1020200054699 | 2020.05.07 | 1022735520000 | 2021.06.30 |  |  |  | 2021.07.07 | 등록결정(일반) |  |  | Y(2020.05.07) | 13 | 본 발명은 코어-쉘 나노 입자, 이의 제조 방법 및 이를 포함하는 타이어 고무용 조성물에 대한 것으로서, 코어-쉘 나노 입자는 탄소, 실리콘 카바이드(SiC) 및 이들의 혼합물로 이루어진 군에서 선택되는 어느 하나를 포함하는 코어, 그리고 실리콘 옥시카바이드를 포함하는 쉘을 포함한다. 본 발명의 코어-쉘 나노 입자는 탄소와 실리카의 특성을 모두 가져 양친성이 있기 때문에 고무 조성물의 보강성 충진재로 적용시 우수한 물성을 가지며, 탄소와 실리카의 비율 제어를 통하여 표면에너지 및 용액 내 분산성 제어가 가능하다. | [청구항1]탄소, 실리콘 카바이드(SiC) 및 이들의 혼합물로 이루어진 군에서 선택되는 어느 하나를 포함하는 코어, 그리고실리콘 옥시카바이드를 포함하는 쉘을 포함하는 코어-쉘 나노 입자. [청구항2]제 1 항에 있어서,상기 코어-쉘 나노 입자의 크기는 10 nm 내지 500 nm인 것인 코어-쉘 나노 입자. [청구항3]제 1 항에 있어서,상기 쉘의 두께는 5 nm 내지 20 nm인 것인 코어-쉘 나노 입자. [청구항4]제 1 항에 있어서,상기 실리콘 옥시카바이드는 하기 화학식 1로 표시되는 것인 코어-쉘 나노 입자.[화학식 1]SiOxCy(상기 화학식 1에서, x는 1 내지 3이고, y는 3 내지 1이다) [청구항5]실리콘 카바이드(SiC) 나노 입자를 환원 기체와 불활성 기체로 제어된 분위기 하에서 열처리하는 제 1 열처리 단계, 그리고산화 기체와 불활성 기체로 제어된 분위기 하에서 800 ℃ 이상의 온도로 승온시킨 후 유지하는 제 2 열처리 단계를 포함하며,탄소, 실리콘 카바이드(SiC) 및 이들의 혼합물로 이루어진 군에서 선택되는 어느 하나를 포함하는 코어 및 실리콘 옥시카바이드를 포함하는 쉘을 포함하는 코어-쉘 나노 입자의 제조 방법. [청구항6]제 5 항에 있어서,상기 실리콘 카바이드 나노 입자의 크기는 10 nm 내지 500 nm인 것인 코어-쉘 나노 입자의 제조 방법. [청구항7]제 5 항에 있어서,상기 환원 기체는 H2, CO, NH3, CH4, NO, H2S 및 이들의 혼합물로 이루어진 군에서 선택되는 어느 하나이고,상기 산화 기체는 O2, O3, F2, Cl2, I2, NO, NO2 및 이들의 혼합물로 이루어진 군에서 선택되는 어느 하나이고,상기 불활성 기체는 He, Ar, Ne, Kr, Xe, Rn, N2, H2 및 이들의 혼합물로 이루어진 군에서 선택되는 어느 하나인 것인 코어-쉘 나노 입자의 제조 방법. [청구항8]제 5 항에 있어서,상기 산화 기체와 상기 불활성 기체로 제어된 분위기는 상기 산화 기체와 상기 불활성 기체의 부피 비율이 2 : 100 내지 20 : 100인 것인 코어-쉘 나노 입자의 제조 방법. [청구항9]제 5 항에 있어서,상기 제 1 열처리 단계는 400 ℃ 내지 800 ℃의 온도에서 0 시간 초과 내지 12 시간 동안 열처리하여 이루어지는 것인 코어-쉘 나노 입자의 제조 방법. [청구항10]제 5 항에 있어서,상기 제 2 열처리 단계는 5 ℃/min 내지 200 ℃/min의 속도로 800 ℃ 이상의 온도까지 승온시킨 후, 0 시간 초과 내지 4 시간 이하의 시간 이후에 10 ℃ 내지 30 ℃를 유지하여 이루어지는 것인 코어-쉘 나노 입자의 제조 방법. [청구항11]제 5 항에 있어서,상기 코어-쉘 나노 입자의 제조 방법은 코어-쉘 나노 입자를 볼밀(ball-mill)시키는 단계를 더 포함하는 것인 코어-쉘 나노 입자의 제조 방법. [청구항12]원료고무, 그리고탄소, 실리콘 카바이드(SiC) 및 이들의 혼합물로 이루어진 군에서 선택되는 어느 하나를 포함하는 코어 및 실리콘 옥시카바이드를 포함하는 쉘을 포함하는 코어-쉘 나노 입자를 구비하는 보강성 충진재를 포함하는 타이어용 고무 조성물. [청구항13]제 12 항에 있어서,상기 타이어용 고무 조성물은 상기 원료고무 100 중량부에 대하여 상기 코어-쉘 나노 입자를 5 중량부 내지 100 중량부로 포함하는 것인 타이어용 고무 조성물.
375 | 하이브리드 코드 및 이를 사용한 타이어 | D02G 3/38(2006.01)¦D02G 3/36(2006.01)¦D02G 3/26(2006.01)¦D02G 1/02(2006.01)¦D02G 3/48(2006.01)¦D02G 3/04(2006.01)¦B60C 9/18(2006.01)¦B60C 9/00(2021.01) | 1020160008739 | 2016.01.25 | 1018691470000 | 2018.06.12 | 1020170088626 | 2017.08.02 |  | 2018.06.19 | 등록결정(일반) |  |  | Y(2016.01.25) | 7 | 본 발명은 고 모듈러스 얀 및 폴리아미드 모노필라멘트를 합연사하여 제조한 하이브리드 코드 및 이를 적용한 타이어에 관한 기술로, 보다 상세하게는 폴리아미드 모노필라멘트를 포함하는 코어, 및 상기 코어를 중심으로 나선형으로 꼬아지며, 고 모듈러스 얀 포함하는 커버링을 포함하여 명확한 코어-커버링 구조를 가지는 하이브리드 코드를 제조할 수 있는 기술에 관한 것이다. 본 발명에 따른 하이브리드 코드는 구간별 모듈러스 비를 명확히 조절할 수 있어 코드의 제조성 및 타이어의 공정성을 향상시키고, 유니포머티 및 주행성능의 편차를 감소시킬 수 있다. 또한, 본 발명에 따른 하이브리드 코드를 적용한 타이어는 주행 중 타이어의 변형을 감소시켜 주행성과 안락함을 동시에 만족시킬 수 있다. | [청구항1]코어, 및상기 코어를 중심으로 나선형으로 꼬아지며, 고 모듈러스 얀(high modulus yarn)을 포함하는 커버링을 포함하는 하이브리드 코드에 있어서,상기 코어는 꼬임이 없는 단일의 폴리아미드 모노필라멘트(mono-filament)를 포함하며,상기 고 모듈러스 얀은 인장강도가 16 g/d 이상이고, 영률(Young's modulus)이 200 g/d 이상이고,상기 하이브리드 코드의 상연(cable twist) 꼬임수는 200 내지 500 TPM인 것인 코어-커버링 구조의 하이브리드 코드. [청구항2]제1항에 있어서,상기 고 모듈러스 얀은 아라미드, 방향족 폴리아미드, 전방향족 폴리에스터 및 이들의 혼합물로 이루어진 군에서 선택되는 어느 하나인 하이브리드 코드. [청구항3]제1항에 있어서,상기 고 모듈러스 얀의 정량섬도는 500 내지 2250 데니어(denier)인 것인 하이브리드 코드. [청구항4]삭제 [청구항5]제1항에 있어서,상기 폴리아미드 모노필라멘트의 직경은 0.2 내지 0.8 mm인 것인 하이브리드 코드. [청구항6]제1항에 있어서,상기 폴리아미드 모노필라멘트의 스티프니스는 0.5 내지 4 g.cm인 것인 하이브리드 코드. [청구항7]제1항에 있어서,상기 하이브리드 코드의 꼬임계수는 하기 식 1을 적용하였을 때 100 내지 250인 것인 하이브리드 코드.[식 1] 상기 식 1에서,αd는 데니어 기준 꼬임계수이며,T는 TPM(twist per meter)이고,ρd는 하이브리드 코드의 데니어 단위의 정량섬도이다. [청구항8]삭제 [청구항9]제1항에 따른 하이브리드 코드를 적용한 타이어.
376 | 타이어 사이드월용 고무 조성물 및 이를 이용하여 제조한 타이어 | C08L 9/00(2006.01)¦C08L 7/00(2006.01)¦C08L 33/20(2006.01)¦C08K 7/02(2006.01)¦C08K 3/04(2006.01)¦C08L 101/00(2006.01)¦C08L 61/06(2006.01)¦B60C 1/00(2006.01) | 1020130094539 | 2013.08.09 | 1015278590000 | 2015.06.04 | 1020150018077 | 2015.02.23 |  | 2015.06.10 | 등록결정(일반) |  |  | Y(2013.08.09) | 7 | 본 발명은 타이어 사이드월용 고무 조성물 및 이를 이용하여 제조한 타이어에 대한 것으로서, 상기 타이어 사이드월용 고무 조성물은 원료고무 100 중량부, 탄소섬유 1 내지 30중량부, 액상 고무 3 내지 60중량부, 및 접착제 1 내지 5중량부를 포함한다. 상기 타이어 사이드월용 고무 조성물을 이용하여 제조된 사이드월을 포함하는 타이어는 가벼우면서도 고강도 및 고탄성인 동시에 현저히 개선된 내충격 특성 및 접착성을 나타낸다. | [청구항1]원료고무 100 중량부, 폴리아크릴로니트릴 탄소섬유 1 내지 30중량부,말단이 히드록시기로 치환된 액상 폴리이소프렌 고무 3 내지 60중량부,및 접착제 1 내지 5중량부를 포함하는 타이어 사이드월용 고무 조성물. [청구항2]제1항에 있어서,상기 원료고무는 천연고무 10 내지 80중량부 및 부타디엔 고무 20 내지 90중량부를 포함하는 것인 타이어 사이드월용 고무 조성물. [청구항3]삭제 [청구항4]제1항에 있어서,상기 액상 고무는 용액중합으로 제조된 디엔계 액상 고무인 것인 타이어 사이드월용 고무 조성물. [청구항5]삭제 [청구항6]제1항에 있어서,상기 접착제는 로진계 수지, 테르펜계 수지, 석유수지, 콜타르, 알킬 페놀계 수지 및 이들의 혼합물로 이루어진 군에서 선택되는 것인 타이어 사이드월용 고무 조성물. [청구항7]제1항에 있어서,상기 타이어 사이드월용 고무 조성물은 질소흡착 비표면적이 70 내지 100㎡/g이고, DBP(n-dibutyl Phthalate) 흡착가가 100 내지 110g/100g이며, 요오드 흡착가가 90 내지 120mg/g인 카본블랙을 원료고무 100중량부에 대하여 40 내지 100 중량부로 더 포함하는 것인 타이어 사이드월용 고무 조성물. [청구항8]제1항에 있어서,상기 타이어 사이드월용 고무 조성물은 상기 원료고무 100 중량부에 대하여 보강충진제 20 내지 90중량부, 연화제 150중량부 이하, 가류제 0.5 내지 4중량부, 가류촉진제 0.5 내지 4중량부, 가류촉진조제 0.5 내지 10중량부, 커플링제 1 내지 20중량부, 노화방지제 1 내지 10중량부 및 이들의 혼합물로 이루어진 군에서 선택되는 첨가제를 더 포함하는 것인 타이어 사이드월용 고무 조성물. [청구항9]제1항에 따른 타이어 사이드월용 고무 조성물을 이용하여 제조된 사이드월을 포함하는 타이어.
377 | 타이어 트레드용 고무 조성물 및 이를 이용하여 제조한 타이어 | C08L 9/00(2006.01)¦C08L 9/06(2006.01)¦C08L 91/00(2006.01)¦C08L 61/04(2006.01)¦C08L 61/14(2006.01)¦C08L 25/16(2006.01)¦C08K 3/04(2006.01)¦C08K 3/36(2006.01)¦C08K 3/22(2006.01)¦C08K 5/09(2006.01)¦C08F 136/04(2006.01)¦C08F 8/42(2006.01)¦C08F 2/04(2006.01)¦C08F 2/22(2006.01)¦C08F 4/54(2006.01)¦B60C 1/00(2006.01) | 1020190163616 | 2019.12.10 | 1022677020000 | 2021.06.16 | 1020210073643 | 2021.06.21 |  | 2021.06.23 | 등록결정(일반) |  |  | Y(2019.12.10) | 8 | 본 발명은 원료고무 100 중량부, 식물성 오일 1 내지 50 중량부, 유리전이온도가 25 내지 150 ℃인 레진 10 내지 50 중량부 및 보강성 충진제 100 내지 150 중량부를 포함함으로써 마른 노면 및 젖은 노면과의 접지력 및 웨트 트랙션 특성이 향상된 타이어 트레드용 고무 조성물 및 이를 이용하여 제조된 타이어에 관한 것이다. | [청구항1]원료고무 100 중량부,식물성 오일 1 내지 50 중량부,유리전이온도가 45 내지 70 ℃인 페놀계 레진 10 내지 50 중량부 및보강성 충진제 100 내지 150 중량부를 포함하며,상기 원료고무는 유화중합 스티렌 부타디엔 고무(E-SBR), 용액중합 스티렌 부타디엔 고무(S-SBR) 및 네오디뮴 부타디엔 고무(Nd-BR)를 포함하고,상기 유화중합 스티렌 부타디엔 고무와 상기 용액중합 스티렌 부타디엔 고무를 포함하는 스티렌 부타디엔 고무와, 상기 부타디엔 고무는 3:1 내지 2:1 중량비로 포함하는 타이어 트레드용 고무 조성물. [청구항2]제1항에 있어서,상기 원료고무는 원료고무 전체 중량에 대하여 유화중합 스티렌 부타디엔 고무(E-SBR) 0 내지 30 중량%, 용액중합 스티렌 부타디엔 고무(S-SBR) 30 내지 90 중량%, 및 네오디뮴 부타디엔 고무(Nd-BR) 10 내지 40 중량%를 포함하는 것인 타이어 트레드용 고무 조성물. [청구항3]삭제 [청구항4]제2항에 있어서,상기 유화중합 스티렌 부타디엔 고무(E-SBR) 및 용액중합 스티렌 부타디엔 고무(S-SBR)는 작용기를 포함하는 것인 타이어 트레드용 고무 조성물. [청구항5]제1항에 있어서,상기 식물성 오일은 대두유, 해바라기유, 카놀라유, 포도씨유, 피마자유, 면실유, 아마인유, 팜유, 낙화생유, 파인유, 파인타르, 톨유, 콘유, 쌀겨기름, 홍화유, 참기름, 올리브유, 팜핵유, 동백유, 호호바유, 마카다미아너트유, 사플라워 오일, 동유 및 이들의 혼합물로 이루어진 군에서 선택되는 어느 하나인 것인 타이어 트레드용 고무 조성물. [청구항6]제1항에 있어서,상기 타이어 트레드용 고무 조성물은 MES(mild extraction solvate) 석유계 오일을 더 포함하는 것인 타이어 트레드용 고무 조성물. [청구항7]삭제 [청구항8]제1항에 있어서,상기 보강성 충진제는 카본블랙과 실리카 중 어느 하나 또는 이들 모두인 것인 타이어 트레드용 고무 조성물. [청구항9]제1항에 있어서,상기 타이어 트레드용 고무 조성물은 상기 원료고무 100 중량부에 대하여, 가류제 1.5 내지 2.5 중량부, 가류촉진제 0.5 내지 2.5 중량부, 산화아연 1 내지 5 중량부, 스테아르산 0.5 내지 3 중량부 및 노화방지제 1 내지 10 중량부를 더 포함하는 것인 타이어 트레드용 고무 조성물. [청구항10]제1항, 제2항, 제4항 내지 제6항, 제8항 및 제9항 중 어느 한 항에 따른 타이어 트레드용 고무 조성물을 이용하여 제조된 타이어.
378 | 공기입 레디알 타이어 | B60C 9/28(2006.01)¦B60C 9/18(2006.01)¦B60C 5/14(2006.01)¦B60C 1/00(2006.01) | 1020190145188 | 2019.11.13 | 1022677000000 | 2021.06.16 | 1020210059080 | 2021.05.25 |  | 2021.06.23 | 등록결정(일반) |  |  | Y(2019.11.13) | 5 | 본 발명의 실시예에 따른 공기입 레디알 타이어는 트레드의 내부에서 하부에 구비된 보강벨트; 상기 보강벨트의 하부에 중첩 구비된 제 1 트레드부 카카스; 상기 제 1 트레드부 카카스의 양측 단부로부터 소정의 간격(d)으로 이격되고 비드 코어를 감아 비드부에 구비된 제 1 케이스부 카카스; 상기 제 1 트레드부 카카스와 상기 제 1 케이스부 카카스 상부에 접합된 합성수지 재질로 이루어진 제 2 카카스; 및 상기 제 1 트레드부 카카스와 상기 제 1 케이스부 카카스 내측방향에 구비된 이너라이너;를 포함한다. | [청구항1]트레드의 내부에서 하부에 구비된 보강벨트; 상기 보강벨트의 하부에 중첩 구비된 제 1 트레드부 카카스; 상기 제 1 트레드부 카카스의 양측 단부로부터 소정의 간격(d)으로 이격되고 비드 코어를 감아 비드부에 구비된 제 1 케이스부 카카스; 상기 제 1 트레드부 카카스와 상기 제 1 케이스부 카카스 상부에 접합된 합성수지 재질로 이루어진 제 2 카카스; 및 상기 제 1 트레드부 카카스와 상기 제 1 케이스부 카카스 내측방향에 구비된 이너라이너; 를 포함하고,상기 제 1 트레드부 카카스와 상기 제 1 케이스부 카카스는 금속 재질로 형성되는 것을 특징으로 하는 공기입 레디알 타이어. [청구항2]삭제 [청구항3]제 1 항에 있어서, 상기 제 1 트레드부 카카스는 상기 보강벨트의 폭보다 작은 폭으로 내측에 구비되는 것을 특징으로 하는 공기입 레디알 타이어. [청구항4]제 1 항에 있어서, 상기 제 1 트레드부 카카스와 상기 제 1 케이스부 카카스 사이의 간격(d)은 상기 보강벨트의 단부에서 상기 보강벨트에 중첩하도록 위치하는 것을 특징으로 하는 공기입 레디알 타이어. [청구항5]제 1 항에 있어서, 상기 제 2 카카스는 나일론, 폴리에스터 및 폴리우레탄 중 적어도 어느 하나로 이루어진 합성섬유인 것을 특징으로 하는 공기입 레디알 타이어. [청구항6]제 1 항에 있어서, 상기 제 1 트레드부 카카스와 상기 제 1 케이스부 카카스는 강철(steel) 또는 스테인리스강(stainless steel)으로 형성된 것을 특징으로 하는 공기입 레디알 타이어.
379 | 공기입 래디얼 타이어 | B60C 11/11(2006.01)¦B60C 11/117(2006.01)¦B60C 11/13(2006.01) | 1020130161336 | 2013.12.23 | 1015335100000 | 2015.06.26 | 1020150073535 | 2015.07.01 |  | 2015.07.02 | 등록결정(일반) |  |  | Y(2013.12.23) | 5 | 본 발명은 트레드와 사이드월 및 비드부로 구성되고, 트레드 상에 복수의 트레드 블록들과 복수의 그루브들이 공기입 래디얼 타이어에 있어서, 횡그루브와 종그루브가 서로 만나는 지점 부근에서, 종그루브 내에 횡그루브를 사이에 두고 하나 이상의 와류 유도 돌출부를 서로 대칭적으로 배치시켜 배수 성능을 향상시킨 공기입 래디얼 타이어에 관한 것이다. | [청구항1]노면에 접지되는 트레드; 상기 트레드에 타이어 원주방향으로 형성된 종그루브 및 타이어 폭방향으로 형성된 횡그루브로 이루어진 그루브; 상기 복수 개의 그루브에 의해 분할 형성되는 트레드 블록들을 포함하는 공기입 타이어에 있어서, 상기 횡그루브와 상기 종그루브가 교차되는 지점 부근에서, 종그루브 내에 횡그루브를 사이에 두고 서로 대칭적으로 형성시킨 하나 이상의 평단면이 삼각형 형상인 와류 유도 돌출부를 포함하고, 타이어 진행 방향으로 상기 횡그루브 앞쪽의 와류 유도 돌출부는 종그루브와 평행이 되는 밑변에 대향하는 삼각형의 꼭지점이 횡그루브가 종그루브로 향하는 방향과 같은 방향으로 향하도록 위치되고, 타이어 진행방향으로 횡그루브 뒤쪽의 와류 유도 돌출부는 상기 꼭지점이 횡그루브가 종그루브로 향하는 방향과 반대 방향으로 향하도록 배치되는 것을 특징으로 하는 공기입 래디얼 타이어. [청구항2]제1항에 있어서, 상기 와류 유도 돌출부는 평단면 형상이 이등변 삼각형 형상인 것을 특징으로 하는 공기입 래디얼 타이어. [청구항3]제2항에 있어서, 상기 와류 유도 돌출부는 평단면이 이등변 삼각형의 밑변(w)의 길이가 1.5~2 mm, 높이(h)가 1~1.5 mm이고, 밑변(w) 대 높이(h)의 비가 1.5:1 내지 2:1인 것을 특징으로 하는 공기입 래디얼 타이어. [청구항4] 제1항에 있어서, 상기 와류 유도 돌출부의 깊이는 상기 종그루브 전체 깊이의 25%∼40% 임을 특징으로 하는 공기입 래디얼 타이어. [청구항5] 제1항에 있어서, 상기 와류 유도 돌출부는 상기 횡그루브와 상기 종그루브가 교차되는 지점에서부터 하기 식의 조건을 만족시키는 거리(L)에 위치되는 것을 특징으로 하는 공기입 래디얼 타이어. L = ±1/4φ(mm)상기 식에서, L은 종그루브와 횡그루브의 중심축의 교차점에서부터 와류 유도 돌출부까지의 거리이고, φ는 타이어의 폭방향에 대한 횡그루브의 경사각임. [청구항6]삭제
380 | 타이어 카카스 토핑용 고무 조성물 및 이를 이용하여 제조한 타이어 | C08L 21/00(2006.01)¦C08L 61/14(2006.01)¦C08K 5/17(2006.01)¦C08K 3/22(2006.01)¦C08K 5/098(2006.01)¦C08K 3/06(2006.01)¦C08K 3/04(2006.01)¦B60C 1/00(2006.01) | 1020130097018 | 2013.08.16 | 1015278600000 | 2015.06.04 | 1020150019775 | 2015.02.25 |  | 2015.06.10 | 등록결정(일반) |  |  | Y(2013.08.16) | 7 | 본 발명은 타이어 카카스 토핑용 고무 조성물 및 이를 이용하여 제조한 타이어에 대한 것으로서, 상기 타이어 카카스 토핑용 고무 조성물은 원료고무 100 중량부, 보강성 레진 5 내지 30 중량부, 메틸렌 공여체 1 내지 10 중량부, 그리고 BET 비표면적이 60 내지 90m 2 /g이고, 평균 입경이 10 내지 20nm인 나노 산화아연 1 내지 6 중량부를 포함한다. 상기 타이어 카카스 토핑용 고무 조성물은 페놀계 보강성 레진과 메틸렌 공여체 및 나노 산화아연을 사용하여 가류제와 카본블랙 그리고 산화아연의 사용량을 감소시키면서도 모듈러스 및 접착성능을 향상시킬 수 있다. | [청구항1]원료고무 100 중량부, m-크레졸 함량이 1 중량% 이하인 m-크레졸 성분이 제거된 캐슈 변성 페놀 수지인 보강성 레진 5 내지 30 중량부, 헥사메틸렌테트라아민 메틸렌 공여체 1 내지 10 중량부, BET 비표면적이 60 내지 90m2/g이고, 평균 입경이 10 내지 20nm인 나노 산화아연 1 내지 6 중량부, 그리고 코발트 염 0.1 내지 10 중량부를 포함하는 타이어 카카스 토핑용 고무 조성물. [청구항2]제1항에 있어서,상기 타이어 카카스 토핑용 고무 조성물은 가류제 2 내지 10 중량부를 더 포함하는 것인 타이어 카카스 토핑용 고무 조성물. [청구항3]제2항에 있어서,상기 나노 산화아연과 상기 가류제의 중량비는 1:1 내지 1:2인 것인 타이어 카카스 토핑용 고무 조성물. [청구항4]삭제 [청구항5]삭제 [청구항6]제1항에 있어서,상기 타이어 카카스 토핑용 고무 조성물은 질소흡착 비표면적(nitrogen surface area per gram, N2SA)이 30 내지 300m2/g이고, DBP(n-dibutyl phthalate) 흡유량이 60 내지 180cc/100g인 카본블랙 30 내지 80 중량부를 더 포함하는 것인 타이어 카카스 토핑용 고무 조성물. [청구항7]삭제 [청구항8]제1항에 있어서,상기 코발트 염은 코발트 나프테네이트(Cobalt naphthenate), 코발트 네오데카노에이트(Cobalt neodecanoate), 코발트 아세틸 아세토네이트(Cobalt acetyl acetonate), 코발트 보론 네오데카노에이트(Cobalt boron neodecanoate) 및 이들의 조합으로 이루어진 군에서 선택되는 어느 하나인 것인 타이어 카카스 토핑용 고무 조성물. [청구항9]제1항에 있어서,상기 코발트 염은 상기 코발트 염 전체에 대하여 코발트를 0.05 내지 5.5 중량%로 포함하는 것인 타이어 카카스 토핑용 고무 조성물. [청구항10]제1항에 따른 타이어 카카스 토핑용 고무 조성물을 이용하여 제조한 타이어.
381 | 다층 트레드부를 포함하는 타이어 | B60C 11/00(2006.01)¦B60C 9/18(2006.01) | 1020170055291 | 2017.04.28 | 1018691940000 | 2018.06.12 |  |  |  | 2018.06.19 | 등록결정(일반) |  |  | Y(2017.04.28) | 3 | 본 발명은 노면과 접촉하는 캡 트레드부, 상기 캡 트레드부의 내측에 위치하는 서브 트레드부, 상기 서브 트레드부의 내측에 위치하는 제1 벨트부, 상기 제1 벨트부의 내측에 위치하며 상기 제1 벨트부 보다 타이어 폭 방향으로 더 길게 연장되는 제2 벨트부를 포함하고, 상기 캡 트레드부는 캡 트레드 상부 및 캡 트레드 하부를 포함하고, 상기 캡 트레드 하부는 타이어 폭 방향의 중심선을 포함하는 중앙 영역과 상기 중앙 영역보다 타이어 폭 방향의 양 말단에 배치되는 외측 영역을 포함하며, 상기 캡 트레드 하부의 외측 영역은 상기 캡 트레드 하부의 중앙 영역에 비하여 두께가 더 두꺼운 것인 다층 트레드부를 포함하는 타이어에 관한 것으로, 상기 타이어는 다중층 형태에 적절한 고무 조성물을 포함함으로써, 회전저항 성능 및 제동성능을 향상시킨 타이어를 제공할 수 있다. | [청구항1]노면과 접촉하는 캡 트레드부,상기 캡 트레드부의 내측에 위치하는 서브 트레드부,상기 서브 트레드부의 내측에 위치하는 제1 벨트부,상기 제1 벨트부의 내측에 위치하며 상기 제1 벨트부 보다 타이어 폭 방향으로 더 길게 연장되는 제2 벨트부를 포함하고,상기 캡 트레드부는 캡 트레드 상부 및 캡 트레드 하부를 포함하고, 상기 캡 트레드 하부는 타이어 폭 방향의 중심선을 포함하는 중앙 영역과 상기 중앙 영역보다 타이어 폭 방향의 양 말단에 배치되는 외측 영역을 포함하며, 상기 캡 트레드 하부의 외측 영역은 상기 캡 트레드 상부 방향으로 돌출된 아치형 돌출부를 포함하고, 상기 아치형 돌출부의 끝단은 서브트레드와 접하고, 상기 캡 트레드 상부의 외측 영역 끝단은 타이어 숄더부와 접하며,상기 아치형 돌출부 정점을 폭 방향 중심선과 평행하게 연장한 연장선은 제1 벨트부의 말단과 제2 벨트부의 말단 사이에 위치하는 것인 다층 트레드부를 포함하는 타이어. [청구항2]삭제 [청구항3]삭제 [청구항4]제1항에 있어서,상기 서브트레드에 상기 아치형 돌출부의 끝단이 접하는 각도는 10 내지 80 °인 것인 다층 트레드부를 포함하는 타이어. [청구항5]제1항에 있어서,상기 캡 트레드 전체 높이 100 길이%에 대하여, 상기 캡 트레드 하부 외측 영역의 아치형 돌출부의 정점의 높이는 10 내지 100 길이%이고, 상기 돌출부의 정점과 접하는 캡 트레드 상부 외측 영역의 높이는 0 내지 90 길이%인 것인 다층 트레드부를 포함하는 타이어. [청구항6]삭제
382 | 금속염이 도금된 섬유를 포함하는 비공기입 타이어 | B60C 7/18(2006.01)¦B60C 7/02(2006.01)¦B60C 19/08(2006.01) | 1020190117393 | 2019.09.24 | 1022679000000 | 2021.06.16 | 1020210035946 | 2021.04.02 |  | 2021.06.24 | 등록결정(재심사후) |  |  | Y(2019.09.24) | 5 | 본 발명의 일 실시 예는 비공기입 타이어에 금속염이 도금된 통전성구조부를 결합함으로써, 비공기입 타이어의 차축에서 발생하는 정전기를 방전시키는 기술을 제공한다. 본 발명의 실시 예에 따른 금속염이 도금된 섬유를 포함하는 통전성구조부를 포함하는 비공기입 타이어는 차축과 연결되고 삽입홈이 형성되는 림부; 타이어의 외측을 원주 방향으로 감싸는 형상으로 형성되고 지면과 접촉하는 트레드부; 상기 림부와 상기 트레드부 사이에 형성되고, 아치형의 상부아치체와 하부아치체를 구비하며, 지면으로부터 트레드부로 전달된 충격을 흡수하는 스포크부; 상기 트레드부의 내부에 삽입되어, 상기 스포크부의 하중 지지 및 스트레스 분산을 수행하는 구조보강부; 림부의 외측면부터 트레드부의 내측면의 사이에 형성되고, 타이어가 금속염이 도금된 통전성구조부를 포함한다. | [청구항1]차축과 연결되는 림부;타이어의 외측을 원주 방향으로 감싸는 형상으로 형성되고 지면과 접촉하는 트레드부;상기 림부와 상기 트레드부 사이에 형성되고, 아치형의 상부아치체와 하부아치체를 구비하며, 지면으로부터 트레드부로 전달된 충격을 흡수하는 스포크부;상기 트레드부의 내부에 삽입되어, 상기 스포크부의 하중 지지 및 스트레스 분산을 수행하는 구조보강부;상기 림부의 외측면부터 상기 트레드부의 내측면의 사이에 형성되고, 차축에서 발생하는 정전기를 지면까지 방전시켜주는 기능을 수행하며, 차축에서 발생한 정전기를 지면으로 방전시키는 기능을 수행하는 통전성섬유체, 및 상기 통전성섬유체의 표면에 코팅되는 피복체를 구비하는 통전성구조부; 및상기 통전성구조부와 상기 트레드부의 결합을 가능하도록 하는 원판형의 접착부;를 포함하고,상기 통전성구조부가 상기 하부아치체와 상기 상부아치체의 외측면을 따라 결합되어 있는 형상으로 형성됨과 동시에, 지그재그의 형상으로 형성됨으로써,상기 타이어의 주행 시 지면으로부터의 하중으로 인해 상기 스포크부의 형태가 변화하더라도, 상기 통전성구조부가 상기 림부의 외측면 또는 상기 트레드부의 내측면으로부터 분리되는 현상이 방지되고, 상기 통전성구조부의 응력이 최소화되며,상기 피복체가 상기 하부아치체와 상기 상부아치체의 외측면을 따라 형성되어 상기 통전성섬유체를 지지하여 고속으로 주행하는 타이어에서의 상기 통전성구조부의 내구성이 향상되고,상기 통전성섬유체는 비전도성 실에 금속염을 전기 도금한 금속염도금사로 형성되며,상기 통전성섬유체가 면과 혼방되어 상기 통전성섬유체와 상기 피복체 간의 결합력이 증대되고,상기 통전성섬유체와 상기 피복체의 결합력 감소로 인한 상기 통전성섬유체와 상기 피복체의 박리 및 상기 통전성구조부의 방전 효율 저하를 방지하기 위하여, 상기 통전성섬유체는 10 내지 100수의 굵기로 형성되고, 상기 통전성섬유체와 상기 면의 혼방률은 20 내지 80%이며,상기 통전성섬유체의 직경 또는 상기 통전성섬유체와 상기 면의 혼방률을 조절함에 따라, 상기 통전성섬유체에 포함되는 도체의 비율을 조절함으로써, 상기 통전성구조부의 저항 값을 20 내지 200메가옴(MΩ)으로 조절하여 상기 통전성구조부의 방전 효율을 조절하는 것을 특징으로 하는 금속염이 도금된 섬유를 포함하는 비공기입 타이어. [청구항2]청구항 1에 있어서,상기 스포크부는 엘라스토머 혹은 고무 소재 중 선택되는 어느 하나의 소재로 형성된 것을 특징으로 하는 금속염이 도금된 섬유를 포함하는 비공기입 타이어. [청구항3]청구항 1에 있어서, 상기 림부는, 상기 통전성구조부와 결합을 가능하도록 하는 삽입부를 구비하는 것을 특징으로 하는 금속염이 도금된 섬유를 포함하는 비공기입 타이어. [청구항4]삭제 [청구항5]청구항 1에 있어서,상기 통전성섬유체는, 합성섬유 또는 셀룰로오스계 섬유 중 선택되는 하나의 소재에 금속염을 전기 도금하여 형성된 것을 특징으로 하는 금속염이 도금된 섬유를 포함하는 비공기입 타이어. [청구항6]삭제 [청구항7]청구항 1에 있어서,상기 통전성구조부는, 트레드부의 내측면과 결합되는 상단이 원판형의 형상으로 형성된 것을 특징으로 하는 금속염이 도금된 섬유를 포함하는 비공기입 타이어. [청구항8]삭제 [청구항9]삭제
383 | 복수개의 외부전극을 구비한 접촉대전 자가발전모듈을 포함하는 타이어 | B60C 19/00(2006.01)¦B60C 23/04(2006.01)¦H02N 1/04(2006.01) | 1020170058743 | 2017.05.11 | 1018672280000 | 2018.06.05 |  |  |  | 2018.06.12 | 등록결정(일반) |  |  | Y(2017.05.11) | 6 | 본 발명은 복수개의 외부전극을 구비한 접촉대전 자가발전모듈을 포함하는 타이어에 관한 것으로, 보다 상세하게는 타이어의 흡음재와 타이어의 내부에서 발생하는 정전기를 대전시킴으로써 발전을 수행하고 이를 이용하여 센서를 작동시킬 수 있는 복수개의 외부전극을 구비한 접촉대전 자가발전모듈을 포함하는 타이어에 관한 것이다.본 발명의 구성은 타이어의 이너라이너의 내측에 마련되는 흡음재; 상기 흡음재의 내부에 마련되며, 상기 흡음재의 길이 방향으로 연장된 내부전극부; 및 상기 흡음재로부터 이격되어 상기 흡음재와 상기 이너라이너의 사이에 마련되며, 상기 이너라이너의 내측면에 접착된 복수개의 제2 외부전극을 갖는 외부전극부를 포함하며, 상기 타이어가 움직일때 상기 흡음재가 유동됨에 따라, 상기 내부전극부 및 상기 외부전극부가 대전되어 전기를 발생시키는 것을 특징으로 하는 복수개의 외부전극을 구비한 접촉대전 자가발전모듈을 포함하는 타이어를 제공한다. | [청구항1]타이어의 이너라이너의 내측에 마련되는 흡음재;상기 흡음재의 내부에 마련되며, 상기 흡음재의 길이 방향으로 연장된 내부전극부; 및상기 흡음재로부터 이격되어 상기 흡음재와 상기 이너라이너의 사이에 마련되며, 상기 이너라이너의 내측면에 접착된 복수개의 제2 외부전극을 갖는 외부전극부를 포함하며,상기 타이어가 움직일때 상기 흡음재가 유동됨에 따라, 상기 내부전극부 및 상기 외부전극부가 대전되어 전기를 발생시키고,상기 흡음재의 하부에는, 상기 제2 외부전극의 형상에 대응되는 수용홀이 형성된 것을 특징으로 하는 복수개의 외부전극을 구비한 접촉대전 자가발전모듈을 포함하는 타이어. [청구항2]삭제 [청구항3]제 1 항에 있어서,상기 수용홀은, 상기 흡음재가 상기 이너라이너의 내측면에 접착되었을 때, 상기 제2 외부전극이 삽입되도록 마련된 것을 특징으로 하는 복수개의 외부전극을 구비한 접촉대전 자가발전모듈을 포함하는 타이어. [청구항4]제 1 항에 있어서,내부에 상기 흡음재, 상기 내부전극부 및 상기 외부전극부를 수용하는 케이스를 더 포함하는 것을 특징으로 하는 복수개의 외부전극을 구비한 접촉대전 자가발전모듈을 포함하는 타이어. [청구항5]제 1 항에 있어서,상기 내부전극부 및 상기 외부전극부와 연결되어 생성된 전기를 제공받는 전원부를 더 포함하는 것을 특징으로 하는 복수개의 외부전극을 구비한 접촉대전 자가발전모듈을 포함하는 타이어. [청구항6]제 5 항에 있어서,상기 전원부는,상기 타이어의 공기압을 측정하는 공기압센서; 및상기 내부전극부 및 상기 외부전극부에서 발생하는 비정현파 또는 정현파의 전기를 직류형태로 변환시켜 상기 공기압센서에 제공하는 전원소자를 포함하며,상기 전원소자는 상기 공기압센서에 기설정된 전압으로 전기를 공급하는 것을 특징으로 하는 복수개의 외부전극을 구비한 접촉대전 자가발전모듈을 포함하는 타이어. [청구항7]제 1 항에 따른 복수개의 외부전극을 구비한 접촉대전 자가발전모듈을 포함하는 타이어를 장착한 자동차.
384 | 중하중용 타이어 제조방법 및 이 방법에 의해 제조된 중하중용 타이어 | B29D 30/38(2006.01)¦B60C 1/00(2006.01) | 1020130088493 | 2013.07.26 | 1015319880000 | 2015.06.22 | 1020150012679 | 2015.02.04 |  | 2015.06.26 | 등록결정(일반) |  |  | Y(2013.07.26) | 6 | 본 발명은 중하중용 타이어 제조방법 및 이 방법에 의해 제조된 중하중용 타이어에 관한 것으로서, 트럭또는 버스 등의 중하중용 타이어의 편평비를 유지하는데 유리하여 초편평비의 중하중용 타이어 제조에 적합하며, 벨트와 트레드 사이에 에어포켓이 발생되는 불량현상을 감소시킬 수 있도록 함을 목적으로 한다. 본 발명에 따른 중하중용 타이어 제조방법은, 벨트부의 원주 방향을 따라 여러 가닥의 팽창 방지부를 권취하는 단계, 상기 팽창 방지부의 원주방향을 따라 캡플라이를 권취하는 단계, 상기 캡플라이의 원주방향을 따라 트레드 압출물을 형성하는 단계를 포함한다. | [청구항1]벨트부 위에 원주 방향을 따라 여러 가닥의 팽창 방지부를 권취하는 단계,상기 팽창 방지부 위에 원주방향을 따라 캡플라이를 권취하는 단계,상기 캡플라이 위에 원주방향을 따라 트레드 압출물을 형성하는 단계를 포함하는 중하중용 타이어 제조방법. [청구항2]제1항에서,상기 팽창 방지부는 스파이럴 코일에 의해 형성되는 중하중용 타이어 제조방법. [청구항3]제1항에서,상기 캡플라이는 나일론 66 재질에 의해 형성되는 중하중용 타이어 제조방법. [청구항4]제3항에서,상기 캡플라이는 코발트 화합물이 포함된 컴파운드를 압연한 반제품인 중하중용 타이어 제조방법. [청구항5]제4항에서,상기 캡플라이는 정량섬도 1000 내지 5000데니어로 적용한 중하중용 타이어 제조방법. [청구항6]제1항 내지 제5항 중 어느 한 항에 따른 방법에 의해 제조된 중하중용 타이어.
385 | 단위패턴을 가지는 패턴형성영역을 포함하는 타이어 | B60C 13/00(2006.01)¦B60C 13/02(2006.01) | 1020210190795 | 2021.12.29 | 1026607620000 | 2024.04.22 | 1020230101041 | 2023.07.06 |  | 2024.04.26 | 등록결정(일반) |  |  | Y(2021.12.29) | 5 | 본 발명의 일실시예는, 사이드 월에 기 설정된 형상의 문양을 표시하는 패턴형성영역을 가지며, 상기 패턴형성영역은, 육각형 형태로 형성된 복수 개의 단위패턴이 연속적으로 배열되되, 상기 패턴형성영역의 경계부에 걸친 단위패턴은 상기 패턴형성영역의 형태에 대응되도록 잘린 형상을 가지는 타이어를 제공한다. | [청구항1]사이드 월에 기 설정된 형상의 문양을 표시하는 패턴형성영역을 가지며,상기 패턴형성영역은,육각형 형태로 형성된 복수 개의 단위패턴이 연속적으로 배열되되, 상기 패턴형성영역의 경계부에 걸친 단위패턴은 상기 패턴형성영역의 형태에 대응되도록 잘린 형상을 가지고,상기 단위 패턴은,기 설정된 형상으로 나란히 배치되는 복수개의 함몰부를 포함하고,상기 단위패턴은 제1변의 양측 꼭지점으로부터 제1변의 반대측에 위치된 제2변 상의 서로 이격된 지점으로 각각 연장되는 한 쌍의 가상 연장선을 기준으로 중심부의 센터영역 및 상기 센터영역의 양측에 위치되는 한 쌍의 사이드영역으로 구분되며,상기 함몰부는 상기 센터영역 및 상기 한 쌍의 사이드영역에 걸쳐 길게 형성되는,타이어. [청구항2]삭제 [청구항3]삭제 [청구항4]제1항에 있어서,상기 함몰부는 상기 센터영역과 상기 한 쌍의 사이드영역의 경계에서 상기 단위패턴의 외곽 형상을 따라 꺾인 형상을 가지는,타이어. [청구항5]제4항에 있어서,상기 복수 개의 함몰부는,상기 단위패턴의 제1변 측에서 제2변 측으로 진행할수록 상기 센터영역과 상기 사이드영역에서 꺾인 각도가 점점 감소하도록 형성되는,타이어. [청구항6]제1항에 있어서,상기 단위패턴은 상기 함몰부보다 돌출된 외곽부를 포함하는,타이어. [청구항7]제6항에 있어서,서로 인접한 한 쌍의 단위패턴은 상기 외곽부가 서로 연속하여 연결된 형태를 가지는,타이어.
386 | 멀티 트레드가 적용된 공기입 타이어 | B60C 11/00(2006.01) | 1020190046999 | 2019.04.23 | 1022539310000 | 2021.05.13 | 1020200123910 | 2020.11.02 |  | 2021.05.20 | 등록결정(일반) |  |  | Y(2019.04.23) | 5 | 본 발명은 멀티 트레드가 적용된 공기입 타이어에 관한 것으로, 더욱 상세하게는, 단면모멘트가 큰 H자 형태의 컴파운드를 적용함으로써, 핸들링 성능을 향상시키고, 나머지는 회전저항 성능 또는 젖은 노면에서의 접지 성능이 향상된 컴파운드를 적용한다. 본 발명의 멀티 트레드가 적용된 공기입 타이어는, 노면과 접촉하는 캡 트레드부; 상기 캡 트레드부의 내측에 위치하는 서브 트레드부; 및 타이어 원주방향을 따라 형성되며, 상기 캡트레드부를 관통하여 상기 캡 트레드부의 마모 불균형을 방지하는 컴파운드부;를 포함한다. | [청구항1]노면과 접촉하는 캡트레드부;상기 캡트레드부의 내측에 위치하는 서브트레드부; 및타이어 원주방향을 따라 형성되며, 상기 캡트레드부를 관통하여 상기 캡트레드부의 마모 불균형을 방지하는 컴파운드부;를 포함하며,상기 컴파운드부는 H모양의 단면 형상을 가지며,상기 H모양의 단면 형상의 높이는 상기 캡트레드부 높이의 70퍼센트(%), 너비는 블록 폭의 70퍼센트(%), 두께는 상기 블록 폭의 10퍼센트(%)인 것을 특징으로 하는 멀티 트레드가 적용된 공기입 타이어. [청구항2]삭제 [청구항3]삭제 [청구항4]청구항 1에 있어서,상기 컴파운드부는 상기 캡트레드부 및 상기 서브트레드부의 단면 중앙에 위치하는 것을 특징으로 하는 멀티 트레드가 적용된 공기입 타이어. [청구항5]청구항 1에 있어서,상기 컴파운드부는 상기 캡트레드부와 상기 서브트레드부의 단면에 걸쳐 형성되는 것을 특징으로 하는 멀티 트레드가 적용된 공기입 타이어. [청구항6]청구항 1에 있어서,상기 컴파운드부는 타이어 원주방향을 따라 이어진 것을 특징으로 하는 멀티 트레드가 적용된 공기입 타이어. [청구항7]청구항 1에 있어서,상기 컴파운드부는 중간에 단절되는 부분이 있어 타이어 원주방향을 따라 형성되는 것을 특징으로 하는 멀티 트레드가 적용된 공기입 타이어. [청구항8]삭제 [청구항9]삭제
387 | 타이어 가속도 신호의 불규칙성을 이용한 타이어 마모 측정 장치 및 이를 이용한 타이어 마모 측정 방법 | B60C 11/24(2006.01)¦G01M 17/02(2019.01) | 1020190122342 | 2019.10.02 | 1022556810000 | 2021.05.18 | 1020210040221 | 2021.04.13 |  | 2021.05.27 | 등록결정(일반) |  |  | Y(2019.10.02) | 5 | 본 발명의 일 실시 예는 타이어의 가속도 신호에 나타나는 불규칙성의 변화를 수치화하고 이를 이용하여 타이어 트래드의 마모량을 측정하는 기술을 제공한다. 본 발명의 실시 예에 따른 타이어 가속도 신호의 불규칙성을 이용한 타이어 마모 측정 장치는, 타이어의 반경 방향인 축 방향에 대한 타이어 내부의 가속도를 타이어 내부의 각 지점에 대해서 측정하는 신호수신부; 신호수신부로부터 측정된 가속도 신호를 전달 받고, 가속도 신호에 대한 전처리로써 필터링을 수행하는 광역통과필터부; 광역통과필터부를 통해 필터링된 신호인 처리 신호를 이용하여 가속도 신호의 불규칙성을 수치화함으로써, 타이어의 트래드 마모율을 추정하는 신호분석부; 신호분석부로부터 타이어의 트래드 마모율에 대한 정보인 분석 정보를 전달받아 송신하는 송신부; 및 송신부로부터 분석 정보를 전달 받아 타이어가 설치된 차량에 대한 제어 신호를 생성하는 제어모듈;을 포함한다. | [청구항1]타이어의 반경 방향인 축 방향에 대한 상기 타이어 내부의 가속도를 상기 타이어 내부의 각 지점에 대해서 측정하는 신호수신부;상기 신호수신부로부터 측정된 가속도 신호를 전달 받고, 상기 가속도 신호에 대한 전처리로써 필터링을 수행하는 광역통과필터부;상기 광역통과필터부를 통해 필터링된 신호인 처리 신호를 이용하여 상기 가속도 신호의 불규칙성을 수치화함으로써, 상기 타이어의 트래드 마모율을 추정하는 신호분석부;상기 신호분석부로부터 상기 타이어의 트래드 마모율에 대한 정보인 분석 정보를 전달받아 송신하는 송신부; 및상기 송신부로부터 상기 분석 정보를 전달 받아 상기 타이어가 설치된 차량에 대한 제어 신호를 생성하는 제어모듈;을 포함하고,상기 신호분석부는, 유클리드 거리 분석에 의한 아래의 식을 이용하여 유클리드 거리 수를 도출하고 상기 처리 신호의 불규칙성에 대해 수치화함으로써, 상기 가속도 신호의 불규칙성을 수치화하는 것을 특징으로 하는 타이어 가속도 신호의 불규칙성을 이용한 타이어 마모 측정 장치.여기서, U는 유클리드 거리 수이고, n은 1 이상의 자연수로써 상기 타이어가 회전하는 동안 상기 타이어 내부에서 가속도가 측정되는 각 지점의 총 수이며, i는 상기 타이어 내부에서 가속도가 측정되는 각 지점에 대한 번호이고, j는 상기 타이어의 회전 수이다. [청구항2]삭제 [청구항3]청구항 1에 있어서, 상기 신호분석부는, 상기 유클리드 거리 수가 증가하는 경우, 상기 타이어의 트래드 마모율이 증가하는 것으로 판단하는 것을 특징으로 하는 타이어 가속도 신호의 불규칙성을 이용한 타이어 마모 측정 장치. [청구항4]청구항 1에 있어서,상기 제어모듈은,상기 차량에 대한 제어를 수행하는 차량제어부, 및상기 송신부로부터 상기 분석 정보를 전달받아 상기 차량제어부로 전달하는 정보전달부를 포함하고, 상기 차량제어부는, 상기 분석 정보를 이용하여 상기 타이어의 교체 시기를 판단하는 것을 특징으로 하는 타이어 가속도 신호의 불규칙성을 이용한 타이어 마모 측정 장치. [청구항5]청구항 4에 있어서,상기 제어모듈은, 상기 타이어의 교체 시점 또는 상기 타이어의 교체 서비스 정보를 표시하는 디스플레이부를 더 포함하는 것을 특징으로 하는 타이어 가속도 신호의 불규칙성을 이용한 타이어 마모 측정 장치. [청구항6]청구항 1의 타이어 가속도 신호의 불규칙성을 이용한 타이어 마모 측정 장치를 이용한 타이어 마모 측정 방법에 있어서,축 방향에 대한 상기 타이어 내부의 가속도가 상기 타이어 내부의 각 지점에 대해서 측정되는 제1단계;상기 가속도 신호에 대한 전처리로써 필터링이 수행되어 상기 처리 신호가 생성되는 제2단계;상기 처리 신호를 이용하여 상기 가속도 신호의 불규칙성을 수치화함으로써, 상기 타이어의 트래드 마모율이 추정되는 제3단계;상기 타이어의 트래드 마모율 정보를 이용하여 상기 타이어의 교체 시기가 판단되는 제4단계; 및상기 타이어의 교체 시기에 대한 정보가 상기 차량의 사용자 및 상기 차량과 연결된 외부의 통합 통제 시스템으로 전달되는 제5단계;를 포함하는 것을 특징으로 하는 타이어 마모 측정 방법.
388 | 수막현상 방지용 커프를 구비한 타이어 | B60C 11/04(2006.01)¦B60C 11/11(2006.01)¦B60C 11/12(2006.01) | 1020190044022 | 2019.04.16 | 1022539250000 | 2021.05.13 | 1020200121931 | 2020.10.27 |  | 2021.05.21 | 등록결정(일반) |  |  | Y(2019.04.16) | 10 | 본 발명은 수막현상 방지용 커프를 구비한 타이어에 관한 것으로, 보다 상세하게는 수막현상을 방지함과 동시에 타이어 트레드의 강성을 향상시키기 위한 수막현상 방지용 커프를 구비한 타이어에 관한 것이다. 본 발명은 트레드의 블록을 형성하는 블록유닛; 및 상기 블록유닛에 형성되는 커프유닛을 포함하며, 상기 커프유닛은, 상기 블록유닛의 노면과 접하는 상측면과, 복수의 상기 블록유닛 사이에 형성되는 그루브가 상호 연통되도록 관통 형성된 것을 특징으로 하는 수막현상 방지용 커프를 구비한 타이어를 제공한다. | [청구항1]트레드의 블록을 형성하며, 하부에 형성되는 제1 블록부, 상기 제1 블록부의 상부에 일체화되어 형성된 제2 블록부를 갖는 블록유닛; 및상기 블록유닛에 형성되는 커프유닛을 포함하며,상기 커프유닛은,상기 블록유닛의 노면과 접하는 상측면과, 복수의 상기 블록유닛 사이에 형성되는 그루브가 상호 연통되도록 관통 형성되며,상기 제1 블록부는, 외형을 형성하는 제1 블록몸체; 및 상기 제1 블록몸체의 양측면에 형성되는 제1 그루브면을 포함하고,상기 제2 블록부는, 외형을 형성하는 제2 블록몸체; 및 상기 제2 블록몸체의 양측면에 형성되는 제2 그루브면을 포함하며,상기 커프유닛은, 상기 제1 블록몸체의 상면부터 상기 제1 그루브면까지 사선 방향으로 관통 형성된 제1 커프부 및 상기 제2 블록몸체의 상면부터 상기 제2 그루브면까지 사선 방향으로 관통 형성된 제2 커프부를 포함하며,상기 제1 블록부에 비해 수막현상 발생 가능성이 높은 상기 제2 블록부에 형성된 상기 제2 커프부의 개수는, 상기 제1 커프부의 개수보다 많도록 형성되며, 상기 제2 커프부와 상기 제1 커프부는 상호 연통되지 않는 것을 특징으로 하는 수막현상 방지용 커프를 구비한 타이어. [청구항2]삭제 [청구항3]제 1 항에 있어서,상기 제1 그루브면은 복수의 상기 제1 블록몸체 사이에 형성되는 그루브와 대향하는 면인 것을 특징으로 하는 수막현상 방지용 커프를 구비한 타이어. [청구항4]제 1 항에 있어서,상기 제2 그루브면은 복수의 상기 제2 블록몸체 사이에 형성되는 그루브와 대향하는 면인 것을 특징으로 하는 수막현상 방지용 커프를 구비한 타이어. [청구항5]삭제 [청구항6]제 1 항에 있어서,상기 제1 커프부는,상기 제1 블록몸체의 상면부터 기설정된 깊이까지 수직으로 관통 형성된 제1 펌프홀; 및상기 제1 펌프홀부터 상기 제1 그루브면까지 관통하여 형성된 제1 배수홀을 포함하는 것을 특징으로 하는 수막현상 방지용 커프를 구비한 타이어. [청구항7]제 6 항에 있어서,상기 제2 커프부는,상기 제2 블록몸체의 상면부터 기설정된 깊이까지 수직으로 관통 형성된 제2 펌프홀; 및상기 제2 펌프홀부터 상기 제2 그루브면까지 관통하여 형성된 제2 배수홀을 포함하는 것을 특징으로 하는 수막현상 방지용 커프를 구비한 타이어. [청구항8]제 7 항에 있어서,상기 제1 배수홀 및 상기 제2 배수홀은,상기 제1 그루브면 및 상기 제2 그루브면 중 상기 그루브의 깊이의 80% 이하인 위치에 관통 형성된 것을 특징으로 하는 수막현상 방지용 커프를 구비한 타이어. [청구항9]제 1 항에 있어서,상기 제2 블록부의 두께는,상기 블록유닛 두께의 25내지 30%를 차지하도록 마련되는 것을 특징으로 하는 수막현상 방지용 커프를 구비한 타이어. [청구항10]제 1 항에 있어서,상기 제1 블록부에는 상기 제1 커프부가 3개 내지 5개가 되도록 마련되며,상기 제2 블록부에는 상기 제2 커프부가 6개 내지 10개가 되도록 마련된 것을 특징으로 하는 수막현상 방지용 커프를 구비한 타이어. [청구항11]제 7 항에 있어서,상기 제1 펌프홀 및 상기 제2 펌프홀의 직경은 2.5mm 내지 4.5mm인 것을 특징으로 하는 수막현상 방지용 커프를 구비한 타이어. [청구항12]제 7 항에 있어서,상기 제1 펌프홀 및 상기 제2 펌프홀의 깊이는 2mm 내지 3mm로 마련됨으로써, 노면의 물을 빨아들이고 빨아들인 물을 각각 상기 제1 배수홀 및 상기 제2 배수홀로 배출하도록 마련된 것을 특징으로 하는 수막현상 방지용 커프를 구비한 타이어.
389 | 측면 외부전극을 구비하는 접촉대전 자가발전모듈을 포함하는 타이어 | B60C 19/00(2006.01)¦B60C 23/04(2006.01)¦H02N 1/04(2006.01) | 1020170058742 | 2017.05.11 | 1018645360000 | 2018.05.29 |  |  |  | 2018.06.04 | 등록결정(일반) |  |  | Y(2017.05.11) | 6 | 본 발명은 측면 외부전극을 구비하는 접촉대전 자가발전모듈을 포함하는 타이어에 관한 것으로, 보다 상세하게는 타이어의 흡음재와 타이어의 내부에서 발생하는 정전기를 대전시킴으로써 발전을 수행하고 이를 이용하여 센서를 작동시킬 수 있는 측면 외부전극을 구비하는 접촉대전 자가발전모듈을 포함하는 타이어에 관한 것이다.본 발명의 구성은 타이어의 이너라이너의 내측에 마련되는 흡음재; 상기 흡음재의 내부에 마련되며, 상기 흡음재의 길이 방향으로 연장된 내부전극부; 및 상기 흡음재로부터 이격되어 마련되며, 상기 흡음재의 양측에 한 쌍으로 마련되는 제3 외부전극을 갖는 외부전극부를 포함하며, 상기 타이어가 움직일때 상기 흡음재가 유동됨에 따라, 상기 내부전극부 및 상기 외부전극부가 대전되어 전기를 발생시키는 것을 특징으로 하는 측면 외부전극을 구비하는 접촉대전 자가발전모듈을 포함하는 타이어를 제공한다. | [청구항1]타이어의 이너라이너의 내측에 마련되는 흡음재;상기 흡음재의 내부에 마련되며, 상기 흡음재의 길이 방향으로 연장된 내부전극부; 및상기 흡음재로부터 이격되어 마련되며, 상기 흡음재의 양측에 한 쌍으로 마련되는 제3 외부전극을 갖는 외부전극부를 포함하며,상기 타이어가 움직일때 상기 흡음재가 유동됨에 따라, 상기 내부전극부 및 상기 외부전극부가 대전되어 전기를 발생시키고, 상기 제3 외부전극은 일단이 상기 이너라이너의 내측면에 접착되고, 타단이 상기 이너라이너의 내측면으로부터 수직 방향으로 연장되어 마련되는 것을 특징으로 하는 측면 외부전극을 구비하는 접촉대전 자가발전모듈을 포함하는 타이어. [청구항2]삭제 [청구항3]제 1 항에 있어서,상기 제3 외부전극은 타단이 수직 방향으로 절곡 연장되되, 한 쌍의 상기 제3 외부전극이 상호 마주보는 방향으로 절곡 연장된 것을 특징으로 하는 측면 외부전극을 구비하는 접촉대전 자가발전모듈을 포함하는 타이어. [청구항4]제 1 항에 있어서,내부에 상기 흡음재, 상기 내부전극부 및 상기 외부전극부를 수용하는 케이스를 더 포함하는 것을 특징으로 하는 측면 외부전극을 구비하는 접촉대전 자가발전모듈을 포함하는 타이어. [청구항5]제 1 항에 있어서,상기 내부전극부 및 상기 외부전극부와 연결되어 생성된 전기를 제공받는 전원부를 더 포함하는 것을 특징으로 하는 측면 외부전극을 구비하는 접촉대전 자가발전모듈을 포함하는 타이어. [청구항6]제 5 항에 있어서,상기 전원부는,상기 타이어의 공기압을 측정하는 공기압센서; 및상기 내부전극부 및 상기 외부전극부에서 발생하는 비정현파 또는 정현파의 전기를 직류형태로 변환시켜 상기 공기압센서에 제공하는 전원소자를 포함하며,상기 전원소자는 상기 공기압센서에 기설정된 전압으로 전기를 공급하는 것을 특징으로 하는 측면 외부전극을 구비하는 접촉대전 자가발전모듈을 포함하는 타이어. [청구항7]제 1 항에 따른 측면 외부전극을 구비하는 접촉대전 자가발전모듈을 포함하는 타이어를 장착한 자동차.
390 | 타이어 보강용 스틸코드 및 이를 적용한 래디얼 타이어 | D07B 1/06(2006.01)¦B60C 9/00(2021.01) | 1020130107024 | 2013.09.06 | 1015234290000 | 2015.05.20 | 1020150028459 | 2015.03.16 |  | 2015.05.27 | 등록결정(일반) |  |  | Y(2013.09.06) | 10 | 본 발명은 2층 이상의 구조의 스틸 코드에 있어서 제1층 코어가 타원형 또는 장방형으로 구성되어 타이어의 제조공정성과 피로특성이 개선되고 타이어의 회전저항 성능 개선에 의해 연비 특성을 향상시킬 수 있는 타이어 보강용 스틸코드 및 이를 적용한 래디얼 타이어에 관한 것이다. | [청구항1]두 가닥 이상의 필라멘트로 구성되는 제1층 코어와 이러한 제1층 코어의 주위에 외층 필라멘트로서 복수 가닥의 필라멘트를 꼬아서 구성한 제2층 코어로 구성되는 2층 구조의 스틸코드로서, 상기 제1층 코어의 스틸 필라멘트들은 단면 형상이 타원형상 또는 장방형으로 구성되고, 상기 제2층 코어는 단면 형상이 원형인 필라멘트로 구성되고, 상기 스틸 코드의 장축 길이(D1)에 대한 단축 길이(D2)의 길이의 비가 0.3 ~ 0.9인 것을 특징으로 하는 타이어 보강용 스틸코드. [청구항2]제1항에 있어서, 상기 제1층 코어는 2개 이상의 필라멘트로 구성되고, 상기 제2층 코어는 7~9개의 필라멘트로 구성되는 것을 특징으로 하는 타이어 보강용 스틸코드. [청구항3]제2항에 있어서, 상기 스틸 코드의 구조는 2+7, 2+8, 또는 2+9의 구조인 것을 특징으로 하는 타이어 보강용 스틸코드. [청구항4]제1항에 있어서, 상기 제1층 코어를 구성하는 복수의 필라멘트들은 서로 평행하거나 복수의 필라멘트들이 서로 꼬여진 것임을 특징으로 하는 타이어 보강용 스틸코드. [청구항5]삭제 [청구항6]삭제 [청구항7]제1항에 있어서, 상기 제1층 코어의 필라멘트의 단축 직경 및 상기 제2층 코어를 구성하는 필라멘트의 직경은 0.10 mm≤d≤0.40 mm이고, 꼬임주기는 필라멘트 직경의 20~50배인 것을 특징으로 하는 타이어 보강용 스틸코드. [청구항8]제1항에 있어서, 상기 제1층 코어 및 상기 제2층 코어는 꼬임 방향이 서로 같거나 상이한 것을 특징으로 하는 타이어 보강용 스틸코드. [청구항9]제1항에 있어서, 상기 제1층 코어 또는 상기 제2층 코어를 구성하는 필라멘트는 1개 내지 전체 필라멘트에 2차원 파형이 부여된 것을 특징으로 하는 타이어 보강용 스틸 코드. [청구항10]제9항에 있어서, 상기 2차원 파형을 갖는 필라멘트는 상기 제1층 코어의 단축 직경 및 상기 제2층 코어의 필라멘트의 직경(d), 2차원 파형의 파장(L), 및 2차원 파형의 진폭(A)이 하기 식을 만족하도록 구성된 것을 특징으로 하는 타이어 보강용 스틸 코드:L (mm) = d/100 ~ 100 x d (mm)A (mm) = (0.02 ~ 30) x d (mm) [청구항11]제1항에 있어서, 상기 제1층 코어, 및 상기 제2층 코어를 구성하는 필라멘트는 카본 함량이 0.70∼1.20 중량% 함유된 카본 스틸을 인발 가공한 후, 그 표면에 황동, 청동, 동, 아연이나, 황동에 니켈, 또는 황동에 코발트가 함유된 합금을 0.01∼5.0㎛ 두께로 도금한 것임을 특징으로 하는 타이어 보강용 스틸 코드. [청구항12]제 1항 내지 제4항 및 제7항 내지 제11항 중 어느 하나의 항의 스틸 코드가 카카스부, 체파부 및 벨트부 가운데 하나 이상에 적용된 래디얼 타이어.
391 | 트레드부내 구조보강재를 구비한 비공기입 타이어 | B60C 7/10(2021.01)¦B60C 7/22(2006.01)¦B60C 9/20(2006.01) | 1020190117397 | 2019.09.24 | 1022544770000 | 2021.05.14 | 1020210035947 | 2021.04.02 |  | 2021.05.25 | 등록결정(일반) |  |  | Y(2019.09.24) | 4 | 본 발명의 일 실시 예는 비공기입 타이어의 트레드부의 내부에 구조보강부를 삽입함으로써, 비공기입 타이어의 제동 성능과 내피로성을 향상시키고, 코드지체의 소재 또는 폭을 조절함으로써 타이어의 강성을 조절할 수 있는 기술을 제공한다. 본 발명의 실시 예에 따른 트레드부내 구조보강재를 구비하는 비공기입 타이어는 차축과 결합되는 림부; 타이어의 외측을 원주 방향으로 감싸는 형상으로 형성되고 지면과 접촉하는 트레드부; 상기 림부와 상기 트레드부 사이에 형성되고, 아치형의 상부아치체와 하부아치체를 구비하며, 지면으로부터 트레드부로 전달된 충격을 흡수하는 스포크부; 및 상기 트레드부의 내부에 삽입되어, 복수 개의 와이어로 형성된 코드지체를 구비하고, 상기 스포크부의 하중 지지 및 스트레스 분산을 수행하는 상기 구조보강부;를 포함한다. | [청구항1]차축과 연결되는 림부;타이어의 외측을 원주 방향으로 감싸는 형상으로 형성되고 지면과 접촉하는 트레드부;상기 림부와 상기 트레드부 사이에 형성되고, 아치형의 상부아치체와 하부아치체를 구비하며, 지면으로부터 트레드부로 전달된 충격을 흡수하는 스포크부; 및상기 트레드부의 내부에 삽입되어, 상기 트레드부의 원주 방향을 따라 형성되는 중심체 및 복수 개의 와이어로 형성된 제1코드지체와 제2코드지체를 구비하고, 상기 스포크부의 하중 지지 및 스트레스 분산을 수행하는 구조보강부;를 포함하고,상기 제2코드지체가 타이어의 원주방향에 대해 40° 도(°) 내지 85° 도(°)의 각도를 형성하며 상기 중심체에 권취되고, 상기 제1코드지체가 상기 제2코드지체의 상측면에 권취되는 동시에, 타이어의 원주 방향에 대해 각도인 -40도(°) 내지 -85도(°)의 각도를 형성함으로써, 상기 제1코드지체와 상기 제2코드지체 간 간섭을 방지하여 상기 제1코드지체와 상기 제2코드지체 각각이 상기 중심체에 균일하게 권취되고,상기 제1코드지체와 상기 제2코드지체가 상기 중심체의 변부를 감싸면서 상기 제1코드지체와 상기 제2코드지체 간 미접촉 부위 발생이 방지되어 상기 타이어의 내구성이 향상되는 것을 특징으로 하는 트레드부내 구조보강재를 구비한 비공기입 타이어. [청구항2]삭제 [청구항3]삭제 [청구항4]청구항 1에 있어서,상기 구조보강부의 내측면부터 상기 스포크부의 외측면까지의 높이가 상기 트레드부 전체 높이가, 30% 이내로 형성되는 것을 특징으로 하는 트레드부내 구조보강재를 구비한 비공기입 타이어. [청구항5]청구항 1에 있어서,상기 구조보강부는, 폴리아미드계 섬유, 폴리에스테르계, 섬유, 레이온 섬유, 아라미드 섬유, 유리 섬유 및 탄소 섬유로 이루어진 군에서 선택되는 하나 이상의 소재로 형성되는 코드지체를 구비하는 트레드부내 구조보강재를 구비한 비공기입 타이어. [청구항6]청구항 1에 있어서, 상기 코드지체의 폭은, 30 밀리미터(mm) 내지 200밀리미터(mm)인 것을 특징으로 하는 트레드부내 구조보강재를 구비한 비공기입 타이어.
392 | 비공기압 타이어 | B60C 7/10(2021.01)¦C08L 75/04(2006.01)¦C08G 18/38(2006.01)¦C08G 18/64(2006.01)¦B60C 7/10(2021.01)¦B60C 7/14(2006.01) | 1020190116087 | 2019.09.20 | 1022528930000 | 2021.05.11 | 1020210034307 | 2021.03.30 |  | 2021.05.18 | 등록결정(일반) |  |  | Y(2019.09.20) | 4 | 본 발명은 비공기압 타이어에 관한 것으로서, 상기 비공기압 타이어는 폴리우레탄을 포함하며, 상기 폴리우레탄은 경질 세그먼트(hard segment)와 연질 세그먼트(soft segment)로 이루어진 분자 구조를 가지고, 상기 폴리우레탄은 방향성 이황화물 분자 구조를 더 포함한다. 상기 비공기압 타이어는 폴리우레탄의 미세한 손상을 지속적으로 회복하며 내구를 향상시킬 수 있다. | [청구항1]쉐어밴드와 상기 쉐어밴드를 지지하는 스포크를 포함하는 비공기압 타이어로,상기 쉐어밴드 및 상기 스포크는,폴리우레탄을 포함하며,상기 폴리우레탄은 경질 세그먼트(hard segment)와 연질 세그먼트(soft segment)로 이루어진 분자 구조를 가지고,상기 폴리우레탄은, 방향성 이황화물에서 유래한 방향성 이황화물 유래 분자 구조를 더 포함하고,상기 방향성 이황화물 유래 분자 구조는, 상기 폴리우레탄 전체 중량에 대하여, 상기 방향성 이황화물 10 중량% 내지 15 중량%로 유래되는 것인 비공기압 타이어. [청구항2]제 1 항에 있어서,상기 폴리우레탄은 상기 폴리우레탄 전체 중량에 대하여,상기 경질 세그먼트(hard segment) 및 상기 방향성 이황화물을 70중량% 내지 80 중량%, 및상기 연질 세그먼트(soft segment)를 20 중량% 내지 30 중량%로 포함하는 것인 비공기압 타이어. [청구항3]제 1 항에 있어서,상기 폴리우레탄은 상기 폴리우레탄 전체 중량에 대하여,상기 경질 세그먼트(hard segment)를 60 중량% 내지 70 중량%로 포함하는 것인비공기압 타이어. [청구항4]제 1 항에 있어서,상기 방향성 이황화물은 하기 화학식 1로 표시되는 화합물인 비공기압 타이어.[화학식 1](상기 화학식 1에서, R은 각각 독립적으로 수소 원자, 탄소수 1 내지 3의 알킬기, 하이드록시기 및 할로겐기로 이루어진 군에서 선택되는 어느 하나에 해당한다)
393 | 중하중용 타이어의 그루브 구조 | B60C 11/03(2006.01)¦B60C 11/13(2006.01) | 1020160151405 | 2016.11.14 | 1018598430000 | 2018.05.14 |  |  |  | 2018.05.21 | 등록결정(일반) |  |  | Y(2016.11.14) | 1 | 본 발명은 중하중용 타이어의 저상화와 광폭화에 따라 그루브에 발생하는 크랙을 저감하는 중하중용 타이어의 그루브 구조에 관한 것이다. 본 발명은 최외측 메인 그루브의 깊이(VGD)와, 최외측 메인 그루브의 외측에 형성되는 최외측 리브폭(Rib_w)과, 카카스 바닥에서 두번째 벨트의 끝단에서 최외측 메인 그루브의 배면 중심까지의 거리(GD_set)에 따라, 최외측 메인 그루브의 위치와 깊이를 중간 메인 그루브와 상이하게 한다. 본 발명의 구성에 의하면, 하중 작용시 그루브 배면 모서리부에 과도한 스크레인(Strain)이 작용하여 응력이 집중되는 현상과, 일반주행시의 차선 변경을 위한 라인 변경시 발생하는 횡력에 대응하여 크랙의 발생을 현저히 저감시키는 효과가 있다. | [청구항1]최외측 메인 그루브의 깊이(VGD)와, 최외측 메인 그루브의 외측에 형성되는 최외측 리브폭(Rib_w)과, 카카스 바닥에서 두번째 벨트의 끝단에서 최외측 메인 그루브의 배면 중심까지의 거리(GD_set)에 따라, 상기 최외측 메인 그루브의 위치와 깊이를 중간 메인 그루브와 상이하게 하는 중하중용 타이어의 그루브 구조로서,상기 중간 메인 그루브의 깊이를 GD_1이라고 할 때, 상기 최외측 메인 그루브의 깊이(VGD)는 상기 GD_1의 0.86배 보다는 크고 상기 GD_1의 0.95배 보다는 작은 범위로 하고, 상기 최외측 메인 그루브의 외측에 형성되는 최외측 리브폭(Rib_w)은 최소 50mm로 하며,트레드의 반폭을 TW/2라 하고, 트레드 폭의 중심과 상기 최외측 메인 그루브의 중심 간의 거리를 W2라 할 때, 상기 W2와 상기 TW/2의 비(ratio, W2/(TW/2))를 0.66~0.70로 하고,카카스 바닥에서 두번째 벨트의 끝단에서 상기 최외측 메인 그루브의 배면 중심까지의 거리(GD_set)는 바닥에서 두번째 벨트의 반폭(#2BT_w)의 34% 이하로 하는 것을 특징으로 하는 중하중용 타이어의 그루브 구조. [청구항2]삭제 [청구항3]삭제 [청구항4]삭제 [청구항5]삭제
394 | 타이어 가류용 진공컨테이너 사전 진공압 점검 장치 | B29D 30/06(2006.01)¦B29D 99/00(2010.01)¦B29D 30/02(2006.01) | 1020220028967 | 2022.03.07 | 1026603930000 | 2024.04.19 | 1020230131719 | 2023.09.14 |  | 2024.04.23 | 등록결정(일반) |  |  | Y(2022.03.07) | 6 | 본 발명의 일 실시 예는 가류 공정에 이용되는 진공 컨테이너를 가류기에 설치 전에도 진공 컨테이너 내부의 진공 성능을 측정할 수 있는 장치를 제공한다. 본 발명의 실시 예에 따른 타이어 가류용 진공컨테이너 사전 진공압 점검 장치는, 그린타이어가 위치하는 공간인 가류공간을 구비하고 타이어 가류에 이용되는 진공컨테이너의 가류공간 내 공기가 외부로 배출되도록 진공컨테이너에 구비된 유로인 공기배출유로와 연결되어, 가류공간의 공기를 배출시키면서 가류공간의 진공압을 측정하는 진공압측정모듈; 및 진공컨테이너의 하부를 안착시켜, 개방된 진공컨테이너의 하부를 밀폐시키는 정반을 포함한다. | [청구항1]그린타이어가 위치하는 공간인 가류공간을 구비하고 타이어 가류에 이용되는 진공컨테이너의 상기 가류공간 내 공기가 외부로 배출되도록 상기 진공컨테이너에 구비된 유로인 공기배출유로와 연결되어, 상기 가류공간의 공기를 배출시키면서 상기 가류공간의 진공압을 측정하는 진공압측정모듈; 및상기 진공컨테이너의 하부를 안착시키는 정반을 포함하고,상기 진공컨테이너는, 상기 가류공간을 형성하며 하부에 개방 부위를 구비하는 컨테이너하부체를 구비하며,상기 정반은, 원판형으로 형성되는 받침체, 상기 받침체의 중심 부위에서 상부로 돌출되며 상기 컨테이너하부체 하부의 개방 부위에 결합되어 상기 컨테이너하부체 하부의 개방 부위를 밀폐시키는 결합체 및, 탄성을 구비하는 소재로 형성되고 링의 형상을 구비하여 상기 받침체의 표면에 설치되는 밀폐링을 구비하고,상기 컨테이너하부체가 상기 받침체의 표면에 안착되어 상기 컨테이너하부체의 하부면이 상기 밀폐링에 밀착됨으로써,상기 가류공간에 상기 그린타이어가 미설치인 경우에도 상기 가류공간이 외부로부터 차단되어 밀폐되는 것을 특징으로 하는 타이어 가류용 진공컨테이너 사전 진공압 점검 장치. [청구항2]삭제 [청구항3]삭제 [청구항4]청구항 1에 있어서,상기 진공컨테이너는,상기 컨테이너하부체의 상부에 형성되어 상기 컨테이너하부체와 결합하고 상기 진공컨테이너의 측벽을 형성하는 컨테이너측부체; 및상기 컨테이너측부체의 상부에 형성되어 상기 컨테이너측부체와 결합하여 상기 가류공간을 형성시키는 컨테이너상부체;를 더 구비하는 것을 특징으로 하는 타이어 가류용 진공컨테이너 사전 진공압 점검 장치. [청구항5]청구항 4에 있어서,상기 진공컨테이너는, 상기 컨테이너측부체와 결합하며 상기 그린타이어의 성형을 위한 몰드를 구비하고 상기 그린타이어의 원주 방향을 따라 배치되는 세그먼트를 더 구비하는 것을 특징으로 하는 타이어 가류용 진공컨테이너 사전 진공압 점검 장치. [청구항6]청구항 1에 있어서,상기 진공압측정모듈은, 상기 공기배출유로와 연결되어 상기 가류공간으로부터 공기를 배출시키는 진공펌프를 포함하는 것을 특징으로 하는 타이어 가류용 진공컨테이너 사전 진공압 점검 장치. [청구항7]청구항 6에 있어서,상기 진공압측정모듈은, 상기 진공컨테이너의 내부 진공압을 측정하는 압력측정기를 더 포함하는 것을 특징으로 하는 타이어 가류용 진공컨테이너 사전 진공압 점검 장치. [청구항8]청구항 7에 있어서,상기 진공압측정모듈은, 상기 압력측정기와 연결되고 상기 압력측정기에 의한 측정 값을 저장하는 분석부를 더 포함하는 것을 특징으로 하는 타이어 가류용 진공컨테이너 사전 진공압 점검 장치.
395 | 대차 교체 손실을 감소시키는 와인딩 장치 및 방법 | B29D 30/00(2006.01)¦B29D 30/06(2006.01)¦B65H 20/06(2006.01)¦B65H 35/04(2006.01) | 1020200018028 | 2020.02.14 | 1022544890000 | 2021.05.14 |  |  |  | 2021.05.24 | 등록결정(일반) |  |  | Y(2020.02.14) | 6 | 본 발명의 일 실시 예는 와인딩 시 재료에 가해지는 장력을 최소화시켜 재료의 변형을 방지하고, 대차 교체 시, 대차 교체에 소요되는 시간을 감소시키는 기술을 제공한다. 본 발명의 실시 예에 따른 대차 교체 손실을 감소시키는 와인딩 장치는, 타이어 반제품으로써 와인딩 가능한 형상으로 형성되는 재료를 공급하는 재료공급부; 재료공급부에 인접한 위치에 프레임의 형상으로 형성되는 와인딩프레임; 와인딩프레임과 결합하여 고정 지지되고, 재료공급부로부터 재료를 전달 받아 이송시키는 고정벨트컨베이어; 와인딩프레임과 결합하고, 고정벨트컨베이어로부터 전달 받은 재료를 이송시킴과 동시에, 위치 이동하여, 재료가 와인딩되는 대차 상으로 재료를 운반하는 이동벨트컨베이어; 및 와인딩프레임과 결합하고, 위치 이동하여 이동벨트컨베이어로부터 재료를 전달 받으며, 재료를 이송시켜 대차로 전달하는 셔틀벨트컨베이어;를 포함한다. | [청구항1]타이어 반제품으로써 와인딩 가능한 형상으로 형성되는 재료를 공급하는 재료공급부;상기 재료공급부에 인접한 위치에 프레임의 형상으로 형성되는 와인딩프레임;상기 와인딩프레임과 결합하여 고정 지지되고, 상기 재료공급부로부터 상기 재료를 전달 받아 이송시키는 고정벨트컨베이어;상기 와인딩프레임과 결합하고, 상기 고정벨트컨베이어로부터 전달 받은 상기 재료를 이송시킴과 동시에, 위치 이동하여, 상기 재료가 와인딩되는 대차 상으로 상기 재료를 운반하는 이동벨트컨베이어; 및상기 와인딩프레임과 결합하고, 위치 이동하여 상기 이동벨트컨베이어로부터 상기 재료를 전달 받으며, 상기 재료를 이송시켜 상기 대차로 전달하는 셔틀벨트컨베이어;를 포함하고,상기 이동벨트컨베이어는, 상기 셔틀벨트컨베이어로 상기 재료를 전달한 후 상기 대차로부터 이격되게 이동하는 것을 특징으로 하는 대차 교체 손실을 감소시키는 와인딩 장치. [청구항2]삭제 [청구항3]청구항 1에 있어서,상기 이동벨트컨베이어는 상기 고정벨트컨베이어의 하부에서 직선 왕복 운동을 수행하고, 상기 셔틀벨트컨베이어는 상기 이동벨트컨베이어의 하부에서 직선 왕복 운동을 수행하는 것을 특징으로 하는 대차 교체 손실을 감소시키는 와인딩 장치. [청구항4]청구항 1에 있어서,상기 이동벨트컨베이어 또는 상기 셔틀벨트컨베이어는, 복수 개인 상기 대차 각각에 인접하도록 이동 가능한 것을 특징으로 하는 대차 교체 손실을 감소시키는 와인딩 장치. [청구항5]청구항 1에 있어서, 상기 대차와 결합하고, 상기 대차를 회전시켜 상기 대차에 상기 재료가 와인딩되도록 하는 스테이션을 더 포함하는 것을 특징으로 하는 대차 교체 손실을 감소시키는 와인딩 장치. [청구항6]청구항 1에 있어서,상기 고정벨트컨베이어와 결합하고, 상기 재료를 절단하는 커터를 더 포함하는 것을 특징으로 하는 대차 교체 손실을 감소시키는 와인딩 장치. [청구항7]청구항 1의 대차 교체 손실을 감소시키는 와인딩 장치를 이용한 대차 교체 손실을 감소시키는 와인딩 방법에 있어서,상기 재료공급부로부터 상기 고정벨트컨베이어와 상기 이동벨트컨베이어로 상기 재료가 순차적으로 전달되고, 상기 셔틀벨트컨베이어가 하나의 대차 상으로 이동하는 제1단계;상기 이동벨트컨베이어가 상기 셔틀벨트컨베이어로 상기 재료를 전달한 후 상기 하나의 대차로부터 이격되게 이동하며, 상기 셔틀벨트컨베이어로부터 상기 하나의 대차로 상기 재료가 전달되어 와인딩되는 제2단계;상기 재료가 커팅된 후, 상기 하나의 대차에 대한 상기 재료의 와인딩이 종료되어 상기 하나의 대차가 외부로 반출되는 제3단계;상기 이동벨트컨베이어의 이동과 이송에 의해 재료가 다른 대차 상으로 운반되고, 상기 셔틀벨트컨베이어가 상기 다른 대차 상으로 이동하여, 상기 이동벨트컨베이어로부터 상기 셔틀벨트컨베이어로 상기 재료가 전달되는 제4단계; 및상기 이동벨트컨베이어가 상기 다른 대차로부터 이격되게 이동하고, 상기 셔틀벨트컨베이어로부터 상기 다른 대차로 상기 재료가 전달되어 와인딩되는 제5단계;를 포함하는 것을 특징으로 하는 대차 교체 손실을 감소시키는 와인딩 방법.
396 | 타이어의 굽힘 강성 변화를 이용한 타이어 마모 측정 장치 및 이를 이용한 타이어 마모 측정 방법 | B60C 11/24(2006.01)¦B60C 23/04(2006.01) | 1020190122358 | 2019.10.02 | 1022556820000 | 2021.05.18 | 1020210040222 | 2021.04.13 |  | 2021.05.27 | 등록결정(일반) |  |  | Y(2019.10.02) | 5 | 본 발명의 일 실시 예는 타이어의 굽힘 강성 특성의 변화를 추정하고 이를 이용하여 타이어 트래드의 마모량을 측정하는 기술을 제공한다. 본 발명의 실시 예에 따른 타이어의 굽힘 강성 변화를 이용한 타이어 마모 측정 장치는, 타이어의 반경 방향인 축 방향에 대한 타이어 내부의 가속도를 타이어 내부의 각 지점에 대해서 측정하는 신호수신부; 신호수신부로부터 신호 정보를 전달받고, 타이어 내부의 축 방향 가속도를 이용하여 타이어의 굽힘 강성 변화 비율을 연산함으로써, 타이어의 트래드 마모율을 추정하는 신호분석부; 신호분석부로부터 타이어의 트래드 마모율에 대한 정보인 분석 정보를 전달받아 송신하는 송신부; 및 송신부로부터 분석 정보를 전달 받아 타이어가 설치된 차량에 대한 제어 신호를 생성하는 제어모듈;을 포함한다. 한편, 이의 물리적 변화를 수학적 모델(Flexible Ring Tire Model)을 이용하여 이를 도출하였다. | [청구항1]타이어의 반경 방향인 축 방향에 대한 상기 타이어 내부의 가속도를 상기 타이어 내부의 각 지점에 대해서 측정하는 신호수신부;상기 신호수신부로부터 신호 정보를 전달받고, 상기 타이어 내부의 축 방향 가속도를 이용하여 상기 타이어의 굽힘 강성 변화 비율을 연산함으로써, 상기 타이어의 트래드 마모율을 추정하는 신호분석부;상기 신호분석부로부터 상기 타이어의 트래드 마모율에 대한 정보인 분석 정보를 전달받아 송신하는 송신부; 및상기 송신부로부터 상기 분석 정보를 전달 받아 상기 타이어가 설치된 차량에 대한 제어 신호를 생성하는 제어모듈;을 포함하고,상기 신호분석부는, 푸리에 급수 분석에 의한 아래의 식을 이용하여 상기 타이어의 굽힘 강성 변화 비율을 연산하며, 아래의 식 좌변 값은 상기 타이어 내부의 가속도 값을 이용하여 연산되는 것을 특징으로 하는 타이어의 굽힘 강성 변화를 이용한 타이어 마모 측정 장치.여기서, n은 1 이상의 자연수로써 상기 타이어 내부에서 가속도가 측정되는 각 지점에 대한 번호이고, θ는 회전에 대한 상기 타이어의 내 하나의 점의 중심각이며, 는 상기 타이어의 축 방향 변형을 두 번 미분한 식에 θ를 대입한 값이고, A내지 D는 가변 가능한 무차원수이다. [청구항2]삭제 [청구항3]청구항 1에 있어서, 상기 신호분석부는, 무차원수 A 내지 D 각각에 소정의 가변 값을 반복 대입함으로써, 상기 타이어의 굽힘 강성 변화 비율인 무차원수 A를 도출하는 것을 특징으로 하는 타이어의 굽힘 강성 변화를 이용한 타이어 마모 측정 장치. [청구항4]청구항 1에 있어서,상기 제어모듈은,상기 차량에 대한 제어를 수행하는 차량제어부, 및상기 송신부로부터 상기 분석 정보를 전달받아 상기 차량제어부로 전달하는 정보전달부를 포함하고, 상기 차량제어부는, 상기 분석 정보를 이용하여 상기 타이어의 교체 시기를 판단하는 것을 특징으로 하는 타이어의 굽힘 강성 변화를 이용한 타이어 마모 측정 장치. [청구항5]청구항 4에 있어서,상기 제어모듈은, 상기 타이어의 교체 시점 또는 상기 타이어의 교체 서비스 정보를 표시하는 디스플레이부를 더 포함하는 것을 특징으로 하는 타이어의 굽힘 강성 변화를 이용한 타이어 마모 측정 장치. [청구항6]청구항 1의 타이어의 굽힘 강성 변화를 이용한 타이어 마모 측정 장치를 이용한 타이어 마모 측정 방법에 있어서, 축 방향에 대한 상기 타이어 내부의 가속도가 상기 타이어 내부의 각 지점에 대해서 측정되는 제1단계;상기 타이어 내부의 축 방향 가속도를 이용하여 상기 타이어의 굽힘 강성 변화 비율이 연산됨으로써 상기 타이어의 트래드 마모율이 추정되는 제2단계;상기 타이어의 트래드 마모율 정보를 이용하여 상기 타이어의 교체 시기가 판단되는 제3단계; 및상기 타이어의 교체 시기에 대한 정보가 상기 차량의 사용자 및 상기 차량과 연결된 외부의 통합 통제 시스템으로 전달되는 제4단계;를 포함하는 것을 특징으로 하는 타이어 마모 측정 방법.
397 | 타이어 트레드용 고무 조성물 및 이를 이용하여 제조된 타이어 | C08L 15/00(2006.01)¦C08L 9/00(2006.01)¦C08L 9/06(2006.01)¦C08L 7/00(2006.01)¦C08K 3/04(2006.01)¦C08K 3/36(2006.01)¦C08F 236/10(2006.01)¦C08F 2/04(2006.01)¦B60C 1/00(2006.01) | 1020190080668 | 2019.07.04 | 1022544620000 | 2021.05.14 | 1020210004364 | 2021.01.13 |  | 2021.05.24 | 등록결정(일반) |  |  | Y(2019.07.04) | 5 | 본 발명은 타이어 트레드용 고무 조성물 및 이를 이용하여 제조된 타이어에 관한 것으로서, 더욱 상세하게는 원료고무 100 중량부; 카본 블랙 35 내지 65 중량부; 및 실리카 15 내지 40 중량부를 포함하고, 상기 원료고무는 원료고무 전체 중량에 대하여 에폭시화 천연고무 10 내지 70 중량%, 용액중합 스티렌 부타디엔 고무 10 내지 50 중량% 및 부타디엔 고무 10 내지 50 중량%를 포함하는 타이어 트레드용 고무 조성물 및 이를 이용하여 제조된 타이어에 관한 것이다. | [청구항1]원료고무 100 중량부에 대하여;카본 블랙 35 내지 65 중량부; 및실리카 15 내지 40 중량부를 포함하는 타이어 트레드용 고무 조성물에 있어서,상기 원료고무는 원료고무 전체 중량에 대하여 에폭시화 천연고무 10 내지 70 중량%, 용액중합 스티렌 부타디엔 고무 10 내지 50 중량% 및 부타디엔 고무 10 내지 50 중량%를 포함하고,상기 카본 블랙은 요오드 흡착가가 130 내지 160 mg/g이고, 오일 흡착가가 110 내지 150 cc/100g이며, 질소 흡착가가 120 내지 165 cc/100g이고,상기 실리카는 세틸트리메틸암모늄브로마이드(cetyl trimethyl ammonium bromide, CTAB) 흡착가가 110 내지 200 m2/g이고, 질소 흡착가가 140 내지 260 m2/g이며,상기 고무 조성물을 ARES 측정기를 사용하여 0.5% 변형(strain)에 10Hz Frequency 하에서 -60 ℃에서 80 ℃까지 측정한 G* @ 30 ℃가 1.65 내지 2.1이고, G" @ 0 ℃가 2.3 내지 3이고,상기 에폭시화 천연고무는 무니점도(Mooney Viscosity)가 90 내지 100이고, 유리전이온도(Tg)가 -50 내지 -30 ℃이며, 에폭시화율이 10 내지 55 몰%인 것을 특징으로 하는 타이어 트레드용 고무 조성물. [청구항2]제1항에 있어서,상기 원료고무는, 원료고무 전체 중량에 대하여 65 중량% 이하의 천연고무를 더 포함하는 것을 특징으로 하는 타이어 트레드용 고무 조성물. [청구항3]삭제 [청구항4]제1항에 있어서,상기 용액중합 스티렌 부타디엔 고무는, 스티렌 함량이 20 내지 30 중량%이고, 비닐 함량이 10 내지 25 중량%이며, 중량평균분자량이 350,000 내지 600,000 g/mol이고, 유리전이온도(Tg)가 -65 내지 -40 ℃인 것을 특징으로 하는 타이어 트레드용 고무 조성물. [청구항5]제1항에 있어서,상기 부타디엔 고무는, 시스 함량이 95 내지 99 중량%인 네오디미움 부타디엔 고무인 것을 특징으로 하는 타이어 트레드용 고무 조성물. [청구항6]삭제 [청구항7]삭제 [청구항8]제1항, 제2항, 제4항 및 제5항 중 어느 한 항에 따른 타이어 트레드용 고무 조성물을 이용하여 제조된 타이어.
398 | 스노우 타이어의 트레드 커프 | B60C 11/12(2006.01) | 1020170008108 | 2017.01.17 | 1018614720000 | 2018.05.18 |  |  |  | 2018.05.28 | 등록결정(일반) |  |  | Y(2017.01.17) | 5 | 본 발명은 커프 사이에 들어찬 눈의 배출을 용이하게 하는 스노우 타이어의 트레드 커프에 관한 것이다. 본 발명은 스노우 타이어의 트레드의 블록 외면에서 면을 따라 사다리꼴형 웨이브를 이루면서 블록의 깊이 방향으로 형성되는 트레드 커프로서, 사다리꼴형 웨이브는 타이어 표면부에서 타이어 저변부로 갈수록 진폭이 작아지게 형성된다. 본 발명에 의하면, 눈길에서 타이어가 회전시에 커프로 구획된 작은 틈새로 눈이 들어차게 되더라도 타이어 표면부에 타이어 저변부로 갈수록 커프의 진폭이 작에 설정되어 있으므로, 커프 사이에 갇힌 눈이 타이어 표면부를 통해 타이어 블록 밖으로 용이하게 배출될 수 있다는 효과가 있다. | [청구항1]스노우 타이어의 트레드의 블록 외면에서 면을 따라 사다리꼴형 웨이브를 이루면서 블록의 깊이 방향으로 형성되는 트레드 커프로서, 상기 사다리꼴형 웨이브는 타이어 표면부에서 타이어 저변부로 갈수록 진폭이 작아지게 형성되고,상기 사다리꼴 웨이브는 상기 타이어 표면부에서 일정깊이에서는 서로 동일한 방향의 물결파형 웨이브로 이어져, 상기 물결파형 웨이브의 진폭이 상기 사다리꼴형 웨이브의 진폭에서 타이어 저변부로 갈수록 계속 작아지게 변화하는 형상으로 되어 있는 것을 특징으로 하는 스노우 타이어의 트레드 커프. [청구항2]청구항 1에 있어서,상기 사다리꼴형 웨이브는 상기 타이어 표면부에서 일정 깊이까지는 진폭의 변화가 없게 되어 있고, 상기 타이어 표면부에서 일정 깊이 후부터 상기 타이어 저변부로 갈수록 진폭이 작아지게 형성되어 있는 것을 특징으로 하는 스노우 타이어의 트레드 커프. [청구항3]삭제 [청구항4]청구항 2에 있어서,상기 사다리꼴형 웨이브를 이루는 커프의 폭은 0.4 ~ 2mm로 하는 것을 특징으로 하는 스노우 타이어의 트레드 커프. [청구항5]청구항 1에 있어서, 상기 타이어 표면부에서 상기 사다리꼴형 웨이브의 진폭은 2~20mm이고, 상기 타이어 저변부에서 상기 물결파형 웨이브의 진폭은 0mm으로 형성되는 것을 특징으로 하는 스노우 타이어의 트레드 커프. [청구항6]청구항 1에 있어서, 상기 사다리꼴형 웨이브를 이루는 커프의 깊이는 3~10mm로 형성되는 것을 특징으로 하는 스노우 타이어의 트레드 커프.
399 | 타이어 가류용 진공 컨테이너 | B29D 30/02(2006.01)¦B29D 30/06(2006.01) | 1020200018026 | 2020.02.14 | 1022544820000 | 2021.05.14 |  |  |  | 2021.05.21 | 등록결정(일반) |  |  | Y(2020.02.14) | 6 | 본 발명의 일 실시 예는 가류 공정의 수행을 위해 진공 컨테이너 내부의 공기 배출 시, 공기 배출이 완전히 수행되도록 하는 기술을 제공한다. 본 발명의 실시 예에 따른 타이어 가류용 진공 컨테이너는, 그린타이어의 일 측면을 고정시키는 몰드인 상부사이드몰드와 결합하는 상부플레이트; 상부플레이트 둘레 방향을 따라 형성되어 상부플레이트와 결합하고, 가류 공간의 상부로 출입되는 공기에 유로를 제공하는 상부커버; 상부커버의 둘레 방향을 따라 형성되고, 상하 이동을 수행하여 가류 공간의 상부 또는 측부로의 공기 출입을 제어하는 외측링; 외측링과 결합하여 외측링의 상하 이동에 따라 슬라이딩 운동을 수행하고, 그린타이어의 트레드 성형을 위한 몰드인 트레드몰드와 결합하는 세그먼트; 및 그린타이어의 타 측면을 고정시키는 몰드인 하부사이드몰드와 결합하고, 세그먼트를 지지하며, 가류 공간의 공기 배출 시 유로를 제공하는 하부플레이트;를 포함한다. | [청구항1]그린타이어가 위치하는 공간인 가류 공간을 구비하는 타이어 가류용 진공 컨테이너에 있어서,그린타이어의 일 측면을 고정시키는 몰드인 상부사이드몰드와 결합하는 상부플레이트;상기 상부플레이트 둘레 방향을 따라 형성되어 상기 상부플레이트와 결합하고, 상기 가류 공간의 상부로 출입되는 공기에 유로를 제공하는 상부커버;상기 상부커버의 둘레 방향을 따라 형성되고, 상하 이동을 수행하여 상기 가류 공간의 상부 또는 측부로의 공기 출입을 제어하는 외측링;상기 외측링과 결합하여 상기 외측링의 상하 이동에 따라 슬라이딩 운동을 수행하고, 상기 그린타이어의 트레드 성형을 위한 몰드인 트레드몰드와 결합하는 세그먼트; 및상기 그린타이어의 타 측면을 고정시키는 몰드인 하부사이드몰드와 결합하고, 상기 세그먼트를 지지하며, 상기 가류 공간의 공기 배출 시 유로를 제공하는 하부플레이트;를 포함하고,상기 상부커버가 상기 상부플레이트와 결합되어 상기 외측링과 분리되게 형성됨으로써, 상부커버가 상기 상부플레이트에 의해 안정적으로 고정 지지되며,상기 상부커버는, 이동하는 상기 트레드몰드가 상기 상부사이드몰드와 상기 하부사이드몰드에 밀착되기 전 상기 외측링의 내측면과 밀착하여 상기 가류 공간을 밀폐시키는 밀폐링을 구비하고,상기 상부사이드몰드의 측면과 상기 하부사이드몰드의 측면에 상기 트레드몰드가 근접하는 도중에 상기 외측링의 내측면과 상기 밀폐링이 밀착되어 상기 가류 공간이 밀폐되며,상기 외측링의 이동에 따라 이동하는 상기 트레드몰드가 상기 상부사이드몰드와 상기 하부사이드몰드에 밀착되기 전부터 밀폐된 상기 가류 공간 내 공기가 진공펌프에 의해 배출됨으로써,상기 가류 공간 내 공기 배출에 의한 진공 성능이 향상되는 것을 특징으로 하는 타이어 가류용 진공 컨테이너. [청구항2]삭제 [청구항3]청구항 1에 있어서, 상기 세그먼트는, 상기 외측링이 하 방향으로 이동하는 경우 상기 가류 공간의 내측 방향으로 이동하고, 상기 외측링이 상 방향으로 이동하는 경우 상기 가류 공간의 외측 방향으로 이동하는 것을 특징으로 하는 타이어 가류용 진공 컨테이너. [청구항4]청구항 1에 있어서,상기 외측링과 결합하고, 상기 상부사이드몰드와 상기 하부사이드몰드 및 상기 트레드몰드에 열을 제공하는 가류가열부를 더 포함하는 것을 특징으로 하는 타이어 가류용 진공 컨테이너. [청구항5]청구항 4에 있어서,상기 외측링과 상기 가류가열부 간 결합 간격을 조절하기 위해 상기 외측링과 상기 가류가열부 사이에 형성되는 심플레이트를 더 포함하는 것을 특징으로 하는 타이어 가류용 진공 컨테이너. [청구항6]청구항 1에 있어서,상기 하부플레이트는, 상기 하부플레이트를 관통하여 형성되고 상기 가류 공간의 공기가 배출되는 유로를 제공하는 진공흡입부를 구비하는 것을 특징으로 하는 타이어 가류용 진공 컨테이너. [청구항7]청구항 1에 있어서,상기 외측링의 위치를 측정하는 센서부를 더 포함하는 것을 특징으로 하는 타이어 가류용 진공 컨테이너.
400 | 공명음 저감 공기압 타이어 | B60C 19/00(2006.01)¦G10K 11/16(2006.01) | 1020170036896 | 2017.03.23 | 1018614760000 | 2018.05.18 |  |  |  | 2018.07.05 | 등록결정(일반) |  |  | Y(2017.03.23) | 2 | 본 발명은 차량 주행에 따른 타이어 회전 시에 타이어 내부의 충전된 공기의 진동에 의해 발생되는 공명 소음에너지 및 이에 따른 발생 주파수를 효과적으로 감소시킬 수 있는 공명음 저감 공기압 타이어에 관한 것이다. 본 발명은 타이어 내부 트레드 층에 위치하는 인너라이너 내측 면에 접착제 층에 의해서 부착된 다공질의 흡음재를 포함하며, 흡음재는 타이어 내부 원주 방향으로 연속적으로 연결되어 최종적으로는 부착 시작점과 끝점이 만나거나 근거리 내에서 마주보도록 위치하고 있으며, 상기 흡음재의 표면에는 개방형 셀이 형성되며, 타이어 내부에서 트레드 밑면과 직각을 이루는 수직면이 림부위 아래 수직면까지를 전체 체적으로 기준 시 흡음재가 차지하는 체적의 비가 14%~26%이며, 흡음재의 최대 폭은 타이어 트레드 폭 대비 35%~60%이고, 흡음재의 표면적은 흡음재가 부착된 인너라이너 표면에서 휠의 림 표면적 대비 10%~50%이다. 본 발명에 의하면, 공명 발생의 원인이 되는 소음에너지 및 이에 따라 발생되는 주파수를 변경시켜 타이어 내부 소음을 더욱 효과적으로 저감시킬 수 있다는 효과가 있다. | [청구항1]타이어 내부 트레드 층에 위치하는 인너라이너 내측 면에 접착제 층에 의해서 부착된 다공질의 흡음재를 포함하며, 상기 흡음재는 타이어 내부 원주 방향으로 연속적으로 연결되어 최종적으로는 부착 시작점과 끝점이 만나거나 근거리 내에서 마주보도록 위치하고 있으며, 상기 흡음재의 표면에는 개방형 셀이 형성되며,타이어 내부에서 트레드 밑면과 직각을 이루는 수직면이 림부위 아래 수직면까지를 전체 체적으로 기준 시 상기 흡음재가 차지하는 체적의 비가 14%~26%이며,상기 흡음재의 최대 폭은 타이어 트레드 폭 대비 35%~60%이고, 상기 흡음재의 표면적은 흡음재가 부착된 인너라이너 표면에서 휠의 림 표면적 대비 10%~50%이며, 흡음재의 상단면의 높이가 타이어의 회전 원주방향에서 폭 또는 길이 방향으로 규칙 또는 불규칙하게 나열되고,상기 흡음재의 인너라이너 표면에 부착되는 흡음재의 하단면은 평탄하고,상기 흡음재의 상단면은, 최대높이를 형성하는 4개의 봉우리 사이 중심에 최소높이의 홈이 형성되고 가로 세로 방향으로 인접하는 봉우리 사이에는 중간 높이의 골이 형성됨에 따라 타이어가 회전하는 원주 방향으로 좌, 우 사선으로 높낮이가 다르게 계란판 표면형상으로 되어, 타이어가 주행 시 충격에 의해 발생시키는 공명음이 규칙 또는 불규칙한 높낮이를 가지는 흡음재 표면에서 감쇄되게 하는 것을 특징으로 하는 공명음 저감 공기압 타이어. [청구항2]삭제 [청구항3]청구항 1에 있어서,상기 개방형 셀의 크기는 500㎛ ~ 1300㎛이고, 상기 개방형 셀의 두께는 20㎛ ~ 100㎛ 인 것을 특징으로 하는 공명음 저감 공기압 타이어. [청구항4]삭제 [청구항5]삭제
401 | 타이어의 입체형 트레드 커프 | B60C 11/12(2006.01)¦B60C 11/03(2006.01) | 1020170011740 | 2017.01.25 | 1018614730000 | 2018.05.18 |  |  |  | 2018.05.28 | 등록결정(일반) |  |  | Y(2017.01.25) | 7 | 본 발명은 설상에서 커프의 기능을 유지하면서 젖은 노면에서 제동성능 및 배수성을 더욱 향상시킨 타이어의 입체형 트레드 커프에 관한 것이다. 본 발명은 타이어 트레드의 블록에 형성된 커프의 하부에는 커프 입구부의 폭보다 넓은 관형태의 유로관부가 형성되고, 커프 입구부와 유로관부는 연결 구멍띠로 연결되며, 커프 입구부는 트레드 블록의 타이어 원주방향을 따라 지그재그 웨이브를 이루며 형성되고, 지그재그 웨이브는 블록의 깊이방향을 따라 가면서 진폭이 작아지게 형성된다. 본 발명에 의하면, 트레드 블록에 커프의 삽입으로 인해 떨어질 수 있는 블록 강성을 유지시킴과 동시에 타이어의 마모에 따라 증가될 수 있는 블록 강성을 일정 수준으로 유지하는 기능을 하며, 타이어가 젖은 노면을 지날 때 타이어 트레드와 지면 사이에 있는 물을 흡입하여 트레드가 지면에 바로 닿을 수 있게 도와주고 흡수한 물을 트레드 블록의 측방향으로 용이하게 배출시키는 효과가 있다. | [청구항1]타이어의 트레드 블록에 형성된 커프의 하부에는 커프 입구부의 폭보다 넓은 관형태의 유로관부가 형성되고,상기 커프 입구부와 상기 유로관부는 연결 구멍띠로 연결되며,상기 커프 입구부는 상기 트레드 블록의 타이어 원주방향을 따라 지그재그 웨이브를 이루며 형성되고,상기 지그재그 웨이브는 상기 트레드 블록의 깊이방향을 따라가면서 진폭이 작아지게 형성되며,상기 지그재그 웨이브의 일부에는 상기 연결 구멍띠의 폭보다 큰 폭 또는 큰 직경으로 타이어 표면에서 커프 주변의 물을 빨아들이는 물기둥부가 형성되고,상기 물기둥부는 상기 트레드 블록의 깊이방향을 따라 수직으로 형성되고, 상기 물기둥부가 형성된 꼭지점은 상기 지그재그 웨이브의 중심선(C) 위치에 형성되는 것을 특징으로 하는 타이어의 입체형 트레드 커프. [청구항2]삭제 [청구항3]청구항 1에 있어서,상기 연결 구멍띠의 폭은 0.4 ~ 2mm이고, 상기 지그재그 웨이브의 진폭은 0~20mm로 된 것을 특징으로 하는 타이어의 입체형 트레드 커프. [청구항4]청구항 1에 있어서,상기 물기둥부의 폭 또는 직경이나 상기 유로관부의 폭 또는 직경은 상기 연결 구멍띠의 폭의 1.2배 이상으로 형성되는 것을 특징으로 하는 타이어의 입체형 트레드 커프. [청구항5]청구항 1에 있어서, 상기 물기둥부는 원형 단면 기둥이나 다각형 단면 기둥이나 스포이드 형태의 기둥으로 이루어지는 것을 특징으로 하는 타이어의 입체형 트레드 커프. [청구항6]청구항 1에 있어서, 상기 유로관부는 원형 단면의 관이나 삼각형 단면의 관이나 마름모 단면의 관으로 이루어지는 것을 특징으로 하는 타이어의 입체형 트레드 커프. [청구항7]청구항 1에 있어서, 상기 유로관부의 끝단부에는 상기 유로관부의 내측보다 직경이 큰 직경확장부가 형성되는 것을 특징으로 하는 타이어의 입체형 트레드 커프. [청구항8]청구항 1에 있어서, 유로관부은 벤츄리미터 형상으로 되어 있는 것을 특징으로 하는 타이어의 입체형 트레드 커프.
402 | 유효회전반경을 활용한 타이어의 마모 추정 방법 | B60C 11/24(2006.01)¦B60C 23/04(2006.01)¦B60C 23/06(2021.01)¦G06F 17/11(2006.01) | 1020230084566 | 2023.06.29 | 1026597550000 | 2024.04.18 |  |  |  | 2024.04.22 | 등록결정(일반) |  |  | Y(2023.06.29) | 12 | 본 발명의 실시 예에 따른 연산을 수행하는 연산부에서, 데이터수집부에 의해 수집된 데이터를 필터링하고 ERR(Effective Rolling Radius)을 트래킹하는 제1단계; 연산부에서, Contact Ratio를 기반으로 ERR을 보정하는 제2단계; 연산부에서, ERR이 증가하는지 확인하는 제3단계; 연산부에서, ERR이 증가하는 동안의 마모율을 차트로 생성하는 제4단계; 연산부에서, ERR이 증가하는 경우의 마모를 출력하는 제5단계; 연산부에서, ERR이 감소할 시, Contact Ratio를 기반으로 ERR을 보정하는 제6단계; 연산부에서, ERR이 감소하는 부분에서는 ERR과 타이어의 마모량의 선형 관계를 활용하여 타이어의 마모를 추정하는 제7단계; 및 연산부에서, ERR이 감소하는 경우의 마모를 출력하는 제8단계;를 포함한다. | [청구항1]연산을 수행하는 연산부에서, 데이터수집부에 의해 수집된 데이터를 필터링하고 ERR(Effective Rolling Radius)을 트래킹하는 제1단계;상기 연산부에서, Contact Ratio를 기반으로 ERR을 보정하는 제2단계;상기 연산부에서, 상기 ERR이 증가하는지 확인하는 제3단계;상기 연산부에서, 상기 ERR이 증가하는 동안의 마모율을 데이터베이스를 활용하여 추정하는 제4단계;상기 연산부에서, 상기 ERR이 증가하는 경우의 마모를 출력하는 제5단계;상기 연산부에서, 상기 ERR이 감소할 시, Contact Ratio를 기반으로 ERR을 보정하는 제6단계;상기 연산부에서, 상기 ERR이 감소하는 부분에서는 상기 ERR과 타이어의 마모량의 선형 관계를 활용하여 상기 타이어의 마모를 추정하는 제7단계; 및상기 연산부에서, 상기 ERR이 감소하는 경우의 상기 마모를 출력하는 제8단계;를 포함하는 것을 특징으로 하는 유효회전반경을 활용한 타이어의 마모 추정 방법. [청구항2]제 1 항에 있어서,상기 제1단계에서, 상기 데이터수집부는, Standalone GPS 및 휠스피드를 계측 가능한 센서 중 선택되는 어느 하나 이상의 센서와 TMS(Tire Mounted Sensor)로 구성되는 것을 특징으로 하는 유효회전반경을 활용한 타이어의 마모 추정 방법. [청구항3]제 1 항에 있어서,상기 제4단계에서, 상기 ERR이 증가하는 부분에서는 차량의 마일리지별 마모 커브를 사용하여 타이어의 마모를 추정하는 것을 특징으로 하는 유효회전반경을 활용한 타이어의 마모 추정 방법. [청구항4]제 3 항에 있어서,상기 제4단계에서, 상기 차량의 마일리지별 마모 커브는 상기 타이어의 주행 마일리지별 노면과의 마찰로 발생되는 상기 타이어의 마모량을 예측하는 것을 특징으로 하는 유효회전반경을 활용한 타이어의 마모 추정 방법. [청구항5]제 1 항에 있어서,상기 제3단계에서, 상기 ERR의 현재의 값이 상기 ERR의 처음 값보다 큰 값이면 상기 ERR이 증가하는 것으로 판단하고, 상기 ERR의 현재의 값이 상기 ERR의 처음 값보다 작은 값이면 상기 ERR이 감소하는 것으로 판단하는 것을 특징으로 하는 유효회전반경을 활용한 타이어의 마모 추정 방법. [청구항6]제 2 항에 있어서,상기 제2단계 또는 제6단계에서, 상기 Contact Ratio는 상기 TMS로부터 획득이 가능하고, 상기 Contact Ratio는 하기의 식으로 도출되는 것을 특징으로 하는 유효회전반경을 활용한 타이어의 마모 추정 방법.(여기서, 는 물림률, 은 타이어의 공기압, 는 타이어의 하중에 대한 값이다.) [청구항7]제 6 항에 있어서,상기 제6단계에서, 현재의 ERR을 Reference ERR로 변환시키고, 현재의 Contact Ratio를 Reference Contact Ratio로 변환시키는 것을 특징으로 하는 유효회전반경을 활용한 타이어의 마모 추정 방법. [청구항8]제 7 항에 있어서,상기 제6단계에서, 상기 Reference ERR 및 상기 Reference Contact Ratio는 하기의 식에 의해 도출되는 것을 특징으로 하는 유효회전반경을 활용한 타이어의 마모 추정 방법.(여기서, 는 Reference ERR의 값, 는 Reference Contact Ratio의 값, 은 현재의 ERR의 값, 은 현재의 Contact Ratio의 값이다.) [청구항9]제 1 항에 있어서,상기 제7단계에서, 상기 ERR과 상기 타이어의 마모량의 선형 관계식은, 인위적으로 마모시킨 타이어인 버핑 타이어에서 발생하는 마모별에 따른 ERR 선형 관계식의 데이터베이스로부터 도출되는 것을 특징으로 하는 유효회전반경을 활용한 타이어의 마모 추정 방법. [청구항10]제 9 항에 있어서,상기 제7단계에서, 상기 ERR을 피팅(Fitting)하여 피팅된 선의 ERR값을 상기 선형 관계식에 대입하여 상기 타이어의 현재 마모량을 추정하는 것을 특징으로 하는 유효회전반경을 활용한 타이어의 마모 추정 방법. [청구항11]제 1 항 내지 제 10 항 중 선택되는 어느 하나의 항에 기재된 유효회전반경을 활용한 타이어의 마모 추정 방법을 수행하여 타이어의 마모량을 연산하는 연산부; 및상기 연산부로부터 타이어의 마모량에 대한 정보를 전달받아 상기 타이어의 마모 상태를 표시하는 디스플레이;를 포함하는 것을 특징으로 하는 타이어 마모 상태 표시 장치. [청구항12]제 11 항에 의한 타이어 마모 상태 표시 장치; 및상기 연산부로부터 타이어의 마모량에 대한 정보를 전달받아, 상기 타이어의 마모량이 기 설정된 기준 값을 초과하는 경우 경고 신호를 표시하는 경고장치;를 포함하는 것을 특징으로 하는 타이어 마모 상태 관리 시스템.
403 | 지질기반 바이오매스 유래 타이어용 고무 조성물 및 이의 제조방법 | C08K 11/00(2006.01)¦C08K 5/09(2006.01)¦C08K 3/04(2006.01)¦C08L 21/00(2006.01)¦B60C 1/00(2006.01)¦C09C 1/48(2006.01) | 1020210129821 | 2021.09.30 | 1026603760000 | 2024.04.19 | 1020230046627 | 2023.04.06 |  | 2024.04.23 | 등록결정(일반) |  |  | Y(2021.09.30) | 8 | 본 발명은 타이어용 고무 조성물에 사용되는 석유화학기반의 조성물인 carbon black, 공정오일(processing oil), 노화방지제(anti-aging agent), 자유지방산(free fatty acid) 커피찌꺼기 등의 지질기반 바이오매스로부터 추출 및 제조하는 방법 및 이를 적용한 타이어용 고무 조성물과 이를 이용하여 제조한 환경친화적이며 지속가능한 타이어에 관한 기술이다. 상기 공정오일, 노화방지제, 자유지방산을 포함하는 all-in-one activator는 각각의 화학물질에 대하여 별도의 분리 정제 공정을 필요로 하지 않는 통합공정으로, 생산 단가 절감으로 인한 경제성 제고의 효과가 있고, 환경 오염을 방지하는 효과를 제공한다. | [청구항1](a) 지질기반 바이오매스에 알코올 및 하이드로카본계 용매의 단일 또는 혼합용매를 첨가하여 오일, 자유지방산 및 페놀류를 동시추출한 all-in-one activator를 제조하는 단계;(b) 상기 all-in-one activator를 추출하고 남은 residual solid를 탄화시켜 카본블랙을 제조하는 단계;(c) 제조된 상기 all-in-one activator와 상기 카본블랙을 원료고무에 첨가하는 단계;를 포함하고,물을 제외한 상기 용매의 양은 상기 지질기반 바이오매스 100 중량부에 대하여 2 내지 5 중량부가 포함되는 것을 특징으로 하고,상기 알코올과 하이드로카본계 용매는 0.3 내지 0.5의 질량비율로 혼합되는 것을 특징으로 하는 바이오매스로부터 타이어용 조성물을 제조하는 방법. [청구항2]제1항에 있어서,상기 지질기반 바이오매스는 커피찌꺼기, 활성오니, 박테리아, 식물세포 및 동물세포 중에서 선택된 1종 이상인 것을 특징으로 하는 바이오매스로부터 타이어용 조성물을 제조하는 방법. [청구항3]제2항에 있어서,상기 지질기반 바이오매스는 커피찌꺼기인 것을 특징으로 하는 바이오매스로부터 타이어용 조성물을 제조하는 방법. [청구항4]제1항에 있어서,상기 알코올은 탄소수 1 내지 15인 알코올로 구성된 군에서 선택된 1종 이상인 것을 특징으로 하는 바이오매스로부터 타이어용 조성물을 제조하는 방법. [청구항5]제1항에 있어서,상기 하이드로카본계 용매는 헥산, 클로로폼, 다이클로로메테인, 다이클로로에테인에서 선택된 1종 이상인 것을 특징으로 하는 바이오매스로부터 타이어용 조성물을 제조하는 방법. [청구항6]삭제 [청구항7]제1항에 있어서,상기 (c) 단계에서 상기 원료고무에 추가로 보강성 충진제, 가공유, 가류제, 가류촉진제, 가류촉진조제, 노화방지제 및 활성화제 중 1종 이상을 첨가하는 것을 특징으로 하는 바이오매스로부터 타이어용 조성물을 제조하는 방법. [청구항8]제1항에 있어서,상기 지질기반 바이오매스로부터 추출 및 제조한 카본블랙과 all-in-one activator는 타이어 고무조성물의 보강성 충진제, 가공유, 가류촉진조제 및 노화방지제의 일부 또는 전량을 대체하는 것을 특징으로 하는 바이오매스로부터 타이어용 조성물을 제조하는 방법. [청구항9]삭제 [청구항10]제1항에 의해 제조된 타이어용 조성물.
404 | 에어 포켓을 구비한 타이어 | B60C 19/00(2006.01)¦B60C 11/11(2006.01) | 1020220042265 | 2022.04.05 | 1026515900000 | 2024.03.21 | 1020230143416 | 2023.10.12 |  | 2024.03.25 | 등록결정(일반) |  |  | Y(2022.04.05) | 5 | 본 발명의 일 실시 예는 에어 포켓을 구비한 타이어를 제공한다. 본 발명의 실시 예에 따른 에어 포켓을 구비한 타이어는, 타이어의 중앙부에 배치되는 트레드 블록의 내부에 위치하며, 센터 펌핑 공간의 양측에 에어 출입 통로가 연결되어 마련된 센터 에어포켓; 및 타이어의 중앙부에서 일측에 위치하는 다른 트레드 블록의 내부에 위치하며, 사이드 펌핑 공간의 일측에 에어 유입통로가 연결되며 타측에 에어 배출통로가 연결되어 마련된 하나 이상의 사이드 에어포켓을 포함하며, 센터 펌핑 공간과 사이드 펌핑 공간은 타원형의 단면 형상으로서, 공기를 흡입 및 배출함으로써 트레드 블록에 가해지는 진동을 감쇠하며, 에어 유입통로는 센터 에어포켓에 근접하여 배치되며, 사이드 펌핑 공간에 대해 에어 배출통로보다 좁게 형성됨으로써 타이어의 중앙부에서 밀려나는 수분을 타이어의 외측으로 밀어낸다. | [청구항1]타이어의 중앙부에 배치되는 트레드 블록의 내부에 위치하며, 센터 펌핑 공간의 양측에 에어 출입 통로가 연결되어 마련된 센터 에어포켓; 및타이어의 중앙부에서 일측에 위치하는 다른 트레드 블록의 내부에 위치하며, 사이드 펌핑 공간의 일측에 에어 유입통로가 연결되며 타측에 에어 배출통로가 연결되어 마련된 하나 이상의 사이드 에어포켓을 포함하며,상기 센터 펌핑 공간과 사이드 펌핑 공간은 타원형의 단면 형상으로서, 공기를 흡입 및 배출함으로써 상기 트레드 블록에 가해지는 진동을 감쇠하며,상기 에어 유입통로는 상기 센터 에어포켓에 근접하여 배치되며, 상기 사이드 펌핑 공간에 대해 상기 에어 배출통로보다 좁게 형성됨으로써 타이어의 중앙부에서 밀려나는 수분을 타이어의 외측으로 밀어내는 것을 특징으로 하는 에어 포켓을 구비한 타이어. [청구항2]청구항 1에 있어서,상기 에어 출입 통로는 타이어의 중앙부에 있는 트레드 블록의 양측으로 수분을 밀어내도록 동일 단면 형상으로 마련되며,상기 에어 유입통로는 상기 사이드 펌핑 공간에 대해 점차 유로 단면이 커지는 형상으로 연결되며,상기 에어 배출통로는 상기 사이드 펌핑 공간으로부터 타이어의 외측으로 점차 유로 단면이 확장되는 형상으로 마련되는 것을 특징으로 하는 에어 포켓을 구비한 타이어. [청구항3]청구항 2에 있어서,상기 에어 출입통로, 에어 유입통로, 및 에어 배출통로는, 타이어의 그루브의 최대 골 깊이보다 높게 위치하되, 각각 대응하는 트레드 블록의 측면 형상을 따라 배치되는 것을 특징으로 하는 에어 포켓을 구비한 타이어. [청구항4]청구항 1에 있어서,상기 사이드 펌핑 공간은 다른 트레드 블록에서 타이어의 외측으로 편심되는 위치에 배치되는 것을 특징으로 하는 에어 포켓을 구비한 타이어. [청구항5]청구항 1에 있어서,상기 하나 이상의 사이드 에어포켓은,상기 타이어의 중앙부에 위치하는 트레드 블록에 인접하여 위치하는 다른 트레드 블록에 배치되는 제1 사이드 에어포켓; 및상기 타이어의 가장 외측에 위치하는 또 다른 트레드 블록에 배치되는 제2 사이드 에어포켓을 포함하며,상기 제2 사이드 에어포켓의 사이드 펌핑 공간은, 타이어의 숄더 부분에 대응하여 배치되는 것을 특징으로 하는 에어 포켓을 구비한 타이어.
405 | 공력 개선용 패턴형성영역을 포함하는 타이어 | B60C 13/00(2006.01)¦B60C 13/02(2006.01) | 1020210185623 | 2021.12.23 | 1026511110000 | 2024.03.20 | 1020230096285 | 2023.06.30 |  | 2024.03.25 | 등록결정(일반) |  |  | Y(2021.12.23) | 3 | 본 발명의 일실시예는, 사이드 월에 기 설정된 형상의 패턴을 표시하는 패턴형성영역을 가지며, 상기 패턴형성영역은, 다이아몬드 형태로 형성된 복수 개의 단위패턴이 격자 형태로 연속적으로 배열되되, 상기 패턴형성영역의 경계부에 걸친 단위패턴은 상기 패턴형성영역의 형태에 대응되도록 잘린 형상을 가지도록 형성됨에 따라, 차량의 주행 시 항력을 저감시키도록 형성되는 타이어를 제공한다. | [청구항1]사이드 월에 기 설정된 형상의 패턴을 표시하는 패턴형성영역을 가지며,상기 패턴형성영역은,다이아몬드 형태로 형성된 복수 개의 단위패턴이 격자 형태로 연속적으로 배열되되, 상기 패턴형성영역의 경계부에 걸친 단위패턴은 상기 패턴형성영역의 형태에 대응되도록 잘린 형상을 가지도록 형성됨에 따라, 차량의 주행 시 항력을 저감시키도록 형성되고,상기 단위패턴은, 소정 각도만큼 경사지게 형성됨에 따라 서로 인접한 단위패턴의 연결부에 형성되는 단차, 및 내측에 잘린 구 형상으로 함몰되어 형성되는 함몰홈을 포함하며,하나의 상기 단위패턴의 4개의 변들 중 적어도 일부에 각각 인접한 다른 단위패턴과의 사이에는 삼각형 형태의 단차가 형성되는 것을 특징으로 하는,타이어. [청구항2]삭제 [청구항3]삭제 [청구항4]제1항에 있어서,상기 함몰홈의 중심점은 상기 단위패턴의 4개의 모서리가 형성하는 한 쌍의 대각선의 교차 지점에 위치되는,타이어. [청구항5]제1항에 있어서,상기 패턴형성영역의 경계부에 걸친 상기 함몰홈은 상기 단위패턴과 함께 상기 패턴형성영역의 형태에 대응되도록 잘린 형상을 가지도록 형성되는,타이어.
406 | 공기입타이어 | B60C 9/04(2006.01)¦B60C 9/00(2021.01)¦B60C 9/16(2006.01) | 1020160168798 | 2016.12.12 | 1018522730000 | 2018.04.19 |  |  |  | 2018.04.25 | 등록결정(일반) |  |  | Y(2016.12.12) | 5 | 본 발명은 공기입타이어에 관한 것으로, 더욱 상세하게는 카카스(Carcass)의 구조를 개선한 공기입타이어에 관한 것이다. 본 발명은 트레드부(100)와 사이드월부(200) 및 비드부(300)를 포함하는 공기입타이어에 있어서, 상기 트레드부(100)와 사이드월부(200) 및 비드부(300)의 내측에 타이어의 강성을 위하여 카카스코드와 토핑고무로 구성되는 카카스(400)가 설치되며, 상기 카카스(400)는 하나의 카카스코드(410)와 상기 하나의 카카스코드(410)를 토핑(topping)하는 카카스토핑고무(420)로 구성되는 단위카카스(430)를 포함하는 공기입 타이어를 제공한다. | [청구항1]트레드부(100)와 사이드월부(200) 및 비드부(300)를 포함하는 공기입타이어에 있어서, 상기 트레드부(100)와 사이드월부(200) 및 비드부(300)의 내측에 타이어의 강성을 위하여 카카스코드와 토핑고무로 구성되는 카카스시트(450)가 복수개 접착되는 카카스(400) 및 상기 카카스(400)는 하나의 카카스코드(410)와 상기 하나의 카카스코드(410)를 토핑(topping)하는 카카스토핑고무(420)로 구성되고 양측면의 종단면에 경사부(431)가 형성되는 단위카카스(430)를 포함하되,상기 단위카카스(430)는 타이어 내측에 요구되는 부위에 국부적으로 위치시켜 타이어의 강성을 조절하여 타이어의 제동 및핸들링 성능이 개선되는 것을 특징으로 하는 공기입 타이어 [청구항2]제1항에 있어서, 상기 카카스(400)는 복수개의 상기 단위카카스(430)가 연속적으로 접하여 형성되는 단위카카스어셈블리(440)를 포함하는 것을 특징으로 하는 공기입 타이어. [청구항3]제2항에 있어서, 상기 단위카카스어셈블리(440)는 상기 카카스시트(450)를 대신하여 타이어의 전 영역에 형성되어 상기 카카스(400)의 에지에서 발생되는 크랙을 방지할 수 있는 것을 특징으로 하는 공기입 타이어. [청구항4]제1항에 있어서, 상기 카카스코드(410)는 나일론, 스틸, 폴리에틸렌나프탈레이트, 폴리에틸렌테레프탈레이트, 레이온, 라이오셀, 아라미드, 폴리벤즈옥사졸(Polybenzoxazole) 중 선택되는 하나 이상의 재질의 섬유를 꼬아서 구성되는 것을 특징으로 하는 공기입 타이어. [청구항5]삭제 [청구항6]삭제 [청구항7]제2항에 있어서, 단위카카스(430) 종단면의 양 측면에 형성되는 경사부(431)는 종단면 중심선(L)에 대하여 대칭인 것을 특징으로 하는 공기입 타이어.
407 | 스노우 타이어용 커프 구조 | B60C 11/12(2006.01)¦B60C 11/11(2006.01) | 1020130126506 | 2013.10.23 | 1015133630000 | 2015.04.13 |  |  |  | 2015.04.22 | 등록결정(일반) |  |  | Y(2013.10.23) | 5 | 본 발명은 중앙의 반구 홀과 반구 홀 주위의 다각형 형상이 서로 반대 방향으로 돌기를 형성하며 이루어진 단위 구조가 연속적으로 이어져 형성되는 스노우 타이어용 커프 구조에 관한 것으로, 본 발명의 커프 구조는 대칭형 형상으로 커프의 방향성과 관계없이 균일한 블록 강성을 확보할 수 있으며, 다각형의 돌기 형상과 반구 홀 형상의 엠보싱(embossing)의 조합으로 인터로킹(interlocking) 효과를 극대화할 수 있는 장점이 있다. 따라서, 본 발명에 따른 스노우 타이어용 커프 구조는 타이어 트레드부의 쓰러짐을 최적화할 수 있어 마른 노면에서의 타이어 성능 확보가 가능한 효과가 있으며, 타이어 마모 말기에도 균일한 트랙션(traction) 성능 확보가 가능한 효과가 있다. | [청구항1] 중앙의 반구 홀과 반구 홀 주위의 다각형 형상이 서로 반대 방향으로 돌기를 형성하며 이루어진 단위 구조가 연속적으로 이어져 형성되는 커프 구조로서, 상기 커프 구조는 양각의 다각형 형상과 음각의 반구 홀로 이루어진 단위 구조와, 음각의 다각형 형상과 양각의 반구 홀로 이루어진 단위 구조가 교대로 이어져 형성되는 것을 특징으로 하는 스노우 타이어용 커프 구조. [청구항2]삭제 [청구항3] 제1항에 있어서, 상기 커프 구조의 직선 구간의 커프 두께(t1)는 0.3~4.0 mm인 것을 특징으로 하는 스노우 타이어용 커프 구조. [청구항4] 제1항에 있어서, 상기 커프 구조의 확장된 구간의 커프 두께(t2)는 0.5~5.0 mm이고, 직선 구간의 커프 두께(t1)의 1.1~3 배인 것을 특징으로 하는 스노우 타이어용 커프 구조. [청구항5] 제1항에 있어서, 상기 커프 구조의 반구 홀(D1)의 직경은 1~10 mm이고, 다각형 구간의 길이(d1)은 2~15 mm인 것을 특징으로 하는 스노우 타이어용 커프 구조. [청구항6] 제1항에 있어서, 상기 커프 구조의 다각형 구간의 경사도(a1)는 10°~ 70°인 것을 특징으로 하는 스노우 타이어용 커프 구조.
408 | 스노우 타이어용 커프 구조 | B60C 11/12(2006.01)¦B60C 11/11(2006.01) | 1020130126503 | 2013.10.23 | 1015133620000 | 2015.04.13 |  |  |  | 2015.04.17 | 등록결정(일반) |  |  | Y(2013.10.23) | 6 | 본 발명은 반 실린더형 기둥의 외주면에 나선형의 돌기가 형성된 단위 구조가 연속적으로 일정거리 이격되어 형성되며, 상기 연속적으로 형성되는 단위 구조는 지그재그 형태로 볼록부와 오목부가 교차로 배치되는 스노우 타이어용 커프 구조에 관한 것으로, 본 발명의 커프 구조는 블록이 적정 수준으로 쓰러져 커프(kerf)로 구획된 트레드부의 작은 블록들에 의한 마찰력도 확보하면서 커프 본연의 기능인 긁는 힘도 유지할 수 있는 강성 최적화와 더불어 마모 말기에도 트레드 블록의 강성을 떨어뜨리고 설상에서의 커프 기능을 확보할 수 있는 효과가 있다. | [청구항1] 반 실린더형 기둥의 외주면에 나선형의 돌기가 형성된 단위 구조가 연속적으로 일정거리 이격되어 형성되며, 상기 연속적으로 형성되는 단위 구조는 지그재그 형태로 볼록부와 오목부가 교차로 배치되고, 상기 반 실린더형 기둥의 지름은 위쪽에서 아래쪽 방향으로 점차적으로 감소하는 것을 특징으로 하는 스노우 타이어용 커프 구조. [청구항2]삭제 [청구항3] 제1항에 있어서, 상기 커프 구조의 직선 구간의 커프 두께(t1)는 0.3~4.0 mm인 것을 특징으로 하는 스노우 타이어용 커프 구조. [청구항4] 제1항에 있어서, 상기 커프 구조의 확장된 구간의 커프 두께(t2)는 0.5~20 mm이고, 직선 구간의 커프 두께(t1)의 1.1~5 배인 것을 특징으로 하는 스노우 타이어용 커프 구조. [청구항5] 제1항에 있어서, 상기 커프 구조의 반 실린더형 기둥의 상단부 직경(D1)은 0.5~20 mm이고, 하단부 직경(D2)은 0.3~15 mm인 것을 특징으로 하는 스노우 타이어용 커프 구조. [청구항6] 제1항에 있어서, 상기 나선형 돌기 개수는 1~10 개인 것을 특징으로 하는 스노우 타이어용 커프 구조. [청구항7] 제1항에 있어서, 상기 나선형 돌기의 직경 (d1)은 0.4~30 mm인 것을 특징으로 하는 스노우 타이어용 커프 구조.
409 | 실란트층 및 흡음재층을 포함하는 타이어 | B60C 19/00(2006.01)¦B60C 19/12(2021.01)¦C09J 7/20(2018.01)¦C08J 5/18(2006.01) | 1020220002843 | 2022.01.07 | 1026429670000 | 2024.02.27 | 1020230106996 | 2023.07.14 |  | 2024.02.29 | 등록결정(일반) |  |  | Y(2022.01.07) | 20 | 본 발명은 실란트층 및 흡음재층을 포함하는 타이어에 관한 것으로서, 상기 타이어는 타이어 내측에 위치하는 흡음재층, 상기 타이어 내측면과 상기 흡음재층 사이에 위치하며, 상기 타이어 내측면에 도포된 실란트층, 그리고 상기 타이어 내측면과 마주보는 상기 흡음재층의 한쪽 면의 적어도 일부가 상기 실란트층에 접촉되지 않도록 상기 흡음재층을 상기 실란트층에서 이격시키며, 상기 흡음재층을 상기 타이어 내측면에 고정시키는 스페이서(spacer)를 포함한다. 상기 타이어는 타이어 내측면에 도포된 실란트층에 의하여 펑크 발생시 자가 봉합을 할 수 있으면서도, 흡음재를 포함하여 소음 저감 성능을 가지며, 못이 타이어와 실란트를 관통하여 흡음재에 도달시에도 흡음재의 미세 조각이 실란트의 기능을 저하시키는 것을 방지하고 소음 저감 성능도 유지할 수 있다. | [청구항1]타이어 내측에 위치하는 흡음재층,상기 타이어 내측면과 상기 흡음재층 사이에 위치하며, 상기 타이어 내측면에 도포된 실란트층, 그리고상기 타이어 내측면과 마주보는 상기 흡음재층의 한쪽 면의 적어도 일부가 상기 실란트층에 접촉되지 않도록 상기 흡음재층을 상기 실란트층에서 이격시키며, 상기 흡음재층을 상기 타이어 내측면에 고정시키는 스페이서(spacer)를 포함하고,상기 흡음재층은, 상기 타이어 내측면과 마주보는 상기 흡음재층 상부면에 형성되는 필름층을 더 포함하고,상기 스페이서는 한쪽 끝이 상기 타이어 내측면에 연결되고 다른 한쪽 끝이 상기 흡음재층에 부착되는 지지판에 연결되며, 상기 흡음재층을 상기 실란트층에서 이격시키도록 지지하는 기둥 형상의 지지 기둥을 포함하며,상기 타이어는 상기 흡음재층의 타이어 폭 방향 일측 가장 자리에 위치하는 제 1 스페이서 및 상기 흡음재층의 타이어 폭 방향 타측 가장 자리에 위치하는 제 2 스페이서를 포함하고,상기 제 1 스페이서의 지지판과 상기 제 2 스페이서의 지지판이 타이어 폭 방향으로 이격되어 형성되어 상기 스페이서의 무게가 감소되어 상기 흡음재층이 제거되는 것을 방지하고, 상기 실란트의 유동성 저하 및 자가봉합 성능이 저하되는 것을 방지하는 것을 특징으로 하는 타이어. [청구항2]제 1 항에 있어서,상기 타이어 내측면과 마주보는 상기 흡음재층의 한쪽 면의 80 면적% 내지 100 면적%가 상기 실란트층에 접촉되지 않는 것인 타이어. [청구항3]제 1 항에 있어서,상기 흡음재층과 상기 실란트층은 5 mm 내지 50 mm의 거리로 이격된 것인 타이어. [청구항4]제 1 항에 있어서,상기 스페이서는 금속, 플라스틱, 고무 및 이들의 혼합물로 이루어진 군에서 선택되는 어느 하나의 재질로 이루어진 것인 타이어. [청구항5]삭제 [청구항6]제 1 항에 있어서,상기 타이어는 상기 흡음재층의 타이어 폭 방향 양쪽 가장 자리에 위치하는 제 1 스페이서 및 제 2 스페이서와, 상기 흡음재층의 타이어 폭 방향 중앙부에 위치하는 1 개 이상의 제 3 스페이서를 포함하는 것인 타이어. [청구항7]제 6 항에 있어서,상기 스페이서들 사이의 간격은 3 cm 내지 20 cm인 것인 타이어. [청구항8]삭제 [청구항9]제 1 항에 있어서,상기 지지 기둥들의 밑면 형상은 원형, 타원형 및 다각형으로 이루어진 군에서 선택되는 어느 하나인 것인 타이어. [청구항10]제 1 항에 있어서,상기 지지 기둥들의 밑면 직경은 1 mm 내지 5 mm인 것인 타이어. [청구항11]제 1 항에 있어서,상기 지지 기둥들의 길이는 6 mm 내지 40 mm인 것인 타이어. [청구항12]제 1 항에 있어서,상기 스페이서는 상기 지지 기둥에 의해 지지되며, 상기 지지 기둥은 상기 지지판에 부착되는 것인 타이어. [청구항13]제 1 항에 있어서,상기 흡음재는 상기 지지판에 실리콘계, 우레탄계, 변성 실란(modified silane)계, 아크릴계, 시아노아크릴계 및 이들의 혼합물로 이루어진 군에서 선택되는 어느 하나의 접착제 또는 양면접착테이프를 이용하여 부착되는 것인 타이어. [청구항14]제 1 항에 있어서,상기 지지판의 형상은 원형, 타원형 및 다각형으로 이루어진 군에서 선택되는 어느 하나인 것인 타이어. [청구항15]제 12 항에 있어서,상기 스페이서는 1 개의 지지판과 4 개 내지 20 개의 지지 기둥을 포함하는 것인 타이어. [청구항16]제 1 항에 있어서,상기 지지판은 상기 흡음재층의 타이어 폭 방향 한쪽 가장 자리에서 다른 한쪽 가장 자리까지 연장되는 것인 타이어. [청구항17]제 16 항에 있어서,상기 스페이서는 상기 지지판의 타이어 폭 방향 양쪽 가장 자리에 위치하는 제 1 지지 기둥 및 제 2 지지 기둥을 포함하는 것인 타이어. [청구항18]제 16 항에 있어서,상기 스페이서는 상기 지지판의 타이어 폭 방향 양쪽 가장 자리에 위치하는 제 1 지지 기둥 및 제 2 지지 기둥과, 상기 지지판의 타이어 폭 방향 중앙부에 위치하는 1 개 이상의 제 3 지지 기둥을 포함하는 것인 타이어. [청구항19]제 18 항에 있어서,상기 스페이서는 타이어 원주 방향을 따라 배열되는 복수개의 상기 제 1 지지 기둥들 또는 복수개의 상기 제 2 지지 기둥들을 포함하고,상기 제 3 지지 기둥은 타이어 원주 방향을 따라 배열된 상기 복수개의 제 1 지지 기둥들 사이 또는 상기 복수개의 제 2 지지 기둥들 사이에 위치하는 것인 타이어. [청구항20]제 16 항에 있어서,상기 지지판의 타이어 폭 방향 너비는 5 cm 내지 15 cm인 것인 타이어. [청구항21]제 1 항에 있어서,상기 지지판의 두께는 0.5 내지 3mm인 것인 타이어. [청구항22]제 1 항에 있어서,상기 흡음재층은 상기 타이어 내주면과 마주보는 한쪽 면에 열가소성 폴리 우레탄(thermoplastic polyurethane) 필름층을 더 포함하는 것인 타이어.
410 | 다운포스 기능을 가지는 차량용 바퀴 | B60B 23/12(2006.01)¦B62D 37/02(2006.01)¦B60B 25/00(2006.01) | 1020190086339 | 2019.07.17 | 1022319050000 | 2021.03.19 | 1020210010688 | 2021.01.28 |  | 2021.03.29 | 등록결정(일반) |  |  | Y(2019.07.17) | 6 | 본 발명의 일 실시예는 주행 시 바퀴에 의해 다운포스(down force)가 인가되어 고속 주행 안정성을 향상시키기 위해, 제1바퀴부(100); 제2바퀴부(200); 상기 제1바퀴부(100)와 제2바퀴부(200)를 밀착시키거나 이격시키면서, 회전가능하게 축 결합시키는 이격실린더축부(300); 스포일러윙부축(460)에 의해 상기 이격실린더축부(300)의 외주면에 상기 이격실린더축부(300)가 회전될 수 있도록 축 결합되며 상기 제1바퀴부(100)와 상기 제2바퀴부(200)가 형성하는 내부 공간에 장착되어, 차량의 주행시 발생하는 공기흐름에 의해 상기 제1바퀴부(100) 및 제2바퀴부(200)에 다운포스를 인가하는 스포일러윙부(400);를 포함하여 구성되는 것을 특징으로 하는 다운포스 기능을 가지는 차량용 바퀴를 제공한다. | [청구항1]제1바퀴부(100);제2바퀴부(200);상기 제1바퀴부(100)와 제2바퀴부(200)를 밀착시키거나 이격시키면서, 회전가능하게 축 결합시키는 이격실린더축부(300); 및스포일러윙부축(460)에 의해 상기 이격실린더축부(300)의 외주면에 상기 이격실린더축부(300)가 회전될 수 있도록 축 결합되며 상기 제1바퀴부(100)와 상기 제2바퀴부(200)가 형성하는 내부 공간에 장착되어, 차량의 주행 시 발생하는 공기흐름에 의해 상기 제1바퀴부(100) 및 제2바퀴부(200)에 다운포스를 인가하는 스포일러윙부(400);를 포함하여 구성되는 것을 특징으로 하는 다운포스 기능을 가지는 차량용 바퀴. [청구항2]제 1항에 있어서, 상기 제1바퀴부(100)와 제2바퀴부(200)는 각각,타이어(110); 및상기 타이어(110)의 내측면에 결합되는 림(121), 상기 림(121)의 내부 일측면의 영역에 디스크 상으로 형성되는 터보팬(140) 및 상기 터보팬(140)의 중심에 장착되어 상기 이격실린더축부(300)에 회전가능하게 축 결합되는 구동휠축(124)을 구비한 구동휠부(120);를 포함하여 구성되어,상기 이격실린더축부(300)에 의해 서로 이격되거나 밀착되도록 상기 이격실린더축부(300)에 좌우 대칭 구조로 장착되는 것을 특징으로 하는 다운포스 기능을 가지는 차량용 바퀴. [청구항3]제 2항에 있어서, 상기 타이어(110)는,관통되는 사이드윙홀(112)이 형성되어 상기 터보팬(140)이 형성된 면의 사이드월의 원주둘레에서 일정 각도 간격을 가지며 상기 구동휠부(120)의 중심축 방향으로 돌출되는 다수의 사이드윙(111)들을 더 포함하여 구성되는 것을 특징으로 하는 다운포스 기능을 가지는 차량용 바퀴. [청구항4]제 1항에 있어서, 상기 이격실린더축부(300)는, 외주면에 양측으로 좌우 대칭을 이루도록 다수의 나선형 사선홈(311)이 원주둘레를 따라 일정 각도 간격으로 형성되어, 상기 스포일러윙부(400)의 스포일러윙부축(460)에 축 결합되는 고정실린더(310); 및상기 나선형 사선홈(311)들 각각에 삽입되는 다수의 이격구동핀(312)들이 외측면에 형성되어 상기 고정실린더(310)의 내부 양측에서 좌우 대칭을 이루도록 장착되어, 회전방향에 따라 상기 나선형 사선홈(311)들이 상기 이격구동핀(312)들에 의해 회전되어 상기 고정실린더(310)를 중심으로 좌우로 이격되거나 서로 밀착되도록 상기 고정실린더(310)에 축 결합되는 한 쌍의 이동실린더(320);를 포함하여 구성되는 것을 특징으로 하는 다운포스 기능을 가지는 차량용 바퀴. [청구항5]제 4항에 있어서, 상기 이격실린더축부(300)는,상기 고정실린더(310)의 외부로 노출된 단부의 중심에 상기 제1바퀴부(100)와 상기 제2바퀴부(200) 각각의 구동휠축(124)에 회전가능하게 축 결합되어 상기 이동실린더(320)를 회전시키는 허브리스모터(323)를 더 포함하여 구성되는 것을 특징으로 하는 다운포스 기능을 가지는 차량용 바퀴. [청구항6]제 1항에 있어서, 상기 스포일러윙부(400)는,상기 이격실린더축부(300)가 회전되도록 상기 이격실린더축부(300)의 외주면에 축 결합되는 스포일러윙부축(460);상기 스포일러윙부축(460)의 양단부에 다수의 측면공기유입홀(402)이 형성된 양측벽의 중심 내측면이 결합되고, 전면과 후면이 개방된 스포일러하우징(401); 및상기 스포일러하우징(401)의 내부에서 일단부가 차량의 후방 측으로 갈수록 상 방향으로 굽어지는 형상으로 형성되는 다수의 스포일러윙(420)들;을 포함하여,상기 측면공기유입홀(402)과 상기 스포일러하우징(401)의 개방된 전면을 통해 유입된 공기가 상기 다수의 스포일러윙(420)을 지나면서 상기 다수의 스포일러윙(420)들에 다운포스를 인가하도록 구성되는 것을 특징으로 하는 다운포스 기능을 가지는 차량용 바퀴.
411 | 회전저항 성능 및 내구성이 향상된 비드필러 구조를 가지는 공기압 타이어 | B60C 15/06(2006.01) | 1020190080429 | 2019.07.04 | 1022266740000 | 2021.03.05 | 1020210005388 | 2021.01.14 |  | 2021.03.12 | 등록결정(일반) |  |  | Y(2019.07.04) | 4 | 본 발명의 일 실시예는, 회전저항 성능과 내구성을 향상시키기 위하여, 노면과 접촉하는 트레드부(100); 상기 트레드부(100)의 양측에서 숄더와 이너라이너(300)를 형성하며 연장되는 사이드월부(200); 상기 트레드부(100)와 상기 사이드월부(200)의 내주면에 일체로 부착되며 사이드월부(200)의 양단부에서 턴업(3a)를 형성하는 카카스(3); 및 상기 턴업된 카카스의 내측에서 휠 측에 삽입되는 비드코어(1)와 상기 비드코어(1)의 상기 트레드(100) 측면에 삽입되는 제1비드필러(2a) 및 상기 턴업된 카카스의 외측에 상기 제1비드필러(2a)와 대향하는 영역으로부터 상기 트레드부(100) 측으로 연장되어 삽입되는 제2비드필러(2b)를 포함하는 비드부(P)를 포함하고, 상기 제1비드필러(2a)의 상기 비드부(P)의 휠 측 단부로부터 상기 트레드부(100) 측 단부까지의 길이는 상기 타이어 단면높이(SH: section height)의 20% 이하인 것을 특징으로 하는 회전저항 성능 및 내구성 향상을 위한 비드필러 구조를 가지는 공기압 타이어를 제공한다. | [청구항1]노면과 접촉하는 트레드부(100);상기 트레드부(100)의 양측에서 숄더와 이너라이너(300)를 형성하며 연장되는 사이드월부(200);상기 트레드부(100)와 상기 사이드월부(200)의 내주면에 일체로 부착되며 사이드월부(200)의 양단부에서 턴업(3a)를 형성하는 카카스(3); 및상기 턴업된 카카스의 내측에서 휠 측에 삽입되는 비드코어(1)와 상기 비드코어(1)의 상기 트레드부(100) 측면 방향으로 삽입되는 제1비드필러(2a) 및 상기 턴업(3a)된 카카스(3)의 외측에 상기 제1비드필러(2a)와 대향하는 영역으로부터 상기 트레드부(100) 측으로 연장되어 삽입되는 제2비드필러(2b)를 포함하는 비드부(P)를 포함하고,상기 제1비드필러(2a)의 높이는 타이어 단면높이(SH: section height)의 20% 이하이며,상기 제1비드필러(2a)에 상기 제2 비드필러(2b)가 적용된 상태에서, 상기 제1비드필러(2a)의 높이가 감소할수록 상기 제1비드필러(2a)와 상기 제2 비드필러(2b)의 최대전단응력의 발생면적과 스트레인에너지밀도(SED: Strain Energy Density)의 크기가 감소함으로써, 상기 제1비드필러(2a)와 상기 제2 비드필러(2b)의 회전저항 성능 및 내구성이 향상되는 것을 특징으로 하는 회전저항 성능 및 내구성 향상을 위한 비드필러 구조를 가지는 공기압 타이어. [청구항2]제 1항에 있어서,상기 제2비드필러(2b)의 상기 휠 측 하단 단부는, 상기 비드코어(1)의 휠 측 단부로부터 상기 트레드부(100) 측으로 상기 타이어 단면높이의 1% 이상의 지점에 위치하는 것을 특징으로 하는 공기압 타이어. [청구항3]제 1항에 있어서,상기 제2비드필러(2b)의 상기 트레드부(100) 측 단부는, 상기 비드코어(1)의 휠 측 단부로부터 상기 트레드부(100) 측으로 상기 타이어 단면높이의 60% 이하의 위치에 위치하는 것을 특징으로 하는 공기압 타이어. [청구항4]제 1항에 있어서,상기 턴업(3a)의 상기 비드부(P)의 휠 측 단부로부터 상기 트레드부(100) 측의 단부까지의 길이는 상기 타이어 단면높이의 10% 이상의 길이를 가지는 것을 특징으로 하는 공기압 타이어.
412 | 공기입타이어 | B60C 15/06(2006.01) | 1020190116145 | 2019.09.20 | 1022266760000 | 2021.03.05 |  |  |  | 2021.03.11 | 등록결정(일반) |  |  | Y(2019.09.20) | 2 | 본 발명은 공기입타이어에 관한 것으로, 더욱 상세하게는 비드부를 개선한 공기입 타이어에 관한 것이다. 본 발명은 트레드(100)와, 사이드월(200) 및 비드부(300)를 포함하는 공기입타이어에 있어서, 상기 비드부(300)의 비드코어(400)는 단면의 형상이 중앙의 횡단부(410)와, 상기 횡단부(410)의 양측에 설치되는 측벽부(420, 430)를 포함하는 'H' 형상인 것을 특징으로 하는 공기입 타이어. | [청구항1]트레드(100)와, 사이드월(200) 및 비드부(300)를 포함하는 공기입타이어에 있어서,상기 비드부(300)는 비드코어(310)와 외측면이 2회 절곡되도록 형성되는 비드필러(320)를 포함하며,상기 비드필러(320)는 중심부를 구성하는 메인시트(321), 상기 메인시트(321)의 양측에 결합되고 상기 메인시트(321)의 양측에 경사면을 갖는 제1 보강시트(322) 및 제2 보강시트(323)를 포함하고,상기 제1, 2 보강시트(322, 323)의 경사면은 1회 절곡되도록 형성되며,상기 메인시트(321)의 높이(h1)는 10~45mm 이고,상기 양측에 경사면을 갖는 제1, 2 보강시트(322, 323)가 적용되지 아니하여 노출되는 메인시트(321)의 높이(h2)는 3~5mm이며,상기 메인시트(321) 및 상기 제1, 2 보강시트(322, 323)는 70~140의 모듈러스(modulus) 및 70~110의 경도(hardness)를 갖고,상기 비드필러(320)는 상기 메인시트(321)의 높이(h1, h2), 상기 메인시트(321), 상기 제1, 2 보강시트(322, 323)의 모듈러스(modulus) 및 경도(hardness)에 따라 상기 비드부(300)를 지지하는 강도를 구현하여 내구성을 향상시킴은 물론 응력집중 현상 및 카카스가 꺾이는 현상을 방지하는 것을 특징으로 하는 공기입 타이어. [청구항2]삭제 [청구항3]제1항에 있어서, 상기 메인시트(321)의 두께는 0.5~0.8mm인 것을 특징으로 하는 공기입 타이어. [청구항4]삭제 [청구항5]삭제 [청구항6]삭제
413 | 공기입타이어 | B60C 15/02(2021.01) | 1020160168802 | 2016.12.12 | 1018432950000 | 2018.03.22 |  |  |  | 2018.03.29 | 등록결정(일반) |  |  | Y(2016.12.12) | 3 | 본 발명은 공기입타이어 에 관한 것으로, 더욱 상세하게는 림 취부성능을 개선한 공기입타이어에 관한 것이다. 본 발명은 트레드부(100)와 사이드월부(200) 및 비드부(300)를 포함하는 공기입타이어에 있어서, 차량의 림(rim)과 취부되는 비드부(300)의 저면(310)에 돌기부(320)가 형성되며, 상기 돌기부(320)에는 각 돌기(330)들 사이의 공기가 빠져나가는 공기배출통로(340)가 형성되는 것 공기입타이어를 제공한다. | [청구항1]트레드부(100)와 사이드월부(200) 및 비드부(300)를 포함하는 공기입타이어에 있어서, 차량의 림(rim)과 취부되는 비드부(300)의 저면(310)에 복수의 돌기(330)가 돌출 형성되는 돌기부(320);상기 복수의 돌기(330)들 사이로 공기가 빠져나가 진공상태가 형성되어 돌기부(320)의 돌기(330)들이 응집한 상태에서 비드부(300)의 저면(310)이 림에 대하여 확고한 접촉면을 형성하는 공기배출통로(340)를 포함하며,상기 돌기(330)는 정삼각기둥 형상으로 형성되어 모든 방향에서 균일한 압력을 받게 되므로 진공상태가 된 공기배출통로(340)의 진공상태를 장시간 유지시키는 것을 특징으로 하는 공기입타이어. [청구항2]삭제 [청구항3]제 1 항에 있어서,상기 돌기(330)의 높이(H)는 0.5 내지 3mm이고, 상기 돌기(330)의 한 변의 길이(L1)는 3 내지 5mm인 것을 특징으로 하는 공기입타이어. [청구항4]삭제 [청구항5]삭제 [청구항6]제 1 항에 있어서, 상기 공기배출통로(340)의 폭(D)은 0.5 내지 2mm인 것을 특징으로 하는 공기입타이어.
414 | 인서트 고무부가 삽입된 공기입 타이어 | B60C 9/18(2006.01)¦B60C 9/00(2021.01) | 1020220002059 | 2022.01.06 | 1026372470000 | 2024.02.13 | 1020230106311 | 2023.07.13 |  | 2024.02.19 | 등록결정(일반) |  |  | Y(2022.01.06) | 2 | 본 발명은 카카스부, 카카스부의 상부에 위치하는 벨트부, 벨트부의 상부에 적층되는 트래드부 및 카카스부와 상기 벨트부 사이에 삽입되어 밀착됨에 따라 구름 저항(RR)값을 감소시키는 인서트 고무부를 포함하는 것을 특징으로 하는 인서트 고무부가 삽입된 공기입 타이어를 제공한다. | [청구항1]카카스부;상기 카카스부의 상부에 위치하는 벨트부;상기 벨트부의 상부에 적층되는 트래드부; 및60 °C에서 동적손실계수(tanδ)가 0.01 내지 0.07이고, 상기 카카스부와 상기 벨트부 사이에 삽입되어 밀착됨에 따라 구름 저항(RR)값을 감소시키거나 유지시키는 동시에 하중별 슬립 앵글 0.5°에서의 횡력(Fy)값을 증가시켜 코너링 강성을 증가시키는 인서트 고무부;를 포함하고,상기 인서트 고무부의 폭은 상기 벨트부보다 10mm 길게 연장되도록 형성되며,상기 인서트 고무부는 동일한 두께를 가지도록 형성되는 것을 특징으로 하는 인서트 고무부가 삽입된 공기입 타이어. [청구항2]삭제 [청구항3]삭제 [청구항4]제1 항에 있어서,상기 인서트 고무부의 두께는 0.5mm 내지 2mm인 것을 특징으로 하는 인서트 고무부가 삽입된 공기입 타이어.
415 | 공기입타이어 | B60C 19/12(2021.01)¦B60C 5/14(2006.01)¦B60C 17/00(2021.01)¦B60C 1/00(2006.01) | 1020160134638 | 2016.10.17 | 1018405640000 | 2018.03.14 |  |  |  | 2018.03.20 | 등록결정(일반) |  |  | Y(2016.10.17) | 9 | 본 발명은 운행 중 못과 같이 예리한 물건에 의해 타이어가 손상되더라도 타이어 내부의 공기가 순간적으로 외부로 유출되는 것을 방지하여 타이어 펑크로 인한 사고를 방지할 수 있는 공기입타이어에 관한 것이다. 본 발명은 트레드(100)와 사이드월(200) 및 비드부(300)로 구성되는 공기입타이어에 있어서, 양측의 각 비드부(300)에 일단이 접합되며, 타이어 내부에 전체에 원주 방향으로 설치되는 한 쌍의 펑크차단막(500)을 포함하는 것을 특징으로 하는 공기입타이어를 제공한다. 상기와 같은 구성에 따라 본 발명의 공기입타이어는 펑크가 나더라도 공기가 급격히 유출되는 것을 방지할 수 있으며, 타이어의 하중이 증가하거나 타이어의 안락성이 저하되지 않는 장점이 있다. | [청구항1]트레드(100)와 사이드월(200) 및 비드부(300)로 구성되는 공기입타이어에 있어서, 양측의 각 비드부(300)에 일단이 접합되며, 타이어 내부에 전체 원주 방향으로 설치되는 2개가 서로 분리된 막으로서, 양측 비드부에 접합되는 일단을 제외하고는 타이어와 분리되어 독립적으로 움직일 수 있는 한 쌍의 유연성을 갖는 다양한 천연 또는 합성 비금속성 물질로 이루어진 펑크차단막(500)을 포함하는 것을 특징으로 하는 공기입타이어. [청구항2]제1항에 있어서, 상기 펑크차단막(500)은 두께가 0.01~5.00mm인 것을 특징으로 하는 공기입타이어. [청구항3]제1항에 있어서, 상기 펑크차단막(500)은 천연고무, 불소고무, 실리콘 고무, 라텍스, 나일론, 부틸고무, 할로부틸고무, NBR (아크릴로니트릴-부타디엔 고무), EPDM(에틸렌 프로필렌 디엔 고무), ACM(아크릴 고무), AEM (에틸렌-아크릴 고무), SBR(스티렌-부타디엔 고무), BR(부타디엔 고무), CR(클로로프렌 고무), CSM (클로로설포네이티드 폴리에틸렌 고무), ECO(에피클로히드린 고무), PET(Polyethylene terephthalate), PEN(Polyethylene naphthalate), PC(Poly Carbonate), PVC(Poly Vinylchloride), PA(Polyamide), PPS (Polyphenylene Sulfide), PK(Polyketone), EVOH(Ethylene Vinyl Alcohol), PTFE (Polytetrafluoroethylene), 페놀계 수지, 이소시아네이트 화합물, 폴리올레핀, 폴리우레탄, 폴리클로로프렌, 폴리프로필렌, 폴리스티렌, 폴리에스터계 폴리머, 폴리에틸렌계 폴리머, 열가소성 엘라스토머 중 선택되는 하나 이상의 재질로 형성되는 것을 특징으로 하는 공기입타이어. [청구항4]제1항에 있어서, 상기 펑크차단막(500)은 펑크 발생 부분을 감싸기 위한 요철(530)을 포함하며, 상기 요철의 형상은 구형, 원주형, 다각기둥, 경사면요철 중 선택되는 하나인 것을 특징으로 하는 공기입타이어. [청구항5]제1항에 있어서, 상기 펑크차단막(500)은 빗살 무늬 형태를 가지고 있는 것을 특징으로 하는 공기입타이어. [청구항6]제1항에 있어서, 상기 펑크차단막(500)은 상기 비드부(300)에 대한 체결부분에 접합부위의 접합 강도를 증진시키기 위한 접합층(520)이 막의 한쪽 면 혹은 양면에 설치되는 것을 특징으로 하는 공기입타이어. [청구항7]제1항에 있어서, 상기 펑크차단막(500)은 내부에 보강코드(540)가 삽입되는 것을 특징으로 하는 공기입타이어. [청구항8]제1항에 있어서, 상기 펑크차단막(500)은 펑크 발생 부분을 긴밀하게 감싸기 위한 연질시트(550)와, 상기 펑크차단막(500)의 강성향상 및 형태유지를 위한 경질시트(560)가 접합되어 구성되는 것을 특징으로 하는 공기입타이어. [청구항9]제4항에 있어서, 상기 펑크차단막(500)에 형성되는 요철(530)들은 원주방향으로 평크차단막(500)의 폭만큼 연장되어 형성되는 것을 특징으로 하는 공기입타이어.
416 | 충격 흡수 및 비드 손상 감지 기능을 구비하는 차량용 휠 | B60C 23/04(2006.01)¦B60C 25/00(2021.01) | 1020190080057 | 2019.07.03 | 1022319040000 | 2021.03.19 | 1020210004136 | 2021.01.13 |  | 2021.03.26 | 등록결정(일반) |  |  | Y(2019.07.03) | 6 | 본 발명의 일 실시 예는 압력센서를 이용하여 타이어의 비드부와 휠림 간 접촉 압력 또는 타이어의 내부 공기압을 측정하므로, 타이어의 내부 공기압이나 휠 림과 타이어의 접촉에 대한 직접적인 모니터링을 실시간으로 수행할 수 있는 차량용 휠을 제공한다. 본 발명의 실시 예에 따른 충격 흡수 및 비드 손상 감지 기능을 구비하는 차량용 휠은, 휠의 림플랜지와 비드시트의 표면에 형성되고, 타이어와 휠의 접촉 압력을 감소시키는 고무층; 고무층과 결합하고, 림플랜지와 타이어의 비드부 간 접촉 압력 또는 비드시트와 비드부 간 접촉 압력을 측정하는 압력센서부; 및 휠의 림웰에 설치되고, 압력센서부와 연결되어 압력센서부로부터 접촉 압력 신호를 전달 받는 신호처리부;를 포함한다. | [청구항1]타이어와 결합하는 차량의 휠에 있어서,상기 휠의 림플랜지와 비드시트의 표면에 형성되고, 상기 타이어와 상기 휠의 접촉 압력을 감소시키는 고무층;상기 고무층과 결합하고, 상기 림플랜지와 상기 타이어의 비드부 간 접촉 압력 또는 상기 비드시트와 상기 비드부 간 접촉 압력을 측정하는 압력센서부; 및상기 휠의 림웰에 설치되고, 상기 압력센서부와 연결되어 상기 압력센서부로부터 접촉 압력 신호를 전달 받는 신호처리부;를 포함하고,상기 고무층이 상기 림플랜지와 상기 비드시트의 90% 이상의 면적에 형성됨으로써, 상기 비드부의 충격 피로를 감소시키고 상기 비드부에 형성되는 크랙을 방지하는 것을 특징으로 하는 충격 흡수 및 비드 손상 감지 기능을 구비하는 차량용 휠. [청구항2]청구항 1에 있어서,상기 차량은, 상기 신호처리부로부터 접촉 압력에 대한 정보를 전달 받고, 상기 타이어의 이상 유무를 판단하는 정보처리부;를 구비하는 것을 특징으로 하는 충격 흡수 및 비드 손상 감지 기능을 구비하는 차량용 휠. [청구항3]청구항 1에 있어서,상기 고무층은, 상기 림플랜지와 상기 비드시트의 표면 형상을 따라 형성되는 것을 특징으로 하는 충격 흡수 및 비드 손상 감지 기능을 구비하는 차량용 휠. [청구항4]청구항 1에 있어서,상기 압력센서부와 상기 고무층은 일체로 형성되는 것을 특징으로 하는 충격 흡수 및 비드 손상 감지 기능을 구비하는 차량용 휠. [청구항5]청구항 1에 있어서,상기 압력센서부는,상기 림플랜지 표면 상의 상기 고무층과 상기 비드부 간 접촉 압력을 측정하는 제1압력센서, 상기 림플랜지와 상기 비드시트 표면 상의 상기 고무층과 상기 비드부 간 접촉 압력을 측정하는 제2압력센서, 및상기 비드부와의 접촉에서 제외된 상기 고무층과 결합하고 상기 타이어의 내부 공기압을 측정하는 제3압력센서,를 포함하는 것을 특징으로 하는 충격 흡수 및 비드 손상 감지 기능을 구비하는 차량용 휠. [청구항6]청구항 5에 있어서,상기 신호처리부는, 상기 제1압력센서, 상기 제2압력센서 또는 상기 제3압력센서에 각각 별도로 연결되는 것을 특징으로 하는 충격 흡수 및 비드 손상 감지 기능을 구비하는 차량용 휠.
417 | 타이어 상태 판단 및 경보방법 및 이를 이용하는 스마트 타이어 | B60C 23/04(2006.01)¦B60C 23/02(2006.01) | 1020160057587 | 2016.05.11 | 1018432560000 | 2018.03.22 | 1020170127233 | 2017.11.21 |  | 2018.03.28 | 등록결정(일반) |  |  | Y(2016.05.11) | 23 | 본 발명은 타이어 상태 판단 및 경보방법 및 이를 이용한 스마트 타이어 에 관한 것으로, 더욱 상세하게는 센서프로세서 또는 센서정보처리부가 TPMS센서의 타이어상태 측정값을 처리하여, 이상 여부를 판단하고, 운전자에게 경보를 제공하며, 나아가, 이상 여부 판단에 대한 검증을 위해 추가적으로 수행하는 이상 여부의 추가 검증 방법에 관한 것으로, 특히 압력, 온도, 가속도 등 타이어상태에 적합한 검증 방법을 제공하여, 경보의 신뢰성을 높일 수 있는 타이어 상태 판단 및 경보방법 및 이를 적용하는 스마트 타이어에 관한 것이다. | [청구항1]TPMS센서와 센서프로세서를 포함하는 TPMS 센서유닛이 설치된 타이어 및 센서정보처리부를 포함하는 스마트타이어시스템을 이용한 타이어상태 이상 여부 판단 및 경보방법에 있어서,a) 상기 TPMS센서가 상기 타이어 내부의 상태변수를 측정하여 이산 시계열 타이어상태신호를 생성하는 단계;b) 상기 센서프로세서가 상기 이산 시계열 타이어상태신호의 각 샘플을 이상판단기준과 대비하여, 상기 이산 시계열 타이어상태신호의 각 샘플에 대해 이상 여부를 판단하는 단계;c) 상기 b)단계에서 상기 이산 시계열 타이어상태신호의 각 샘플 중 이상인 것으로 판단되는 것(이상샘플)이 존재하는 경우, 상기 센서프로세서가, 운전자를 위한 제1경보를 생성하는 단계;d) 상기 TPMS센서유닛이 상기 이산 시계열 타이어상태신호를 상기 센서정보처리부로 송신하는 단계;e) 상기 센서정보처리부가, 상기 이상샘플 바로 다음의 n개의 샘플에 대하여, 순차적으로 상기 이상판단기준과 대비하여, 상기 n개의 샘플 중 하나 이상이 이상인지 여부를 판단하는 단계;f) 상기 e)단계에서, 상기 n개의 샘플 중 하나 이상이 이상이라고 판단되는 경우, 상기 센서정보처리부가, 상기 운전자를 위한 제2경보를 생성하는 단계;g) 상기 e)단계에서, 상기 n개의 샘플 전부가 이상이 아니라고 판단되는 경우, 상기 센서정보처리부가 상기 제1경보를 해제하는 단계;를 포함하고,상기 센서정보처리부로 송신된 이산 시계열 타이어상태신호 중, 상기 g)단계에서 이상이 아니라고 판단된 n개의 샘플의 다음 샘플부터에 대하여는, 상기 e)단계부터 수행되는 것을 특징으로 하는 타이어상태 이상 여부 판단 및 경보방법. [청구항2]청구항 1에 있어서,상기 c)단계에서 상기 센서프로세서가, 상기 이상샘플 및 상기 이상샘플을 기준으로 시간 상 앞뒤의 소정의 범위에 속하는 샘플만을 상기 TPMS센서유닛에 구비된 메모리에 저장하는 기능을 더 수행하는 것을 특징으로 하는 타이어상태 이상 여부 판단 및 경보방법. [청구항3]청구항 1에 있어서,상기 센서정보처리부는, 상기 d)단계에서 송신받는 이산 시계열 타이어상태신호를 저장하는 정보저장부를 구비하는 것을 특징으로 하는 타이어상태 이상 여부 판단 및 경보방법. [청구항4]청구항 3에 있어서,상기 센서정보처리부는, 상기 정보저장부에 저장된 상기 이산 시계열 타이어상태신호를 외부서버에 송신하는 기능을 더 수행하는 것을 특징으로 하는 타이어상태 이상 여부 판단 및 경보방법. [청구항5]청구항 3에 있어서,상기 센서정보처리부는, 상기 d)단계에서 송신된 이산 시계열 타이어상태신호 중 가장 최근 송신받은 샘플을 기준으로 시간 상 앞뒤의 소정의 범위에 속하는 샘플만을 상기 정보저장부에 보유하는 것을 특징으로 하는 타이어상태 이상 여부 판단 및 경보방법. [청구항6]청구항 3에 있어서,상기 센서정보처리부는, 상기 이상샘플에 대한 정보를 상기 정보저장부에 영구적으로 기록하는 기능을 더 수행하는 것을 특징으로 하는 타이어상태 이상 여부 판단 및 경보방법. [청구항7]청구항 6에 있어서,상기 센서정보처리부는, 상기 f)단계에서 상기 n개의 샘플 중 하나 이상이 이상이라고 판단된 경우, 상기 n개의 샘플 전부에 대한 정보를 영구적으로 상기 정보저장부에 기록하는 기능을 더 수행하는 것을 특징으로 하는 타이어상태 이상 여부 판단 및 경보방법. [청구항8]청구항 6에 있어서,상기 센서정보처리부는, 상기 f)단계에서 상기 n 개의 샘플 중 하나 이상이 이상이라고 판단된 경우, 상기 이상샘플 및 상기 이상샘플을 기준으로 시간 상 앞뒤의 소정의 범위에 속하는 샘플에 대한 정보를 상기 정보저장부에 영구적으로 저장하는 기능을 더 수행하는 것을 특징으로 하는 타이어상태 이상 여부 판단 및 경보방법. [청구항9]청구항 1에 있어서,상기 센서정보처리부는, 상기 이상샘플에 대한 정보를 이상상태관리서버로 송신하는 기능을 더 수행하는 것을 특징으로 하는 타이어상태 이상 여부 판단 및 경보방법. [청구항10]청구항 9에 있어서,상기 f)단계에서, 상기 n개의 샘플 중 하나 이상이 이상이라고 판단하는 경우, 상기 센서정보처리부는, 상기 이상샘플 및 상기 이상샘플을 기준으로 시간 상 앞뒤의 소정의 범위에 속하는 샘플에 대한 정보를 상기 이상상태관리서버로 송신하는 기능을 더 수행하는 것을 특징으로 하는 타이어상태 이상 여부 판단 및 경보방법. [청구항11]TPMS 센서를 포함하는 TPMS센서유닛이 설치된 타이어 및 센서정보처리부를 포함하는 스마트타이어시스템을 이용한 타이어상태 이상 여부 판단 및 경보방법에 있어서,i) 상기 TPMS센서가 상기 타이어 내부의 상태변수를 측정하여 이산 시계열 타이어상태신호를 생성하는 단계;ii) 상기 이산 시계열 타이어상태신호가 상기 센서정보처리부로 송신되는 단계;iii) 상기 센서정보처리부가, 상기 이산 시계열 타이어상태신호의 각 샘플을 이상판단기준과 대비하여, 상기 이산 시계열 타이어상태신호의 각 샘플에 대해 이상 여부를 판단하는 단계;iv) 상기 iii)단계에서 상기 센서정보처리부가, 상기 이산 시계열 타이어상태신호의 각 샘플 중 이상인 것으로 판단되는 것(이상샘플)이 존재하는 경우, 운전자를 위한 제1경보를 생성하는 단계;v) 상기 센서정보처리부가, 상기 iv)단계에서 이상인 것으로 판단된 샘플 바로 다음의 n개의 샘플에 대하여, 순차적으로 상기 이상판단기준과 대비하여, 상기 n개의 샘플 중 하나 이상이 이상인지 여부를 판단하는 단계;vi) 상기 v)단계에서, 상기 센서정보처리부가, 상기 n개의 샘플 중 하나 이상이 이상이라고 판단하는 경우, 상기 운전자를 위한 제2경보를 생성하는 단계;vii) 상기 v)단계에서, 상기 센서정보처리부가, 상기 n개의 샘플 전부가 이상이 아니라고 판단하는 경우, 상기 제1경보를 해제하는 단계;viii) 상기 vii)단계에서 이상이 아니라고 판단된 n개의 샘플의 다음 샘플부터에 대하여는, 상기 iii)단계 이후가 수행되는 것을 특징으로 하는 타이어상태 이상 여부 판단 및 경보방법. [청구항12]청구항 11에 있어서,상기 센서정보처리부는, 상기 ii)단계에서 송신받는 이산 시계열 타이어상태신호를 저장하는 정보저장부를 구비하는 것을 특징으로 하는 타이어상태 이상 여부 판단 및 경보방법. [청구항13]청구항 12에 있어서,상기 센서정보처리부는, 상기 정보저장부에 저장된 상기 이산 시계열 타이어상태신호를 외부서버에 송신하는 기능을 더 수행하는 것을 특징으로 하는 타이어상태 이상 여부 판단 및 경보방법. [청구항14]청구항 12에 있어서,상기 센서정보처리부는, 상기 ii)단계에서 송신된 이산 시계열 타이어상태신호 중 가장 최근 송신받은 샘플을 기준으로 시간 상 앞뒤의 소정의 범위에 속하는 샘플만을 상기 정보저장부에 보유하는 것을 특징으로 하는 타이어상태 이상 여부 판단 및 경보방법. [청구항15]청구항 12에 있어서,상기 센서정보처리부는, 상기 iv)단계에서 이상샘플에 대한 정보를 상기 정보저장부에 영구적으로 기록하는 기능을 더 수행하는 것을 특징으로 하는 타이어상태 이상 여부 판단 및 경보방법. [청구항16]청구항 15에 있어서,상기 센서정보처리부는, 상기 vi)단계에서 상기 n개의 샘플 중 하나 이상이 이상이라고 판단된 경우, 상기 n개의 샘플 전부에 대한 정보를 영구적으로 상기 정보저장부에 기록하는 기능을 더 수행하는 것을 특징으로 하는 타이어상태 이상 여부 판단 및 경보방법. [청구항17]청구항 15에 있어서,상기 센서정보처리부는, 상기 vi)단계에서 상기 n 개의 샘플 중 하나 이상이 이상이라고 판단된 경우, 상기 이상샘플 및 상기 이상샘플을 기준으로 시간 상 앞뒤의 소정의 범위에 속하는 샘플에 대한 정보를 상기 정보저장부에 영구적으로 저장하는 기능을 더 수행하는 것을 특징으로 하는 타이어상태 이상 여부 판단 및 경보방법. [청구항18]청구항 11에 있어서,상기 iv) 단계에서, 상기 센서정보처리부는, 상기 이상샘플에 대한 정보를 이상상태관리서버로 송신하는 기능을 더 수행하는 것을 특징으로 하는 타이어상태 이상 여부 판단 및 경보방법. [청구항19]청구항 18에 있어서, 상기 vi)단계에서, 상기 n개의 샘플 중 하나 이상이 이상이라고 판단하는 경우, 상기 센서정보처리부는, 상기 이상샘플 및 상기 이상샘플을 기준으로 시간 상 앞뒤의 소정의 범위에 속하는 샘플에 대한 정보를 상기 이상상태관리서버로 송신하는 기능을 더 수행하는 것을 특징으로 하는 타이어상태 이상 여부 판단 및 경보방법. [청구항20]TPMS센서와 센서프로세서를 포함하는 TPMS 센서유닛이 설치된 타이어 및 센서정보처리부를 포함하는 스마트타이어시스템을 이용한 타이어상태 이상 여부 판단 및 경보방법에 있어서,A) 상기 TPMS센서가 상기 타이어 내부의 상태변수를 측정하여 이산 시계열 타이어상태신호를 생성하는 단계;B) 상기 센서프로세서가 상기 이산 시계열 타이어상태신호의 각 샘플을 이상판단기준과 대비하여, 상기 이산 시계열 타이어상태신호의 각 샘플에 대해 이상 여부를 판단하는 단계;C) 상기 B)단계에서 상기 이산 시계열 타이어상태신호의 각 샘플 중 이상인 것으로 판단되는 것(이상샘플)이 존재하는 경우, 상기 센서프로세서가, 운전자를 위한 제1경보를 생성하는 단계;D) 상기 센서프로세서가, 상기 이상샘플 바로 다음의 n개의 샘플에 대하여, 순차적으로 상기 이상판단기준과 대비하여, 상기 n개의 샘플 중 하나 이상이 이상인지 여부를 판단하는 단계;E) 상기 D)단계에서, 상기 n개의 샘플 중 하나 이상이 이상이라고 판단되는 경우, 상기 센서프로세서가, 상기 운전자를 위한 제2경보를 생성하는 단계;F) 상기 D)단계에서, 상기 n개의 샘플 전부가 이상이 아니라고 판단되는 경우, 상기 센서프로세서가 상기 제1경보를 해제하는 단계;G) 상기 TPMS센서유닛이 상기 이산 시계열 타이어상태신호를 상기 센서정보처리부로 송신하는 단계;를 포함하는 타이어상태 이상 여부 판단 및 경보방법. [청구항21]청구항 1, 청구항 11 및 청구항 20 중 선택되는 어느 하나의 항의 방법에 따라 타이어상태 이상 여부 판단 및 경보를 제공하는 타이어상태 판단시스템에 있어서,상기 타이어의 이너라이너에 설치되는 TPMS 센서유닛;상기 TPMS센서유닛으로부터 정보를 전달받아 처리하는 기능을 수행하는 센서정보처리부;상기 센서정보처리부 또는 상기 TPMS센서유닛으로부터 경보를 운전자에게 전달하는 디스플레이부;를 포함하는 타이어상태 판단시스템. [청구항22]청구항 21의 타이어상태 판단시스템을 구비하는 스마트 타이어. [청구항23]청구항 22의 스마트 타이어를 포함하는 차량.
418 | 소음 저감 타이어 | B60C 19/00(2006.01)¦B60C 1/00(2006.01) | 1020190061766 | 2019.05.27 | 1022312900000 | 2021.03.17 | 1020200136123 | 2020.12.07 |  | 2021.03.23 | 등록결정(재심사후) |  |  | Y(2019.05.27) | 5 | 본 발명은 소음 저감 타이어에 관한 것으로서, 더욱 상세하게는 타이어 트레드층에 위치하는 이너라이너 내측 면에 배치된 부직포 흡음재층을 포함하고, 상기 부직포 흡음재층은 두께가 5 내지 60 mm이고, 면밀도가 100 내지 1000 gsm인 부직포를 포함하는 것인 소음 저감 타이어에 관한 것이다. | [청구항1]타이어 트레드층에 위치하는 이너라이너 내측 면에 배치된 부직포 흡음재층을 포함하고,상기 부직포 흡음재층은 스펀본드 부직포와 에어쓰루 부직포가 적층되어 이루어지고, 두께가 5 내지 60 mm이고, 면밀도가 100 내지 1000 gsm인 부직포를 포함하며,상기 에어쓰루 부직포는 크림프가 부여된 폴리에틸렌테레프탈레이트(PET) 필라멘트를 절단하고, 상기 절단된 폴리에틸렌테레프탈레이트 필라멘트에 폴리에스터 섬유를 균일하게 혼합한 후 카딩 공정을 통해 웹을 형성하고, 상기 형성된 복수의 웹을 엇갈리게 적층시킨 후 상기 적층된 웹에 열풍을 공급하여 상기 폴리에스터 섬유를 용융시켜 제조된 것을 특징으로 하는 소음 저감 타이어. [청구항2]제1항에 있어서,상기 부직포 흡음재층은, 셀룰로오스, 셀룰로오스 아세테이트, 폴리에스터, 폴리아미드, 아크릴, 폴리비닐알코올 및 폴리올레핀으로 이루어진 군으로부터 선택되는 어느 하나 또는 이들 중 2종 이상의 섬유로 제조된 것을 특징으로 하는 소음 저감 타이어. [청구항3]삭제 [청구항4]제1항에 있어서,상기 부직포 흡음재층은, 섬도가 0.5 내지 100 denier인 섬유로 제조된 것을 특징으로 하는 소음 저감 타이어. [청구항5]제1항에 있어서,상기 부직포 흡음재층의 폭은 타이어 트레드 폭의 1/3 이상이고, 상기 타이어 트레드 폭을 초과하지 않는 것을 특징으로 하는 소음 저감 타이어. [청구항6]삭제 [청구항7]제1항, 제2항, 제4항, 제5항 중 어느 한 항에 있어서,상기 부직포 흡음재층은 타이어 내부 원주 방향으로 연속적으로 연결되어 최종적으로는 상기 이너라이너 내측 면에 부착된 상기 부직포 흡음재층의 시작점과 끝점이 만나거나 이격되어 위치하고 있는 소음 저감 타이어.
419 | 물류 처리 주행 장치 | B25J 11/00(2006.01)¦B25J 5/00(2006.01)¦B25J 19/02(2006.01)¦B25J 19/00(2006.01)¦B25J 9/12(2006.01)¦B25J 9/16(2006.01)¦B60C 7/10(2021.01) | 1020190043513 | 2019.04.15 | 1022319020000 | 2021.03.19 | 1020200123879 | 2020.11.02 |  | 2021.03.29 | 등록결정(일반) |  |  | Y(2019.04.15) | 9 | 본 발명의 실시예는, 양측에 적재판을 구비하여 단독 주행 또는 유닛(unit) 주행을 포함하는 자율 주행을 수행하는 것에 의해 물류 처리를 효율적으로 수행할 수 있도록, 서로 독립 회전 구동되는 제1타이어(100a)와 제2타이어(100b)를 구비한 주행부(100); 상기 제1타이어(100a)와 제2타이어(100b)를 동일 축 상에서 회전 가능하게 지지하며 축결합되고, 양 측면에서 물품을 적재하는 구동휠부(200); 및 상기 제1타이어(100a)와 제2타이어(100b)의 독립적인 회전 주행을 제어하는 제어장치부(300);를 포함하여 구성되는 것을 특징으로 하는 물류 처리 주행 장치를 제공한다. | [청구항1]서로 독립 회전 구동되는 제1타이어(100a)와 제2타이어(100b)를 구비한 주행부(100);상기 제1타이어(100a)와 제2타이어(100b)를 동일 축 상에서 회전 가능하게 지지하며 축결합되고, 양 측면에서 물품을 적재하는 구동휠부(200); 및상기 제1타이어(100a)와 제2타이어(100b)의 독립적인 회전 주행을 제어하는 제어장치부(300);를 포함하며,상기 구동휠부(200)는,상기 제1타이어(100a)와 제2타이어(100b)를 회전 가능하게 지지하는 구동휠(210);상기 구동휠(210)의 양 측면에 절첩가능하게 장착되어 물품을 적재하는 한 쌍의 적재판(220); 및상기 구동휠(210)의 일 측면을 관통하여 상기 제1타이어(100a)와 제2타이어(100b)의 내주면과 각각 회전동력전달결합부(250)를 형성하며 접촉되어 회전되는 제1모터몸체(241a)와 제2모터몸체(241b) 및 상기 제1모터몸체(241a)와 제2모터몸체(241b)를 동일 축 상에서 회전되도록 지지하는 모터축(242)을 포함하는 구동부(240);를 포함하고,상기 구동휠(210)은,외부물체와의 거리를 인식하는 거리센서(211); 및물류 환경 내에 설치되는 위치 식별 점을 인식하여 상기 물류 환경 내에서의 자신의 위치를 식별하는 위치신호를 감지하는 위치센서(213);를 더 포함하여 구성되는 것을 특징으로 하는 물류 처리 주행 장치. [청구항2]제 1항에 있어서, 상기 제1타이어(100a)와 제2타이어(100b)는,트레드(111)와 다수의 블록(112)들과 다수의 커프(113)들이 형성되어 지면에 접지되는 원통형의 접지부(110); 및상기 접지부(110)를 상기 구동휠부(200)의 외주면 상에서 회전 가능하게 지지하도록 상기 접지부(110)의 내주면에 일체로 형성된 포크구조의 포크부(115);를 포함하는 비공기입 타이어로 구성되는 것을 특징으로 하는 물류 처리 주행 장치. [청구항3]제 2항에 있어서, 상기 제1타이어(100a)와 제2타이어(100b)는,노면의 인식을 위해 라이트와 비전센서를 포함하여 구성되어 표면에 형성된 커프(113) 또는 그루브(112)들에 삽입 장착되는 비전센서부(150)를 더 포함하여 구성되는 것을 특징으로 하는 물류 처리 주행 장치. [청구항4]삭제 [청구항5]삭제 [청구항6]제 1항에 있어서, 상기 제어장치부(300)는,물류가 처리되는 물류환경 내의 주행경로 정보와 적재위치정보를 가지는 물류환경 지도정보(311)를 저장하는 물류DB부(310);상기 제1타이어(100a)와 제2타이어(100b)의 그루브(112)들에 장착된 비전센서부(150)의 비전센서신호를 수신하여 노면의 주행 경로를 추출하는 노면인식부(320);상기 구동휠부(200)에 장착된 위치센서로부터 위치신호를 수신하여 현재 위치 정보를 연산하여 출력하는 위치인식부(330);상기 구동휠부(200)에 장착된 거리센서로부터 거리신호를 수신하여 외부 물체 또는 인접된 주행 장치와의 거리 정보를 연산하는 거리인식부(340);방향감지 센서를 구비하여 주행 방향 정보를 연산하는 방위각연산부(370);상기 위치 정보, 상기 거리 정보 또는 상기 주행 방향 정보를 이용하여 물품 이송 주행을 제어하는 주행제어부(390); 및물류서버 또는 외부의 물류 처리 주행 장치와 통신을 수행하는 통신부(400);를 포함하여 구성되는 것을 특징으로 하는 물류 처리 주행 장치. [청구항7]제 6항에 있어서, 상기 구동휠부(200)의 외측면에 물류 주행 상태 정보를 표시하는 디스플레이부(230)를 더 포함하여 구성되고,상기 제어장치부(300)는 상기 디스플레이부(230)의 구동을 제어하는 디스플레이제어부(390)를 더 포함하여 구성되는 것을 특징으로 하는 물류 처리 주행 장치. [청구항8]제 6항에 있어서, 상기 제어장치부(300)는,적재판에 적재된 물품정보를 수신하여 물품 적재 위치 정보를 추출하는 물품감지부(360)를 더 포함하여 구성되는 것을 특징으로 하는 물류 처리 주행 장치. [청구항9]제 1항에 있어서,충전지를 구비한 충전지부(500)를 더 포함하고,상기 제어장치부(300)는 상기 충전지부(500)에 대한 기회충전제어를 수행하도록 구성되는 것을 특징으로 하는 물류 처리 주행 장치. [청구항10]제 1항에 있어서,상기 구동휠부(200)는, 내부에 유도충전부(270)를 구비하고,상기 제어장치부(300)는 유도충전부(270)를 통해 내부 충전지에 대한 기회 충전 제어를 수행하도록 구성되는 것을 특징으로 하는 물류 처리 주행 장치. [청구항11]제 1항에 있어서, 상기 구동휠부(200)는,내부의 양측에 각각 배치되는 한 쌍의 유도충전부(270)를 구비하여, 다른 물류 처리 주행 장치가 인접되는 경우 상기 인접된 다른 물류 처리 주행 장치를 유도 충전시키도록 구성되는 것을 특징으로 하는 물류 처리 주행 장치.
420 | 타이어에 설치되는 발전장치 | B60C 19/00(2006.01)¦H02K 35/02(2014.01)¦B60C 23/04(2006.01) | 1020210185388 | 2021.12.22 | 1025666450000 | 2023.08.09 | 1020230095681 | 2023.06.29 |  | 2023.08.14 | 등록결정(일반) |  |  | Y(2021.12.22) | 4 | 본 발명은 타이어에 설치되는 발전장치에 관한 것으로서, 보다 상세하게는, 타이어와, 상기 타이어의 내측으로 장착된 휠과, 상기 타이어의 비드부의 공간에서 타이어의 원주방향을 따라서 다수회의 코일형상으로 권취된 전도성의 와이어와, 일단이 휠의 내측에 고정되고 타단은 휠의 중심부에 배치된 자성체에 고정된 적어도 2 개 이상의 탄성체와, 상기 와이어에 발생되는 자기장에 의하여 유도전류를 생성할 수 있도록 상기 와이어에 근접하게 타이어의 원주방향으로 다수개가 배치된 유도코일을 포함하고, 자동차가 주행하거나 가속 또는 감속할 때 상기 탄성체에 연결된 자성체의 진동에 의하여 상기 와이어에 전자기 유도 현상이 발생되어 유도코일에 전류가 발생되는 것을 특징으로 하는 발전장치에 관한 것이다. | [청구항1]타이어(10);상기 타이어(10)의 내측으로 장착된 휠(20);상기 타이어(10)의 비드(bead)부(11)의 공간에서 타이어(10)의 원주방향을 따라서 다수회의 코일형상으로 권취된 전도성의 와이어(wire)(30);일단이 휠(20)의 내측에 고정되고 타단은 휠(20)의 중심부에 배치된 자성체(50)에 고정된 적어도 2 개 이상의 탄성체(40); 상기 와이어(30)에 발생되는 자기장에 의하여 유도전류를 생성할 수 있도록 상기 와이어(30)에 근접하게 타이어(10)의 원주방향으로 다수개가 배치된 유도코일(60);을 포함하여 구성되고,자동차가 주행하거나 가속 또는 감속할 때 상기 탄성체(40)에 연결된 자성체(50)의 진동에 의하여 상기 와이어(30)에 전자기 유도 현상이 발생되어 유도코일(60)에 전류가 발생되는 것을 특징으로 하는 발전장치. [청구항2]제 1 항에 있어서, 상기 유도코일(60)에 의하여 생성된 유도전류를 입력받아 전류를 필요로하는 부하(200)에 공급하는 제어부(100)를 더 포함하는 것을 특징으로 하는 발전장치. [청구항3]제 1 항에 있어서, 상기 탄성체(40)는 코일 형상의 스프링 또는 고무재로 이루어진 판형상의 스프링인 것을 특징으로 하는 발전장치. [청구항4]제 1 항에 있어서, 상기 자성체(50)는 휠(20)의 내부 공간에서 탄성체(40)에 의하여 4점, 6점 또는 8점 방식으로 결합되는 구성을 특징으로 하는 발전장치.
421 | 실란트층 및 흡음재층을 포함하는 타이어 | B60C 19/00(2006.01)¦B60C 9/00(2021.01) | 1020210179448 | 2021.12.15 | 1026147010000 | 2023.12.12 | 1020230090571 | 2023.06.22 |  | 2023.12.19 | 등록결정(일반) |  |  | Y(2022.02.21) | 3 | 본 발명은 실란트층 및 흡음재층을 포함하는 타이어에 관한 것으로서, 타이어는 타이어 내측에 위치하는 흡음재층, 그리고 상기 타이어 내측면과 상기 흡음재층 사이에 위치하며, 상기 타이어 내측면에 도포된 실란트층을 포함하며, 상기 흡음재층은 독립 기공(closed cell)을 가지는 제 1 다공성 재료, 및 연속 기공(open cell)을 가지는 제 2 다공성 재료를 포함함으로써, 타이어 내측면에 도포된 실란트층에 의하여 펑크 발생시 자가 봉합을 할 수 있으면서도, 흡음재를 포함하여 소음 저감 성능을 가지며, 못이 타이어와 실란트를 관통하여 흡음재에 도달시에도 흡음재의 미세 조각이 실란트의 기능을 저하시키는 것을 방지하고 소음 저감 성능도 유지할 수 있다. | [청구항1]타이어 내측면에 위치하는 흡음재층, 그리고상기 타이어 내측면과 상기 흡음재층 사이에 위치하며, 상기 타이어 내측면에 도포된 실란트층을 포함하며, 상기 흡음재층은 독립 기공(closed cell)을 가지고 상기 실란트층에 의하여 상기 타이어 내측면에 부착되는 제 1 다공성 재료;상기 제1 다공성 재료 위에 적층되고, 연속 기공(open cell)을 갖고, 평균 기공 크기가 1,200 ㎛ 내지 2,400 ㎛이며, 상기 흡음재층 전체 두께의 30 길이% 내지 90 길이%의 두께를 갖는 제2 다공성 재료; 및상기 제2 다공성 재료 위에 적층되며, 연속 기공(open cell)을 가지는 제3 다공성 재료를 포함하는 것을 특징으로 하는 타이어. [청구항2]제 1 항에 있어서,상기 제 3 다공성 재료는 평균 기공 크기가 100 ㎛ 내지 1,200 ㎛인 것인 타이어. [청구항3]제 1 항에 있어서,상기 제 2 다공성 재료는 밀도가 25 kg/m3 내지 40 kg/m3이고, 경도가 10 kgf 내지 20 kgf이고, 인장강도가 0.8 kgf/cm2 이상이고, 신장율이 70 % 이상이며,상기 제 3 다공성 재료는 밀도가 20 kg/m3 내지 40 kg/m3이고, 경도가 10 kgf 내지 20 kgf이고, 인장강도가 0.8 kgf/cm2 이상이고, 신장율이 70 % 이상인 것인 타이어.
422 | 회전저항, 내구성 및 강성 성능 개선 타이어 | B60C 13/02(2006.01)¦B60C 5/14(2006.01)¦B60C 15/06(2006.01)¦B60C 13/00(2006.01) | 1020210111279 | 2021.08.23 | 1026160500000 | 2023.12.15 | 1020230030087 | 2023.03.06 |  | 2023.12.22 | 등록결정(일반) |  |  | Y(2021.08.23) | 5 | 본 발명의 일 실시예는 타이어의 소재의 변화 없이 구조의 변화를 통해 회전저항, 내구성 및 강성 성능이 개선시키기 위해, 지면과 접촉되는 트레드, 카카스 보호를 위해 트레드 하부에 적층되는 코드 층인 벨트, 상기 벨트 하부에 코드와 플라이 층을 포함하여 적층되는 카카스, 타이어의 사이드부를 형성하는 사이드월 및 휠의 림과 결합되도록 상기 사이드월의 말단부에 형성되는 비드를 포함하는 타이어에 있어서, 회전저항, 내구성 또는 강성 성능 중 하나 이상의 향상을 위해 삽입되어 적층되는 인서트시트러버를 더 포함하여 구성되는 것을 특징으로 하는 회전저항, 내구성 및 강성 성능 개선 타이어를 제공한다. | [청구항1]지면과 접촉되는 트레드, 카카스 보호를 위해 트레드 하부에 적층되는 코드층인 벨트, 상기 벨트 하부에 코드와 플라이 층을 포함하여 적층되는 카카스, 타이어의 사이드부를 형성하는 사이드월 및 휠의 림과 결합되도록 상기 사이드월의 말단부에 형성되는 비드를 포함하는 타이어에 있어서,회전저항, 내구성 또는 강성 성능 중 하나 이상의 향상을 위해 삽입되어 적층되는 인서트시트러버를 더 포함하고,상기 인서트시트러버는 타이어용 컴파운드로 형성되고,상기 인서트시트러버의 시작단부와 끝단부 사이의 일 부위는 상기 카카스와 이너라이너의 사이에 형성되며,상기 인서트시트러버의 끝단부가 상기 비드를 턴업하는 경우, 상기 인서트시트러버의 끝단부는 상기 트레드의 적도를 기준으로 상기 트레드의 일측에서 상기 사이드월 및 상기 비드로 연결되는 영역에 위치하는 것을 특징으로 하는 타이어. [청구항2]삭제 [청구항3]제1항에 있어서, 상기 인서트시트러버는, 시작단부가 트레드 중심(크라운 중심)에서 벨트 폭의 사이 영역에 위치되도록 설계되는 것을 특징으로 하는 타이어. [청구항4]삭제 [청구항5]삭제 [청구항6]제1항에 있어서, 상기 인서트시트러버는, 컴파운드 경도가 56 ~ 89 IRHD인 것을 특징으로 하는 타이어. [청구항7]제1항에 있어서, 상기 인서트시트러버는, 컴파운드 tan δ가 0.02 ~ 0.3인 것을 특징으로 하는 타이어. [청구항8]제1항에 있어서, 상기 인서트시트러버는, 두께가 0.5 ~ 3.0 mm인 것을 특징으로 하는 타이어.
423 | 근거리 무선통신태그 토핑모듈을 적용한 타이어 제조방법 및 이에 의해 제조된 타이어 | B29D 30/00(2006.01)¦B29C 65/02(2006.01)¦H04W 4/80(2018.01)¦G06K 7/10(2006.01) | 1020210172013 | 2021.12.03 | 1025926880000 | 2023.10.18 | 1020230083731 | 2023.06.12 |  | 2023.10.23 | 등록결정(일반) |  |  | Y(2021.12.03) | 8 | 본 발명의 일실시예는, 타이어 본체를 제조하는 (a)단계, 근거리 무선통신태그를 토핑하여 태그 토핑모듈을 형성하는 (b)단계 및 상기 태그 토핑모듈을 타이어 본체의 기 설정된 위치에 삽입하는 (c)단계를 포함하는 근거리 무선통신태그 토핑모듈을 적용한 타이어 제조방법을 제공한다. | [청구항1]타이어 제조방법에 있어서,타이어 본체를 제조하는 (a)단계;근거리 무선통신태그를 토핑하여 태그 토핑모듈을 형성하는 (b)단계; 및상기 태그 토핑모듈을 타이어 본체의 기 설정된 위치에 삽입하는 (c)단계;를 포함하고,상기 (c)단계에서,상기 태그 토핑모듈을 상기 타이어 본체 내에 구비되는 비드 필러의 상단부로부터 기 설정된 거리만큼 이격된 기준이격범위 내에 삽입하되,상기 비드 필러의 상단부에서 하단부까지의 거리가 37mm 이하인 경우, 상기 기준이격범위는 상기 비드필러 내에 구비되는 비드와이어의 상단부로부터 40~55mm 이격된 영역으로 설정되고, 상기 비드 필러의 상단부에서 하단부까지의 거리가 37mm 초과인 경우에는, 상기 기준이격범위는 상기 비드필러의 상단부로부터 5~15mm 이격된 영역으로 설정되는,타이어 제조방법. [청구항2]제1항에 있어서,상기 (b)단계는,상기 타이어 본체와 동일 재질을 가지는 토핑부재를 통해 상기 근거리 무선통신태그가 외측에 노출되지 않도록 감싼 상태로 상기 태그 토핑모듈을 형성하는,타이어 제조방법. [청구항3]제2항에 있어서,상기 (b)단계는,상기 근거리 무선통신태그보다 면적이 넓은 한 쌍의 토핑부재 사이에 상기 근거리 무선통신태그를 위치시키고, 상기 한 쌍의 토핑부재 간 접촉부를 가열하여 서로 열 융착되도록 함에 따라 상기 태그 토핑모듈을 형성하는,타이어 제조방법. [청구항4]제2항에 있어서,상기 (b)단계는,상기 토핑부재로서 미가류 상태의 고무를 적용하는,타이어 제조방법. [청구항5]제1항에 있어서,상기 (c)단계는,상기 태그 토핑모듈을 상기 타이어 본체 내에 구비하되, 상기 태그 토핑모듈은 상기 타이어 본체 내측의 이너라이너 표면 하, 또는 이너라이너 표면에 형성되도록 하는,타이어 제조방법. [청구항6]삭제 [청구항7]삭제 [청구항8]타이어 본체; 및근거리 무선통신태그를 토핑한 형태로 형성되며, 타이어 본체 내에 구비되는 비드 필러의 상단부로부터 기 설정된 거리만큼 이격된 기준이격범위 내에 삽입되는 태그 토핑모듈;을 포함하고,상기 비드 필러의 상단부에서 하단부까지의 거리가 37mm 이하인 경우, 상기 기준이격범위는 상기 비드필러 내에 구비되는 비드와이어의 상단부로부터 40~55mm 이격된 영역으로 설정되고, 상기 비드 필러의 상단부에서 하단부까지의 거리가 37mm 초과인 경우에는, 상기 기준이격범위는 상기 비드필러의 상단부로부터 5~15mm 이격된 영역으로 설정되는,타이어. [청구항9]제8항에 있어서,상기 태그 토핑모듈은,상기 근거리 무선통신태그보다 면적이 넓게 형성되고, 상기 근거리 무선통신태그를 감싼 상태로 서로의 접촉부가 열 융착되는 한 쌍의 토핑부재를 포함하는,타이어. [청구항10]제9항에 있어서,상기 토핑부재는 상기 타이어 본체에 대해 10% 이하의 모듈러스 편차를 가지는,타이어.
424 | 트레드 블록 강성이 향상된 커프 구조 | B60C 11/12(2006.01) | 1020210110365 | 2021.08.20 | 1026124690000 | 2023.12.06 | 1020230027981 | 2023.02.28 |  | 2023.12.12 | 등록결정(일반) |  |  | Y(2021.08.20) | 9 | 본 발명은 트레드 블록 강성이 향상된 커프 구조에 관한 것으로, 보다 상세하게는 트레드 블록의 강성을 향상시킴과 동시에 회전 저항 성능을 개선시기 위한 트레드 블록 강성이 향상된 커프 구조에 관한 것이다. 본 발명은 블록부에 형성되며, 타이어의 폭 방향 및 깊이 방향으로 연장 형성된 커프부에 있어서, 상기 커프부는, 타이어의 깊이 방향으로 사다리꼴 형상의 패턴으로 연장되며, 부분적으로 두께가 얇게 형성된 것을 특징으로 하는 트레드 블록 강성이 향상된 커프 구조를 제공한다. | [청구항1]블록부에 형성되며, 타이어의 폭 방향 및 깊이 방향으로 연장 형성된 커프부에 있어서,상기 커프부는, 타이어의 깊이 방향으로 사다리꼴 형상의 패턴으로 연장되며, 부분적으로 두께가 얇게 형성되고,상기 커프부는, 상기 블록부의 표면으로부터 깊이 방향으로 수직으로 연장된 제1 커프; 상기 제1 커프의 하단부터 일측 대각선 방향으로 연장된 제2 커프; 상기 제2 커프의 하단부터 하부를 향해 연장된 제3 커프; 상기 제3 커프의 하단부터 타측 대각선 방향으로 연장된 제4 커프; 상기 제4 커프의 하단부터 하부를 향해 연장된 제5 커프; 상기 제5 커프의 하단부터 일측 대각선 방향으로 연장된 제6 커프; 및 상기 제6 커프의 하단부터 하부를 향해 연장된 제7 커프를 포함하며,상기 커프부의 단면에 있어서, 상기 제1 커프의 깊이 방향 중심축과 상기 제7 커프의 깊이 방향 중심축은 서로 이격되어 형성되고,상기 커프부의 전체 깊이는 상기 블록부의 높이와 동일한 것을 특징으로 하는 트레드 블록 강성이 향상된 커프 구조. [청구항2]제 1 항에 있어서,상기 커프부는,전체 폭의 중간을 기준으로 좌측과 우측의 굴곡 지점의 개수가 동일하게 형성된 것을 특징으로 하는 트레드 블록 강성이 향상된 커프 구조. [청구항3]제 2 항에 있어서,상기 커프부는,전체 폭의 중간을 기준으로 좌측의 폭과 우측의 폭이 각각 0.6mm 이상 1.2mm 이하인 것을 특징으로 하는 트레드 블록 강성이 향상된 커프 구조. [청구항4]제 3 항에 있어서,상기 커프부는,전체 폭의 중간을 기준으로 좌측의 폭과 우측의 폭이 동일한 것을 특징으로 하는 트레드 블록 강성이 향상된 커프 구조. [청구항5]삭제 [청구항6]제 1 항에 있어서,상기 제1 커프 내지 제7 커프 중 일부는 두께 d1을 갖고, 나머지는 d1 보다 작은 두께인 d2를 갖도록 형성된 것을 특징으로 하는 트레드 블록 강성이 향상된 커프 구조. [청구항7]제 6 항에 있어서,상기 d2는 d1의 0.5배 이하인 것을 특징으로 하는 트레드 블록 강성이 향상된 커프 구조. [청구항8]제 1 항에 있어서,상기 커프부의 전체 깊이가 L1이고, 상기 제1 커프의 상단부터 상기 제2 커프의 중간 지점까지의 깊이 및 상기 제6 커프의 중간 지점부터 상기 제7 커프의 하단까지의 깊이를 각각 L2로 했을 때,L2는 L1의 25 내지 30%인 것을 특징으로 하는 트레드 블록 강성이 향상된 커프 구조. [청구항9]제 1 항에 있어서,상기 커프부의 전체 깊이가 L1이고,상기 제2 커프의 중간 지점부터 상기 제4 커프의 중간 지점까지의 깊이 및 상기 제4 커프의 중간 지점부터 상기 제6 커프의 중간 지점까지의 깊이를 각각 L3로 했을 때,L3는 L1의 20 내지 25%인 것을 특징으로 하는 트레드 블록 강성이 향상된 커프 구조. [청구항10]제 1 항에 따른 트레드 블록 강성이 향상된 커프 구조를 갖는 타이어.
425 | 셀룰로오스 인조섬유-폴리에스터 하이브리드 코드를 캡플라이에 적용한 친환경 고성능 래디얼 타이어 | D02G 3/48(2006.01)¦D02G 3/04(2006.01)¦D02G 3/28(2006.01)¦B60C 9/00(2021.01) | 1020210077815 | 2021.06.16 | 1025786220000 | 2023.09.11 | 1020220168279 | 2022.12.23 |  | 2023.09.14 | 등록결정(일반) |  |  | Y(2021.06.16) | 13 | 본 발명은 소음 및 고속내구성, 조종안정성을 향상시키며, 줄어든 주행중 타이어 변형으로 인한 연비의 향상 및 친환경 소재의 캡플라이의 제조 및 타이어 성형 및 가류 공정을 개선시킨 연비저감형 친환경 고성능 래디얼 타이어에 관한 것이다. 보다 상세하게는 기존까지의 캡플라이용 아라미드-폴리아미드 66 하이브리드 코드를 구성하는 파라 아라미드 및 폴리아마이드 66을 친환경 소재로 대체함으로써, 최근 비석유계 혹은 재활용 소재를 사용하도록 하는 ESG(Environment, Society, Governance)적 경쟁력 향상과 기존의 고성능 소재들의 특성 50~100% 수준으로 확보함에 따라, 타이어의 성능도 고성능 소재들을 사용하였을 때와 유사한 특성들을 나타내도록 하는 것을 목적으로 한다. 즉 기존에 친환경소재들을 사용 시, 기존의 석유계 소재들을 사용할 때보다 성능적, 비용적으로 불리함이 발생할 수 있는 부분을 최소화하는 것을 목적으로 한다. | [청구항1]타이어에 있어서,하이브리드 코드가 캡플라이에 적용되고,스틸벨트 층을 구비하며,상기 하이브리드 코드는 셀룰로오스 인조섬유 및 폴리에스터 섬유를 합연사한 것이고,상기 캡플라이의 상기 타이어 원주 상 배향 각도는 -7도 내지 +7도 범위이며,타이어에 적용된 스틸벨트 층의 각도는 24도 내지 30도인 것을 특징으로 하는 타이어. [청구항2]제1항에 있어서,상기 셀룰로오스 인조섬유는 비스코스레이온, 이황화탄소를 이용한 재생 셀룰로오스 섬유, 라이오셀, 텐셀 및 펄프로부터 제조된 셀룰로오스 인조섬유 중에서 선택된 1종 이상인 것을 특징으로 하는 타이어. [청구항3]제1항에 있어서,상기 폴리에스터 섬유는 폴리에틸렌테레프탈레이트(PET), 폴리에틸렌나프탈레이트(PEN), 폴리트리메틸렌테레프탈레이트(PTT), 폴리부틸렌테레프탈레이트(PBT) 및 폴리에틸렌퓨라노에이트(PEF) 중에서 선택된 1종 이상인 것을 특징으로 하는 타이어. [청구항4]제1항에 있어서,상기 폴리에스터 섬유는 바이오 유래 폴리에스터인 것을 특징으로 하는 타이어. [청구항5]제1항에 있어서,상기 폴리에스터 섬유는 바이오매스 에틸렌 글리콜과 테레프탈산을 반응시켜 제조한 PET인 것을 특징으로 하는 타이어. [청구항6]제1항에 있어서,상기 폴리에스터 섬유는 2,5-FuranDiCarboxylic Acid(FDCA)와 에틸렌 글리콜을 반응시켜 제조한 Polyethylene Furanoate(PEF)인 것을 특징으로 하는 타이어. [청구항7]제1항에 있어서,상기 폴리에스터 섬유는 바이오매스 에틸렌 글리콜과 2,5—FuranDiCarboxylic Acid(FDCA)를 반응시켜 제조한 Polyethylene Furanoate(PEF)인 것을 특징으로 하는 타이어. [청구항8]제1항에 있어서,상기 하이브리드 코드의 정량섬도는 1,000 데니어 초과 5,000 데니어 미만인 것을 특징으로 하는 타이어. [청구항9]제1항에 있어서,상기 하이브리드 코드는 하기 식 1의 꼬임계수 기준으로, 꼬임계수가 100 내지 250인 것을 특징으로 하는 타이어. 003c#식 1003e#식 1에서, αd는 데니어 기준 꼬임계수이며, T는 TPM(Twist per meter), ρd는 하이브리드 코드의 데니어 단위의 정량섬도이다. [청구항10]제1항에 있어서,상기 하이브리드 코드는 셀룰로오스 인조섬유와 폴리에스터의 비율이 1:5 내지 5:1인 것을 특징으로 하는 타이어. [청구항11]삭제 [청구항12]제1항에 있어서,상기 하이브리드 코드는, 코드 간 간격이 0.1 mm 내지 0.25 mm인 것을 특징으로 하는 타이어. [청구항13]삭제 [청구항14]삭제 [청구항15]제1항에 있어서,상기 하이브리드 코드의 구간별 탄성률 비율은 하기 식 2를 만족하는 것을 특징으로 하는 타이어. 003c#식 2003e#식 2에서,△(2% - 0%): 하중(Force)-인장(변형률) 곡선상 0~2% 구간 기울기△(8% - 7%): 하중(Force)-인장(변형률) 곡선상 7~8% 구간 기울기 [청구항16]제1항에 있어서,상기 하이브리드 코드의 Dip Cord 상태에서, 절단신율 범위는 8% 내지 12%인 것을 특징으로 하는 타이어.
426 | 타이어 3D 커프 성형용 커프블레이드 및 타이어의 3D 커프 구조 | B29D 30/06(2006.01)¦B60C 11/12(2006.01)¦B60C 11/03(2006.01)¦B29D 30/52(2006.01)¦B29C 33/42(2018.01) | 1020210111276 | 2021.08.23 | 1025617980000 | 2023.07.26 | 1020230030085 | 2023.03.06 |  | 2023.08.01 | 등록결정(재심사후) |  |  | Y(2021.08.23) | 2 | 본 발명의 일 실시예는 타이어 트레드 블록에 형성되는 커프의 내측벽을 성형하는 일면에는 제1 음각부(110)가 형성되고, 반대면에는 제2 음각부(120)가 형성된 것을 특징으로 하는 타이어 3D 커프 성형을 위한 커프블레이드(100)를 제공한다. | [청구항1]타이어 트레드 블록에 형성되는 커프의 내측벽을 성형하는 일면에는 인접하며 서로 연속적으로 배치되는 제1 음각부(110)가 형성되고, 반대면에는 인접하며 서로 연속적으로 배치되는 제2 음각부(120)가 형성되고,상기 제1 음각부(110)와 제2 음각부(120)는 가류공정에서 커프(320)의 내측에서 서로 대향하는 양 측벽에 각각 양각으로 돌출되어 손깍지 형상으로 결합되는 제1 3D커프(340)와 제2 3D커프(350)를 성형하도록 구성되고,상기 제1 음각부(110)는 상부가 개방된 상태로 인접하면서 연속적으로 배치되는 다수의 제1 음각부골(111)과 제1 음각부골(111)의 사이에서 상방향으로 돌출되는 다수의 제1 음각부첨두부(113)를 가지는 음각의 파형 무늬를 가지도록 형성되고,상기 제2 음각부(120)는 하부가 개방된 상태로 인접하면서 연속적으로 배치되는 다수의 제2 음각부골(121)과 제2 음각부골(121)의 사이에서 하방향으로 돌출되는 다수의 제2 음각부첨두부(123)를 가지는 음각의 파형 무늬를 가지도록 형성되며,상기 제1 음각부(110)와 상기 제2 음각부(120) 각각은 U자 형상이 연속적으로 연결되는 형상으로 형성되고,상기 제1 음각부골(111)의 형성 위치가 상기 제2 음각부첨두부(123)의 형성 위치에 대응되어 상기 제1 음각부골(111)에 제2음각부첨두부(123)가 겹쳐지도록 형성되며, 상기 제2 음각부골(121)의 형성 위치가 상기 제1 음각부첨두부(113)의 형성 위치에 대응되어 상기 제1 음각부첨두부(113)가 상기 제2 음각부골(121)에 겹쳐지도록 형성됨으로써, 상기 제1 음각부첨두부(113)와 상기 제2 음각부첨두부(123) 각각이 서로 교번적으로 배치되는 것을 특징으로 하는 타이어 3D 커프 성형을 위한 커프블레이드. [청구항2]삭제 [청구항3]삭제 [청구항4]삭제 [청구항5]타이어의 트레드블록에 형성되는 다수의 커프들에 있어서,커프(320)의 서로 대향하는 내측 양측벽 면 중 일 측면에는 상방향으로 개방된 제1 3D커프골(341)과 제1 3D커프골(341)들의 사이에서 상방향으로 돌출되는 다수의 제1 3D커프첨두부(343)를 가지는 제1 3D커프(340)가 인접하면서 연속적으로 배치되는 다수의 양각으로 형성되고,상기 커프(320)를 형성하는 내측벽 면 중 다른 면에는 하방향으로 개방된 제2 3D커프골(351)과 제2 3D커프골(351)의 사이에서 하방향으로 돌출되는 다수의 제2 3D커프첨두부(353)를 가지는 제2 3D커프(350)가 인접하면서 연속적으로 배치되는 다수의 양각으로 형성되고,상기 양각 구성의 제1 3D커프(340)와 제2 3D커프(350)는, 상기 제1 3D커프(340)의 제1 3D커프골(341)에 제2 3D커프첨두부(353)가 손깍지 형상으로 삽입 결합되고, 제1 3D커프첨두부(343)가 제2 3D커프골(351)에 손깍지 형상으로 삽입 결합되도록 커프(320)의 내측 양측벽 면 각각에 형성되며,상기 제1 3D커프(340)와 제2 3D커프(350) 각각은 U자 형상이 연속적으로 연결되는 형상으로 형성되고,상기 제1 3D커프골(341)의 형성 위치가 상기 제2 3D커프첨두부(353)의 형성 위치에 대응되어 상기 제1 3D커프골(341)에 상기 제2 3D커프첨두부(353)가 인접하여 형성되며, 상기 제2 3D커프골(351)의 형성 위치가 상기 제1 3D커프첨두부(343)의 형성 위치에 대응되어 상기 제2 3D커프골(351)에 상기 제1 3D커프첨두부(343)가 인접하여 형성됨으로써,상기 제1 3D커프첨두부(343)와 상기 제2 3D커프첨두부(353) 각각이 서로 교번적으로 배치되는 것을 특징으로 하는 타이어의 3D커프 구조. [청구항6]삭제
427 | 타이어 | B60C 13/02(2006.01)¦B60C 15/06(2006.01)¦B60C 23/19(2006.01)¦B60C 17/00(2021.01) | 1020210092236 | 2021.07.14 | 1025615730000 | 2023.07.26 | 1020230011676 | 2023.01.25 |  | 2023.07.31 | 등록결정(일반) |  |  | Y(2021.07.14) | 14 | 본 발명의 일 실시예는, 트레드부의 단부에서 연장되어 형성되는 사이드월부와, 상기 사이드월부의 외면에서 내측으로 오목하게 형성되되, 둘레에서 중심으로 갈수록 깊이가 증가하거나 둘레에서 중심까지 일정한 깊이를 가지며, 복수개 구비되어 타이어 원주방향을 따라 배열되는 오목부를 포함하는, 타이어를 제공한다. | [청구항1]트레드부의 단부에서 연장되어 형성되는 사이드월부;상기 사이드월부의 외면에서 내측으로 오목하게 형성되되, 둘레에서 중심으로 갈수록 깊이가 증가하거나 둘레에서 중심까지 일정한 깊이를 가지며, 복수개 구비되어 타이어 원주방향을 따라 배열되는 오목부; 및 복수개의 상기 오목부 중 서로 이웃하는 오목부들 사이에 배치되고, 상기 사이드월부의 내측을 향해 오목하고, 상기 오목부의 최대 깊이이상의 깊이로 형성되는 홈부;를 포함하고, 상기 홈부는, 상기 오목부를 감싸도록 상기 오목부의 둘레방향을 따라 연장되는, 타이어. [청구항2]삭제 [청구항3]삭제 [청구항4]제1 항에 있어서,상기 홈부는 상기 사이드월부의 외면에서 내측으로 갈수록 폭이 감소하는, 타이어. [청구항5]제1 항에 있어서,상기 홈부는 상기 사이드월부의 외면에서 내측을 향해, 일정한 폭으로 연장되는, 타이어. [청구항6]제1 항에 있어서,복수개의 상기 오목부는, 타이어 반경방향을 따라 서로 이격되도록 배치된 복수의 열(column)로 배열되고,상기 복수의 열 중 어느 하나의 열에 포함된 오목부는, 상기 복수의 열 중 다른 하나의 열에 포함된 오목부와 서로 어긋나게 배치되는, 타이어. [청구항7]제1 항에 있어서,상기 오목부는 타이어 원주방향으로의 폭이, 타이어 반경방향으로의 폭보다 큰, 타이어. [청구항8]제1 항에 있어서,상기 사이드월부의 외면 중 복수개의 상기 오목부가 배열된 제1 형성 영역과 상기 트레드부 사이 영역 및 상기 사이드월부의 외면 중 상기 제1 형성 영역과 타이어 원주방향으로 이격된 영역 중 적어도 하나의 영역에 배치되는 서레이션(serration)부;를 더 포함하는, 타이어. [청구항9]제1 항에 있어서,상기 사이드월부의 외면에 배치되되, 복수개의 상기 오목부와 이격된 표시 영역;을 더 포함하는, 타이어. [청구항10]트레드부의 단부에서 연장되어 형성되는 사이드월부;상기 사이드월부의 외면에서 내측으로 오목하게 형성되되, 둘레에서 중심으로 갈수록 깊이가 증가하거나 둘레에서 중심까지 일정한 깊이를 가지며, 복수개 구비되어 타이어 반경방향을 따라 배열되는 제1 오목부; 및 상기 사이드월부의 외면에서 내측으로 오목하게 형성되되, 상기 제1 오목부의 타이어 반경방향 외측에 배치되는 제2 오목부;를 포함하고, 상기 제2 오목부는 타이어 원주방향으로의 폭이, 타이어 반경방향 외측에서 반경방향 내측으로 갈수록 감소하는, 타이어. [청구항11]제10 항에 있어서, 복수개의 상기 제1 오목부는, 타이어 원주방향을 따라 서로 이격된 다수의 행(row)으로 배열되고, 상기 다수의 행 중 적어도 일부에는 상기 제2 오목부가 포함된, 타이어. [청구항12]제11 항에 있어서, 상기 다수의 행 중 어느 하나의 행에 포함된 복수개의 제1 오목부는 서로 크기가 상이한, 타이어. [청구항13]제11 항에 있어서, 상기 복수개의 제1 오목부의 크기는, 타이어 반경방향 외측에서 반경방향 내측으로 갈수록 감소하는 타이어. [청구항14]제10 항에 있어서, 상기 제1 오목부 및 상기 제2 오목부는 타이어 원주방향으로의 폭이, 타이어 반경방향으로의 폭보다 큰, 타이어. [청구항15]삭제 [청구항16]제10 항에 있어서,상기 사이드월부의 외면 중 복수개의 상기 제1 오목부 및 상기 제2 오목부가 배열된 제2 형성 영역과 상기 트레드부 사이 영역 및 상기 사이드월부의 외면 중 상기 제2 형성 영역과 타이어 원주방향으로 이격된 영역 중 적어도 하나의 영역에 배치되는 서레이션부;를 더 포함하는, 타이어. [청구항17]제10 항에 있어서, 상기 사이드월부의 외면에 배치되되, 복수개의 상기 제1 오목부 및 상기 제2 오목부에 의해 둘러싸인 표시 영역;을 더 포함하는, 타이어.
428 | ABS브레이크의 제동방법과 이를 이용한 차량용 ABS브레이크 | B60T 8/176(2006.01)¦B60T 8/172(2006.01) | 1020210083817 | 2021.06.28 | 1025468340000 | 2023.06.19 | 1020230001579 | 2023.01.05 |  | 2023.06.26 | 등록결정(일반) |  |  | Y(2021.06.28) | 4 | 본 발명은 ABS브레이크(anti-lock braking system)의 제동방법과 이를 이용한 차량용 ABS브레이크에 관한 것으로서, 최적의 목표슬립을 추정하고, 추정된 목표슬립을 정확하게 추적하는 ABS브레이크의 제동방법과 이를 이용한 차량용 ABS브레이크를 제공한다. | [청구항1]ABS브레이크의 제동방법에 있어서,타이어의 제동력 추정단계(s100);타이어의 슬립율(λ) 추정단계(s200);추정된 타이어의 제동력과 슬립율(λ)을 통해 도출된 슬립곡선의 기울기(ξ)를 이용한 목표슬립율(λd) 추정단계(s300);목표슬립 설정단계(s400); 및설정된 목표슬립에 따른 ABS브레이크 제어단계(s500);를 포함하고,추정된 타이어의 제동력과 슬립율을 통해 도출된 슬립곡선의 기울기(ξ)를 이용한 목표슬립율(λd) 추정단계(s300)에서 상기 기울기(ξ)는,의 식으로 도출되며, 상기의 식에서 Fx는 마찰력, λp는 최대슬립율인 것을 특징으로 하는 ABS브레이크의 제동방법. [청구항2]제1항에 있어서, 상기 타이어의 제동력 추정단계(s100)와, 타이어의 슬립율(λ) 추정단계(s200)는 슬라이딩모드 관측기에 의해 추정되는 것을 특징으로 하는 ABS브레이크의 제동방법. [청구항3]삭제 [청구항4]제1항에 있어서, 추정된 타이어의 제동력과 슬립율을 통해 도출된 슬립곡선의 기울기(ξ)를 이용한 목표슬립율(λd) 추정단계(s300)에서 상기 목표슬립율(λd)은의 식으로 도출되며, 상기의 식에서 i는 시간구분자이며, Δλ는 슬립율의 증분량이고, sgn(ξ)는 슬립율의 증가방향을 결정하는 요소이고,상기 sgn(ξ)는상기의 식에서와 같이, 기울기(ξ)가 0보다 크면 1을, 기울기(ξ)가 0이면 0을 기울기(ξ)가 0보다 작으면 -1을 갖는 것을 특징으로 하는 ABS브레이크의 제동방법. [청구항5]차량용 ABS브레이크에 있어서, 타이어의 제동력과 타이어의 슬립율(λ)을 추정하는 슬라이딩모드 관측기(100)와,상기 슬라이딩모드 관측기로부터의 제동력과 슬립율(λ)을 기초로 목표슬립율(λd)을 설정하는 목표슬립율(λd) 설정모듈(200)과,상기 설정된 목표슬립율(λd)에 따라 ABS브레이크를 제어하는 ABS제어기(300)를 포함하고,상기 목표슬립율(λd)은의 식으로 도출되며, 상기의 식에서 i는 시간구분자이며, Δλ는 슬립율의 증분량이고, sgn(ξ)는 슬립율의 증가방향을 결정하는 요소이고,상기 sgn(ξ)는상기의 식에서와 같이, 기울기(ξ)가 0보다 크면 1을, 기울기(ξ)가 0이면 0을 기울기(ξ)가 0보다 작으면 -1을 갖는 것을 특징으로 하는 차량용 ABS브레이크. [청구항6]삭제
429 | 캡플라이용 PET 코드 및 이를 포함하는 타이어 | D02G 3/48(2006.01)¦D02G 3/04(2006.01)¦D02G 3/28(2006.01)¦B60C 9/00(2021.01) | 1020210083177 | 2021.06.25 | 1026044150000 | 2023.11.16 | 1020230000714 | 2023.01.03 |  | 2023.11.21 | 등록결정(일반) |  |  | Y(2021.06.25) | 5 | 고속 주행 내구 성능이 유지되면서 조종안정성이 개선된 캡플라이용 PET 코드가 제공된다. 본 발명의 일 실시예는, 폴리에틸렌 테레프탈레이트(polyethylene terephthalate, PET)로 이루어진 섬유로 구성된 캡플라이용 PET 코드에 있어서, 상기 캡플라이용 PET 코드의 정량섬도는 400 내지 7000 데니어(denier)인 캡플라이용 PET 코드에 해당한다. | [청구항1]폴리에틸렌 테레프탈레이트(polyethylene terephthalate, PET)로 이루어진 섬유로 구성된 캡플라이용 PET 코드에 있어서,상기 캡플라이용 PET 코드의 정량섬도는 400 내지 7000 데니어(denier)이고,상기 캡플라이용 PET 코드의 수축 응력은, 177℃에서 1.2g/d 미만이고,ASTM D2138에 근거한 상기 캡플라이용 PET 코드의 스킴 고무 컴파운드에 대한 접착력은 160℃로 60분 가류 시 7 내지 20kgf/inch이고, 상기 스킴 고무 컴파운드는, 스티렌 부타디엔 고무(SBR) 10 내지 90 중량부 및 천연고무 10 내지 90 중량부를 포함하는 원료고무 100 중량부, 상기 원료고무 100 중량부를 기준으로 카본블랙 20 내지 70 중량부, ZnO 0.5 내지 2 중량부, 유황 1 내지 4 중량부 및 술펜아미드계 가류촉진제 0.5 내지 3 중량부로 제조된 것이고, 상기 캡플라이용 PET 코드의 탄성계수는 0 내지 2.5%의 변형(strain) 조건에서 10 내지 70g/d이고,상기 캡플라이용 PET 코드의 수축률은, 2분 동안 초기하중 0.05g/d, 및 177℃의 온도 조건에서 1.8 % 이하이고,상기 캡플라이용 PET 코드의 인장 응력은 2 내지 3% 변형(strain) 조건에서 2.0 g/d 미만인,캡플라이용 PET 코드. [청구항2]제1항에 있어서,상기 캡플라이용 PET 코드의 정량섬도는, 900 내지 4500 데니어인 캡플라이용 PET 코드. [청구항3]제1항에 있어서,상기 캡플라이용 PET 코드는400 내지 2100 데니어(denier)의 필라멘트사(Filament Yarn)가 1가닥으로 이루어지거나, 2 또는 3가닥으로 합연사된 것인, 캡플라이용 PET 코드. [청구항4]삭제 [청구항5]삭제 [청구항6]삭제 [청구항7]삭제 [청구항8]제1항에 있어서,상기 캡플라이용 PET 코드의 꼬임 계수는 110 내지 250인 캡플라이용 PET 코드. [청구항9]제1항 내지 제3항 및 제8항 중 어느 한 항에 따른 캡플라이용 PET코드를 포함하는 타이어.
430 | 조종 안정성을 향상시킨 공기입 타이어 | B60C 11/03(2006.01)¦B60C 11/13(2006.01) | 1020210078118 | 2021.06.16 | 1026335590000 | 2024.01.31 | 1020220168622 | 2022.12.26 |  | 2024.02.06 | 등록결정(일반) |  |  | Y(2021.06.16) | 6 | 본 발명의 일 실시 예는 타이어의 주행 중 코너링 등의 수행 시 레터털그루브의 막힘 현상으로 인한 웨트 그립력(Wet Grip) 저하를 방지하여 조종 안정성을 향상시킨 타이어를 제공한다. 본 발명의 실시 예에 따른 조종 안정성을 향상시킨 공기입 타이어는, 트레드의 양 측에 형성되는 그루브로써, 타이어의 원주 방향에 수직한 방향으로 형성되는 레터럴그루브; 및 레터럴그루브의 깊이 방향을 따라 연장되어 레터럴그루브의 바닥면으로부터 돌출되는 형상으로 형성되는 보조블록;을 포함한다. | [청구항1]트레드에 복수 개의 블록 및 복수 개의 그루브가 형성된 타이어에 있어서,상기 트레드의 양 측에 형성되는 그루브로써, 상기 타이어의 원주 방향에 수직한 방향으로 형성되는 레터럴그루브; 및상기 레터럴그루브의 깊이 방향을 따라 연장되어 상기 레터럴그루브의 바닥면으로부터 돌출되는 형상으로 형성되는 보조블록;을 포함하고,상부면과 하부면이 동일한 형상으로 형성되는 기둥 형상인 상기 보조블록의 단면은, 타원형 또는 육각형의 형상으로 형성되며,상기 보조블록의 단면에서 어느 하나의 점과 다른 하나의 점을 잇는 직선 중 최대 길이인 직선의 길이 방향이 상기 레터럴그루브의 길이 방향에 평행하게 형성됨으로써, 상기 보조블록을 통과하는 유체의 저항이 감소하여 상기 레터럴그루브를 통과하는 유체의 배출이 용이하고,상기 레터럴그루브의 폭은, 상기 트레드의 중심을 향하는 상기 레터럴그루브 내측단으로부터 상기 레터럴그루브 외측단 방향으로 갈수록 점진적으로 증가하며,상기 보조블록은, 상기 레터럴그루브의 내측단으로부터 상기 레터럴그루브를 형성하는 블록인 숄더블록의 길이의 1/3인 지점과 2/3인 지점 사이에 배치되고,타이어 주행 중 상기 트레드의 중앙 부위에 형성된 그루브인 메인그루브 내에서 발생된 노이즈가 상기 레터럴그루브의 내측단을 통과하는 경우, 노이즈가 상기 보조블록에 반사되어 노이즈의 타이어 외부 방출이 제한됨으로써, 타이어 소음 발생이 방지되는 것을 특징으로 하는 조종 안정성을 향상시킨 공기입 타이어. [청구항2]삭제 [청구항3]청구항 1에 있어서,상기 레터럴그루브 내측단의 폭과 외측단의 폭은 아래의 식을 만족시키는 것을 특징으로 하는 조종 안정성을 향상시킨 공기입 타이어.2W ≥ W' 003e# W여기서, W는 상기 레터럴그루브 내측단의 폭이고, W'는 상기 레터럴그루브 외측단의 폭이다. [청구항4]삭제 [청구항5]청구항 1에 있어서,상기 보조블록의 단면에서, 상기 레터럴그루브의 길이 방향에 대한 길이인 축방향길이는, 아래의 식을 만족시키는 것을 특징으로 하는 조종 안정성을 향상시킨 공기입 타이어. Wb ≤ WSB/3여기서, Wb 는 상기 축방향길이고, WSB 는 상기 레터럴그루브를 형성하는 블록인 숄더블록의 길이이다. [청구항6]청구항 1에 있어서,상기 보조블록의 단면에서, 상기 레터럴그루브의 폭 방향에 대한 길이인 폭방향길이는, 아래의 식을 만족시키는 것을 특징으로 하는 조종 안정성을 향상시킨 공기입 타이어.hb ≤ (W+W')/4여기서, hb는 상기 폭방향길이고, W는 상기 레터럴그루브 내측단의 폭이며, W'는 상기 레터럴그루브 외측단의 폭이다. [청구항7]청구항 1에 있어서,상기 보조블록은, 하나의 레터럴그루브에 적어도 하나 이상 형성되는 것을 특징으로 하는 조종 안정성을 향상시킨 공기입 타이어. [청구항8]삭제 [청구항9]청구항 1에 있어서,상기 레터럴그루브는, 하나의 블록과 다른 블록 사이에 형성되고, 상기 보조블록에 의해 상기 하나의 블록과 상기 다른 블록의 형상 변형이 제한되는 것을 특징으로 하는 조종 안정성을 향상시킨 공기입 타이어.
431 | 자체 재생성되는 숨겨진 홈을 형성한 보강리브를 가지는 타이어 | B60C 11/04(2006.01)¦B60C 11/03(2006.01) | 1020210049535 | 2021.04.16 | 1025467760000 | 2023.06.19 | 1020220143993 | 2022.10.26 |  | 2023.06.26 | 등록결정(일반) |  |  | Y(2021.04.16) | 4 | 본 발명은 타이어의 트레드 면의 최외각 리브와 내측리브 사이에 형성된 그루브(groove)의 내부에 보강리브가 형성되며, 상기 보강리브의 일측면은 상기 내측리브의 측벽에 밀착하도록 접촉되며 보강리브의 타측면은 상기 최외각 리브의 측벽과 이격되고, 상기 보강리브의 바디의 하부에 내측리브의 방향으로 오목하게 형성된 공간부인 홈이 형성되는 것을 특징으로 하는 자체 재생성되는 숨겨진 홈을 형성한 보강리브를 가지는 타이어를 제공한다. | [청구항1]타이어의 트레드 면의 최외각리브(10)와 내측리브(20) 사이에 형성된 그루브(groove)(30)의 내부에 보강리브(40)가 형성되며,상기 보강리브(40)의 일측면(41)은 상기 내측리브(20)의 측벽(21)에 밀착하도록 접촉되며 보강리브(40)의 타측면(42)은 상기 최외각리브(10)의 측벽(11)과 이격되고,상기 보강리브(40)의 바디(44)의 하부에 내측리브(20)의 방향으로 오목하게 형성된 공간부인 홈(50)이 형성되며,상기 보강리브(40)의 폭(F)에 따라서 상기 보강리브(40)와 상기 최외각리브(10) 사이의 거리(G)가 결정되고,상기 보강리브(40)의 폭(F)이 상기 그루브(30)의 폭(E)의 70% 초과 90% 미만이 되도록 형성됨으로써, 상기 타이어의 주행 시 상기 보강리브(40)와 상기 최외각리브(10)가 단일한 리브처럼 거동하기에 용이함으로써 상기 최외각리브(10)의 강성 저하를 방지하고, 상기 타이어의 젖은노면 제동성능의 저하를 방지하며,상기 홈(50)의 최대폭(H)은 그루브 폭(E)의 40%~60%가 되도록 형성되어 상기 보강리브(40)의 바디(44) 상부가 상기 홈(50) 대비 상대적으로 광폭으로 형성되므로, 상기 보강리브(40)의 상부가 전부 마모될 때까지 상기 홈(50)의 부피가 일정하게 유지됨으로써, 상기 보강리브(40)의 마모 말기에도 상기 타이어의 젖은노면 제동성능을 확보하는 것을 특징으로 하는 자체 재생성되는 숨겨진 홈을 형성한 보강리브를 가지는 타이어. [청구항2]삭제 [청구항3]제 1 항에 있어서, 상기 홈(50)의 깊이(C)는 그루브(30)의 깊이(A)의 40%~60% 가 되도록 형성되는 것을 특징으로 하는 자체 재생성되는 숨겨진 홈을 형성한 보강리브를 가지는 타이어. [청구항4]제 3 항에 있어서, 상기 홈(50)의 깊이(C)는 보강리브(40)의 깊이(B)의 70% 를 초과하지 않도록형성되는 것을 특징으로 하는 자체 재생성되는 숨겨진 홈을 형성한 보강리브를 가지는 타이어. [청구항5]삭제 [청구항6]제 1 항에 있어서, 상기 홈(50)이 최대폭을 가질때의 깊이(D)는 그루브(30)의 깊이(A)의 20%~40% 가 되도록 형성되는 것을 특징으로 하는 자체 재생성되는 숨겨진 홈을 형성한 보강리브를 가지는 타이어.
432 | 초저 회전저항 타이어를 위한 페이크 림프로텍트바 형성 방법 및 페이크 림프로텍트바가 형성된 타이어 | B60C 13/02(2006.01)¦B60C 13/00(2006.01)¦B60C 13/04(2006.01) | 1020210122120 | 2021.09.14 | 1026169280000 | 2023.12.18 | 1020230039157 | 2023.03.21 |  | 2023.12.21 | 등록결정(일반) |  |  | Y(2021.09.14) | 6 | 본 발명의 일 실시예는 초저 회전저항을 가지도록 타이어에 페이크 림프로텍트바를 형성하기 위해, 타이어에 추가될 페이크 림프로텍트바의 위치를 설정하는 위치설정단계; 타이어에 추가될 페이크 림프로텍트바의 형상을 설정하는 형상설정단계; 타이어에 추가될 페이크 림프로텍트바를 성형하는 성형단계; 및 설정된 형상에 따라 성형된 페이크 림프로텍트바를 타이어의 설정된 위치에 부착하는 부착단계;를 포함하여 구성되는 것을 특징으로 하는 타이어의 페이크 림프로텍트바 형성 방법을 제공한다. | [청구항1]타이어에 추가될 페이크 림프로텍트바의 위치를 설정하는 위치설정단계;타이어에 추가될 페이크 림프로텍트바의 형상을 설정하는 형상설정단계;타이어에 추가될 페이크 림프로텍트바를 성형하는 성형단계; 및설정된 형상에 따라 성형된 페이크 림프로텍트바를 타이어의 설정된 위치에 부착하는 부착단계;를 포함하고,상기 부착단계에서, 타이어의 원주방향을 따라 사이드월에 페이크 림프로텍트바 안착홈을 원형으로 요입 형성하고, 페이크 림프로텍트바 안착홈의 내부에 일정 간격으로 페이크 림프로텍트바 안착홈 돌기를 형성하며,페이크 림프로텍트바의 사이드월과 부착되는 면에는 상기 페이크 림프로텍트바 안착홈 돌기들이 삽입되어 결합되는 복수의 페이크 림프로텍트바 요입홈을 형성한 후, 페이크 림프로텍트바 안착홈, 페이크 림프로텍트바 안착홈 돌기의 표면 및 페이크 림프로텍트바 요입홈의 내부에 접착제를 도포하고,페이크 림프로텍트바 안착홈 돌기들이 페이크 림프로텍트바 요입홈들에 삽입되도록 페이크 림프로텍트바를 페이크 림프로텍트바 안착홈에 안착 결합시킨 후 압력과 열을 가해 경화시켜 부착함으로써,상기 페이크 림프로텍트바와 상기 사이드월 간 부착력을 향상시키고, 타이어 주행 시 상기 페이크 림프로텍트바가 상하 굴신운동하는 경우 상기 페이크 림프로텍트바의 유연성을 확보하는 것을 특징으로 하는 타이어의 페이크 림프로텍트바 형성 방법. [청구항2]제1항에 있어서, 상기 위치설정단계는,타이어의 영역 중 변형이 최소화되는 턴업헤드(61)와 턴업헤드(61)의 상부 7 ~ 8 mm까지의 영역을 포함하는 영역을 변형최소영역(R)으로 설정하는 변형최소영역설정단계; 및상기 변형최소영역(R) 중 턴업헤드 높이 방향의 턴헙헤드(61)의 중심 점(51)의 상부 및 하부로 7 ~ 8mm 영역 내에 위치되는 점에서 수평으로 연장되는 수평선 상의 위치에 생성될 페이크 림프로텍트바(2)의 첨두점(P)으로부터 사이드월(50)까지의 상부 접선의 접점(55) 및 하부 접선의 접점(65)을 상기 페이크 림프로텍트바(2)의 상부(트레드 방향)와 하부(비드 방향)의 위치로 선택하는 페이크 림프로텍트바 상부 및 하부 위치 설정단계;를 포함하여 구성되는 것을 특징으로 하는 타이어의 페이크 림프로텍트바 형성 방법. [청구항3]제1항에 있어서, 상기 형상설정단계에서 설정되는 상기 페이크 림프로텍트바의 깊이(Depth)는 상기 페이크 림프로텍트바의 첨두점(P)으로부터 상기 사이드월의 수직거리로서 3 ~ 20mm인 것을 특징으로 하는 타이어의 페이크 림프로텍트바 형성 방법. [청구항4]제2항에 있어서, 상기 형상설정단계는,상기 위치설정단계에서 설정된 상기 페이크 림프로텍트바의 상부 및 하부 위치 내에서 단면의 형상을 사다리꼴형, 삼각형, 삼각 볼록형, 하측 볼록형 또는 상/하측 볼록형 중 어느 하나의 형상을 가지도록 설정하는 단계인 것을 특징으로 하는 타이어의 페이크 림프로텍트바 형성 방법. [청구항5]제2항에 있어서, 상기 형상설정단계는,상기 위치설정단계에서 설정된 상기 페이크 림프로텍트바의 내부에 원형, 다각형 또는 다각형의 적층형 중 어느 하나의 빈 공간 또는 이종재질층을 설정하는 단계인 것을 특징으로 하는 타이어의 페이크 림프로텍트바 형성 방법. [청구항6]삭제 [청구항7]삭제 [청구항8]삭제 [청구항9]제1항 내지 제5항 중 어느 한 항의 타이어의 페이크 림프로텍트바 형성 방법에 의해 형성된 페이크 림프로텍트바를 구비한 타이어.
433 | 측부의 강성이 강화된 공기입 타이어 | B60C 13/04(2006.01)¦B60C 9/18(2006.01)¦B60C 15/00(2006.01)¦B60C 1/00(2006.01) | 1020210099123 | 2021.07.28 | 1025786300000 | 2023.09.11 | 1020230017527 | 2023.02.06 |  | 2023.09.14 | 등록결정(일반) |  |  | Y(2021.07.28) | 4 | 본 발명의 일 실시 예는 타이어 사이드월의 수직방향 및 수평 방향에 높은 강성을 부여하여 핸들링 성능을 향상시키는 기술을 제공한다. 본 발명의 실시 예에 따른 측부의 강성이 강화된 공기입 타이어는, 노면과 직접 접하는 두꺼운 고무층인 트레드의 양측으로 굴곡진 사이드월, 타이어가 차량 휠의 림에 안착되도록 하는 비드와이어를 구비하는 비드번들을 포함하는 공기입 타이어에 있어서, 타이어의 가장 내측에 위치하는 고무층인 이너라이너; 상기 트레드와 상기 이너라이너 사이에 형성된 타이어의 내부 골격으로써, 상기 비드번들을 중심으로 턴업되는 부위인 턴업부위를 구비하는 카카스코드; 상기 턴업부위 및 상기 턴업부위와 연결된 상기 카카스코드의 다른 부위에 의해 일 부위가 감싸지는 제1비드필러; 및 상기 이너라이너와 상기 카카스코드 사이에 형성되고 일 부위가 상기 제1비드필러에 인접하도록 형성되는 제2비드필러;를 포함한다. | [청구항1]노면과 직접 접하는 두꺼운 고무층인 트레드의 양측으로 굴곡진 사이드월, 타이어가 차량 휠의 림에 안착되도록 하는 비드와이어를 구비하는 비드번들을 포함하는 공기입 타이어에 있어서,타이어의 가장 내측에 위치하는 고무층인 이너라이너;상기 트레드와 상기 이너라이너 사이에 형성된 타이어의 내부 골격으로써, 상기 비드번들을 중심으로 턴업되는 부위인 턴업부위를 구비하는 카카스코드;상기 턴업부위 및 상기 턴업부위와 연결된 상기 카카스코드의 다른 부위에 의해 일 부위가 감싸지는 제1비드필러;상기 이너라이너와 상기 카카스코드 사이에 형성되고 일 부위가 상기 제1비드필러에 인접하도록 형성되는 제2비드필러; 및상기 이너라이너와 연결되고 상기 턴업부위를 감싸도록 형성되어 상기 림에 의한 충격을 흡수하며, 타이어의 내측 방향으로 굴곡진 곡면을 구비하는 부위인 주쿠션부위를 구비하는 림쿠션;을 포함하고,상기 제2비드필러에 의해 상기 사이드월의 강성 조절이 수행되며,사이드월의 말단에는 타이어의 내측 방향으로 돌출되는 사이드월돌출부가 형성되고,상기 주쿠션부위의 상부 외측면에는 상기 사이드월돌출부와 대응되는 형상의 홈인 림쿠션홈이 형성되어,상기 사이드월돌출부와 상기 림쿠션홈이 결착되어 상기 사이드월과 상기 림쿠션의 결합력이 증대되는 것을 특징으로 하는 측부의 강성이 강화된 공기입 타이어. [청구항2]청구항 1에 있어서,상기 제1비드필러의 단면에서 상기 제1비드필러의 높이는, 상기 림쿠션의 단면에서 상기 주쿠션부위의 높이보다 작은 것을 특징으로 하는 측부의 강성이 강화된 공기입 타이어. [청구항3]청구항 1에 있어서,상기 제2비드필러의 단면에서 상기 제2비드필러의 높이는, 상기 타이어의 단면 높이의 2/3보다 작은 것을 특징으로 하는 측부의 강성이 강화된 공기입 타이어. [청구항4]청구항 1에 있어서,상기 제2비드필러의 단면에 있어서, 상기 카카스코드를 사이에 두고 상기 제1비드필러에 오버랩되는 상기 제2비드필러 일 부위의 상기 카카스코드에 대한 접촉 길이는, 5밀리미터(mm) 이상인 것을 특징으로 하는 측부의 강성이 강화된 공기입 타이어.
434 | 타이어에 설치된 전자장치를 이용한 클라우드 시스템 및 이의 서비스 방법 | G06Q 10/06(2012.01)¦G06Q 10/08(2024.01)¦G06Q 10/10(2023.01)¦G06Q 10/00(2023.01)¦G06F 11/30(2006.01)¦G06F 9/54(2018.01)¦G06F 9/46(2006.01) | 1020210070677 | 2021.06.01 | 1025680120000 | 2023.08.12 | 1020220162337 | 2022.12.08 |  | 2023.08.17 | 등록결정(재심사후) |  |  | Y(2021.06.01) | 7 | 본 발명은 타이어에 설치된 전자장치를 이용한 클라우드 시스템 및 이의 서비스 방법에 관한 것으로, 보다 상세하게는 타이어 정보를 제조에서 판매 및 폐기까지 관리하기 위한 타이어에 설치된 전자장치를 이용한 클라우드 시스템 및 이의 서비스 방법에 관한 것이다. 상기와 같은 목적을 달성하기 위한 본 발명의 구성은 타이어 식별 데이터, 타이어 부가 정보, 필드 데이터가 저장된 전자장치; 상기 전자장치와 연동되는 제조사서버; 상기 전자장치 및 상기 제조사서버와 연동되는 판매사서버; 및 상기 전자장치 및 상기 제조사서버에서 사용자가 요청하거나 필요한 정보를 접근 권한 내에서 제공하도록 마련된 사용자기기를 포함하며, 상기 타이어 식별 데이터, 상기 타이어 부가 정보, 상기 필드 데이터의 접근 권한은 차별화되어 설정된 것을 특징으로 하는 타이어에 설치된 전자장치를 이용한 클라우드 시스템을 제공한다. | [청구항1]타이어 식별 데이터, 타이어 부가 정보, 필드 데이터가 저장되고, 고유의 태그 ID 및 타이어 ID를 갖는 태그부, 데이터를 송수신하도록 마련된 통신부, 상기 타이어 식별 데이터가 저장된 제1 메모리부, 상기 타이어 부가 정보가 저장된 제2 메모리부 및, 상기 제2 메모리부의 상기 타이어 부가 정보에 대한 접근 권한을 설정하는 액세스부를 포함하는 전자장치;클라우드와 제조사DB로 이루어지고, 상기 타이어 ID로 상기 클라우드 상 API(Application Programming Interface)에 접속 시 상기 API가 상기 제조사DB에 접속되어 상기 통신부와의 사이에 데이터가 송수신되는 제조사서버;상기 통신부와 판매 정보 및 물류 정보를 송수신하는 판매사서버; 및상기 전자장치에 저장된 정보를 상기 제조사서버를 통해 전달받아 사용자에게 제공하는 사용자기기를 포함하며,상기 액세스부가 상기 타이어 부가 정보에 포함된 정보들 각각에 대한 보안등급을 설정하고, 상기 타이어 부가 정보에 포함된 정보의 보안 등급에 따라 사용자별로 접근할 수 있는 정보를 구분함으로써, 상기 타이어 부가 정보에 포함된 정보들 각각에 대한 접근이 차별화되도록 설정되며,상기 전자장치는, 상기 필드 데이터를 수집하고 저장하도록 마련되고 타이어의 트레드 표면과 사이드월 영상 정보를 이용하여 트레드 마모 정보 및 사이드월 각인 정보를 생성하는 데이터수집부;를 더 포함하고,상기 태그부, 상기 통신부, 상기 제1 메모리부와 상기 제2 메모리부, 상기 액세스부 및 상기 데이터수집부가 타이어의 구조 내부에 설치되며,상기 타이어 식별 데이터는 자유 접근 가능한 공개 정보를 포함하고, 상기 타이어 부가 정보는 보안 정보를 포함하여, 정보의 보안 여부에 따라 상기 제1 메모리부와 상기 제2 메모리부에 저장되는 데이터가 구분되는 것을 특징으로 하는 타이어에 설치된 전자장치를 이용한 클라우드 시스템. [청구항2]제 1 항에 있어서,상기 통신부는, 상기 제1 메모리부, 상기 제2 메모리부, 상기 데이터수집부에 저장된 데이터들을 상기 제조사서버와 송수신하도록 마련되는 것을 특징으로 하는 타이어에 설치된 전자장치를 이용한 클라우드 시스템. [청구항3]제 2 항에 있어서,상기 타이어 식별 데이터는 타이어에 부착되는 바코드와 동일한 정보인 회사정보, 제품 코드, 시리얼 번호를 포함하는 것을 특징으로 하는 타이어에 설치된 전자장치를 이용한 클라우드 시스템. [청구항4]제 2 항에 있어서,상기 타이어 부가 정보는사용자가 요청한 개별 정보, DOT(Department Of Transportation, 제조일자), 공장지, 사이즈, 패턴, speed index, load index를 포함하여 사이드월에 각인, 표시, 마킹되는 정보를 하나 이상 포함하는 것을 특징으로 하는 타이어에 설치된 전자장치를 이용한 클라우드 시스템. [청구항5]삭제 [청구항6]삭제 [청구항7]삭제 [청구항8]제 1 항에 있어서,상기 태그 ID 및 타이어 ID는 제조사 고유번호, 타이어 제품 번호, 타이어 제품 일련번호를 포함하는 것을 특징으로 하는 타이어에 설치된 전자장치를 이용한 클라우드 시스템. [청구항9]제 1 항에 따른 타이어에 설치된 전자장치를 이용한 클라우드 시스템의 서비스 방법에 있어서,a) 타이어에 상기 전자장치가 삽입되는 단계;b) 상기 타이어 ID로 상기 클라우드 상 API에 접속 시 상기 API가 상기 제조사DB에 접속되어 상기 통신부와 상기 제조사서버의 사이에 데이터가 송수신되는 단계;c) 상기 전자장치 및 상기 제조사서버 내의 복수의 타이어 부가 정보 각각에 대한 보안 등급이 설정되는 단계; 및d) 상기 전자장치의 상기 통신부 및 상기 제조사서버와 상기 판매사서버 간 판매 정보 및 물류 정보가 송수신되는 단계를 포함하는 것을 특징으로 하는 타이어에 설치된 전자장치를 이용한 클라우드 시스템의 서비스 방법. [청구항10]삭제 [청구항11]제 9 항에 있어서,상기 b) 단계는,상기 전자장치의 태그부에 저장된 태그 ID와 타이어 ID를 매칭시켜 상기 제조사서버와 상기 전자장치 간 데이터가 송수신되도록 마련된 것을 특징으로 하는 타이어에 설치된 전자장치를 이용한 클라우드 시스템의 서비스 방법. [청구항12]삭제 [청구항13]삭제
435 | 세미블록이 형성된 블록패턴을 가지는 타이어 | B60C 11/03(2006.01)¦B60C 11/11(2006.01)¦B60C 11/00(2006.01) | 1020210063308 | 2021.05.17 | 1025467770000 | 2023.06.19 | 1020220156127 | 2022.11.25 |  | 2023.06.26 | 등록결정(일반) |  |  | Y(2021.05.17) | 13 | 본 발명은 세미블록이 형성된 블록패턴을 가지는 타이에 관한 것으로서, 보다 상세하게는, 트레드면에 형성되어 차량 주행시 주행방향으로 노면에 먼저 접지되는 선행 메인블록과, 상기 선행 메인블록에 이어서 다음으로 노면에 접지되는 후행 메인블록과, 상기 선행메인블록과 후행메인블록의 사이에 존재하는 공간부에 형성된 세미블록을 포함하여 구성되는 것을 특징으로 하는 타이어에 관한 것이다. | [청구항1]트레드면에 형성되어 차량 주행시 주행방향으로 노면에 먼저 접지되는 선행메인블록(10);상기 선행메인블록(10)에 이어서 다음으로 노면에 접지되는 후행메인블록(20); 및상기 선행메인블록(10)과 후행메인블록(20)의 사이에 존재하는 공간부(40)에 형성된 세미블록(30);을 포함하고,상기 세미블록(30)은, 선행 메인블록(10)의 토(toe)(13) 부분의 강성을 증가시키기 위하여 일정한 각도를 가지도록 경사지게 이루어진 선행블록측경계면(31)을 구비하고,상기 선행메인블록(10)은 상기 세미블록(30)의 선행블록측경계면(31)에 대향하는 선행블록측면(11)과 선행블록상면(12)을 가지고 있으며, 상기 선행메인블록(10)의 선행블록측면(11)의 경사각(α)은 100 도~120 도로 형성되는 것을 특징으로 하는 타이어. [청구항2]제 1 항에 있어서, 상기 세미블록(30)은,후행 메인블록(20)의 힐(heel)(23) 부분의 강성을 감소시키기 위하여 직선과 원호로 연결되는 형상으로 이루어진 후행블록측경계면(32)을 포함하여 구성되는 것을 특징으로 하는 타이어. [청구항3]제 2 항에 있어서, 상기 선행블록측경계면(31)의 상부 엣지(edge) 부분은 원호 형상으로 이루어지고, 상기 후행블록측경계면(32)의 상부 엣지(edge) 부분은 상기 선행블록측경계면(31)의 상부 엣지보다 더 낮은 위치에 형성되며, 상기 세미블록(30)의 상면(33)의 형상은 상기 후행블록측경계면(32)의 상부엣지로부터 수평면을 이루다가 선행블록측경계면(31)의 엣지부분을 향하여 상방으로 경사지게 형성되는 구성을 특징으로 하는 타이어. [청구항4]제 3 항에 있어서, 상기 후행메인블록(20)은 상기 세미블록(30)의 후행블록측경계면(32)에 대향하는 후행블록측면(21)과 후행블록상면(22)를 가지고 있으며, 상기 메인블록들(10,20)들의 높이(H)와 상기 세미블록(30)의 상면(33)의 수평면까지의 높이(h3)와의 차이의 높이차(h1)가 형성되는 구성을 특징으로 하는 타이어. [청구항5]제 4 항에 있어서, 타이어의 그루브의 깊이(H)와 세미블록의 상면의 수평면까지의 높이(h3)의 차(h1)는 2~4 mm 이고, 해당 높이(h1)는 세미블록(30)의 상면(33)의 수평면과 선행블록측경계면(31)의 엣지부분과의 높이차(h2)의 2 배에 해당(2 X h2)하는 구성을 특징으로 하는 타이어. [청구항6]제 4 항에 있어서, 선행메인블록(10)과 후행메인블록(20)의 이격거리(D)는 메인블록의 주행방향길이(L)의 0.3~0.5 배(0.3~0.5 X L)이고, 해당 이격거리(D)는 후행메인블록(20)의 후행블록측면(12)으로부터 세미블록(30)의 수평면까지의 거리(d1)의 2 배에 해당(2 X d1)하는 구성을 특징으로 하는 타이어. [청구항7]제 5 항에 있어서, 상기 세미블록(30)의 상면의 수평면까지의 높이(h3)는 타이어의 그루브의 깊이(H)에서 상기 h1 값과의 차이값(h3 = H - h1)에 해당되는 것을 특징으로 하는 타이어. [청구항8]제 4 항에 있어서, 상기 세미블록(30)의 선행블록측경계면(31)과 선행블록측면(11)과의 이격거리(t1)은 0.4~0.7 mm 인 구성을 특징으로 하는 타이어. [청구항9]삭제 [청구항10]제 4 항에 있어서, 세미블록(30)의 후행블록측경계면(32)과 후행블록측면(21)과의 이격거리 (t2)는 0.7~2 mm 인 구성을 특징으로 하는 타이어. [청구항11]제 7 항에 있어서, 상기 세미블록(30)의 후행블록측경계면(32)의 원호 형상부분까지의 높이(h4)는 상기 h3 높이의 1/2 의 높이(h4 = h3/2)인 구성을 특징으로 하는 타이어. [청구항12]제 4 항에 있어서, 상기 후행블록측면(21)의 최하단부분과 후행블록측면(21)의 최상단부분과의 차이값(d2)은 1~3 mm 인 구성을 특징으로 하는 타이어. [청구항13]제 4 항에 있어서, 상기 세미블록(30)의 후행블록측경계면(32)의 상부엣지 부분의 반지름(R1)은 2~3 mm 인 구성을 특징으로 하는 타이어. [청구항14]제 4 항에 있어서, 상기 세미블록(30)의 트레드면의 폭방향으로의 폭의 길이는 메인블록(10,20)의 폭방향으로의 폭의 길이의 0.8 ~ 1 배인 구성을 특징으로 하는 타이어.
436 | 사이드월의 마모 확인을 위한 컬러 마모인디케이터를 가지는 타이어 | B60C 11/24(2006.01)¦B29D 30/06(2006.01)¦B60C 19/00(2006.01) | 1020210018735 | 2021.02.10 | 1025306890000 | 2023.05.03 | 1020220115722 | 2022.08.18 |  | 2023.05.10 | 등록결정(일반) |  |  | Y(2021.02.10) | 4 | 본 발명은 사이드월의 마모를 확인하기 위한 컬러 마모인디케이터를 가지는 타이어에 관한 것으로서, 보다 상세하게는, 사이드월프로텍터의 영역에 적어도 하나 이상의 기둥형상의 마모인디케이터가 내삽되고, 상기 마모인디케이터는 마모 정도에 따라서 서로 다른 색상이 노출되도록 형성되는 구성을 특징으로 하는 사이드월의 마모 확인을 위한 컬러 마모인디케이터를 가지는 타이어를 제공한다. | [청구항1]타이어의 험프스트립(30)의 측면 부분과 림쿠션(40)의 상측 부분에 위치되는 사이드월프로텍터(20)의 영역에 적어도 하나 이상의 기둥형상의 마모인디케이터(10)가 내삽되고,상기 마모인디케이터(10)는 상부(11), 중부(12) 및 하부(13)로 이루어지고, 상부(11), 중부(12) 및 하부(13)의 색상이 각각 다른 색상으로 이루어지며,상기 마모인디케이터(10)는 마모 정도에 따라서 서로 다른 색상이 노출되도록 형성되고,상기 마모인디케이터(10)의 하부(13)의 높이는 마모인디케이터(10)의 전체 높이(h)의 3/10 에 해당되는 높이이고, 중부(13)의 높이는 상기 마모인디케이터(10)의 전체 높이(h)의 3/10 에 해당되는 높이이고, 상부(13)의 높이는 상기 마모인디케이터 (10)의 전체 높이(h)의 4/10 에 해당되는 높이에 해당되며,상기 마모인디케이터(10)가 상기 사이드월프로텍터(20)의 영역에 내삽됨으로써, 타이어의 굴신운동 시 상기 마모인디케이터(10)의 설치 부위에서 응력 집중이 방지되어 크랙 발생이 방지되고,상기 마모인디케이터(10)의 상부(11), 중부(12) 및 하부(13)의 조성 및 물성이 동일하여 마모 성능이 동일하며, 상기 마모인디케이터(10)가 마모 중 분리되는 것을 방지하는 것을 특징으로 하는 사이드월의 마모 확인을 위한 컬러 마모인디케이터를 가지는 타이어. [청구항2]삭제 [청구항3]제 1 항에 있어서, 상기 마모인디케이터(10)의 상부(11)는 상기 마모인디케이터(10)의 전체 부피의 40% 이고, 중부(12)는 상기 마모인디케이터(10)의 전체 부피의 30% 이고, 하부(13)는 상기 마모인디케이터(10)의 전체 부피의 30% 로 형성되는 것을 특징으로 하는 사이드월의 마모 확인을 위한 컬러 마모인디케이터를 가지는 타이어. [청구항4]삭제 [청구항5]제 1 항에 있어서, 상기 마모인디케이터(10)의 상부(11), 중부(12) 및 하부(13)의 재질은 고무재이고, 상기 마모인디케이터(10)의 상부(11), 중부(12) 및 하부(13)를 이루는 고무의 물성을 동일하게 형성하여 마모 성능에 차이가 발생되지 않도록 하는 것을 특징으로 하는 사이드월의 마모 확인을 위한 컬러 마모인디케이터를 가지는 타이어. [청구항6]제 1 항에 있어서, 상기 마모인디케이터(10)는 상부(11)의 색상은 검은색이고, 중부(12)의 색상은 노란색이며, 하부(13)의 색상은 백색으로 형성되는 구성을 특징으로 하는 사이드월의 마모 확인을 위한 컬러 마모인디케이터를 가지는 타이어.
437 | 비노출형 마모인디케이터를 가지는 타이어 | B60C 11/24(2006.01)¦B60C 11/12(2006.01) | 1020210018734 | 2021.02.10 | 1026106940000 | 2023.12.01 | 1020220115721 | 2022.08.18 |  | 2023.12.07 | 등록결정(일반) |  |  | Y(2021.02.10) | 6 | 본 발명은 타이어의 사이드월에 형성된 사이드월 프로텍터의 내측으로 적어도 하나 이상의 사이드월 마모인디케이터를 구비하고, 상기 사이드월 마모인디케이터는 내부가 비어있는 중공의 본체부와, 상기 본체부의 상부에서 사이드월 프로텍의 표면까지 상방향으로 연장되도록 형성되는 사이프(sipe)를 포함하여 구성되는 것을 특징으로 하는 비노출형 마모인디케이터를 가지는 타이어에 관한 것이다. | [청구항1]타이어의 사이드월(30)에 형성된 사이드월 프로텍터(20)의 내측으로 적어도 하나 이상의 사이드월 마모인디케이터(10)를 구비하고, 상기 사이드월 마모인디케이터(10)는 내부가 비어있는 중공의 본체부(11)와, 상기 본체부(11)의 상부에서 사이드월 프로텍터(20)의 표면까지 상방향으로 연장되도록 형성되는 사이프(12)를 포함하며,상기 사이프(12)는 본체부(11)의 상부면으로부터 수직방향으로 연장되다 소정 경사각을 가지며 일측 상부방향으로 연장되다 소정 경사각을 가지며 타측 상부방향으로 연장되어 상기 사이드월 프로텍터(20) 표면에 도달하는 형상으로 연장되어 3차원적인 형상을 구비하고,상기 사이프(12)가 0.6mm 내지 0.8mm의 폭을 가지는 연장된 선형의 홈으로 형성되어 사이드월(30) 프로텍터에 가해지는 강성을 분산시키고, 상기 사이드월(30)의 굴신운동에 의한 변형량을 최소화하여 크랙 발생을 방지하는 것을 특징으로 하는 비노출형 마모인디케이터를 가지는 타이어. [청구항2]제 1 항에 있어서, 상기 마모인디케이터(10)의 본체부(11)의 종방향 단면의 형상은 원형인 것을 특징으로 하는 비노출형 마모인디케이터를 가지는 타이어. [청구항3]제 1 항에 있어서, 상기 마모인디케이터(10)의 본체부(11)의 종방향 단면의 형상은 종형인 것을 특징으로 하는 비노출형 마모인디케이터를 가지는 타이어. [청구항4]제 1 항에 있어서, 상기 마모인디케이터(10)의 본체부(11)의 종방향 단면의 형상은 타원형인 것을 특징으로 하는 타이어. [청구항5]삭제 [청구항6]제 1 항에 있어서, 상기 마모인디케이터(10)의 본체부(11)의 폭방향의 형상은 원통형 형상인 것을 특징으로 하는 비노출형 마모인디케이터를 가지는 타이어. [청구항7]삭제 [청구항8]제 1 항에 있어서, 상기 사이프(12)의 형상은 직선 형상인 것을 특징으로 하는 비노출형 마모인디케이터를 가지는 타이어.
438 | 소음 저감 타이어 | B60C 19/00(2006.01)¦G10K 11/172(2006.01) | 1020210079351 | 2021.06.18 | 1025666460000 | 2023.08.09 | 1020220169213 | 2022.12.27 |  | 2023.08.14 | 등록결정(일반) |  |  | Y(2021.06.18) | 11 | 본 발명은 소음 저감 타이어에 관한 것으로, 보다 상세하게는 메인그루브에서 발생하는 기주공명에 의한 소음을 저감하기 위한 소음 저감 타이어에 관한 것이다. 상기와 같은 목적을 달성하기 위한 본 발명의 구성은 트레드에 형성되는 복수의 블록; 상기 블록 사이에 형성되며 타이어의 원주 방향으로 연장 형성된 그루브; 및 상기 그루브의 바닥면 및 벽면에 돌출되어 상기 그루브를 따라 연장 형성되는 복수의 돌기부들을 포함하며, 상기 돌기부는 각 종류별로 하나 이상을 포함하여 하나의 피치를 형성하도록 마련되어 유동에 따라 발생되는 열마찰 에너지를 키워 소음 에너지 감소시키도록 마련된 소음 저감 타이어를 제공한다. | [청구항1]트레드에 형성되는 복수의 블록;상기 블록 사이에 형성되며 타이어의 원주 방향으로 연장 형성된 그루브; 및상기 그루브의 바닥면 및 벽면에 돌출되어 상기 그루브를 따라 연장 형성되는 복수의 돌기부들을 포함하며,상기 돌기부는 각 종류별로 하나 이상을 포함하여 하나의 피치를 형성하도록 마련되어 표면적을 증가시키며, 유동에 따라 발생되는 열마찰 에너지를 키워 소음 에너지 감소시키고,상기 돌기부는, 상기 그루브의 바닥면 및 벽면에 돌출 형성되는 복수의 제1 돌기부; 및 상기 그루브의 바닥면 및 벽면에 돌출 형성되는 복수의 제2 돌기부를 포함하며, 상기 제1 돌기부의 돌출 높이는 상기 제2 돌기부보다 돌출 높이가 더 크거나 같게 형성되고, 상기 제2 돌기부의 크기는 상기 제1 돌기부의 크기의 90% 이하로 형성되며, 상기 제1 돌기부 및 상기 제2 돌기부 각각은 상기 그루브의 길이 방향을 따라 높이가 일정하도록 마련되고,상기 복수의 돌기부는, 타이어의 원주 방향과 평행을 이루도록 연장 형성되고, 상기 제1 돌기부와 상기 제2 돌기부는 교번적으로 평행하게 배치되며,상기 그루브에 형성된 상기 제1 돌기부의 단면적의 크기와 상기 제2 돌기부의 단면적의 크기가 다르게 형성되어 공명음을 분산 및 상쇄시키며 소음 저감 효율을 향상시키는 것을 특징으로 하는 소음 저감 타이어. [청구항2]삭제 [청구항3]제 1 항에 있어서,하나 이상의 상기 제1 돌기부와 하나 이상의 상기 제2 돌기부를 포함하여 하나의 상기 피치를 형성하도록 마련되며,복수의 상기 피치가 반복 형성되도록 마련된 것을 특징으로 하는 소음 저감 타이어. [청구항4]제 3 항에 있어서,상기 피치는,하나 이상의 상기 제1 돌기부로 이루어진 제1 군과 하나 이상의 제2 돌기부로 이루어진 제2 군이 교차 형성된 것을 특징으로 하는 소음 저감 타이어. [청구항5]삭제 [청구항6]삭제 [청구항7]제 1 항에 있어서,상기 복수의 돌기부가 타이어의 원주 방향과 평행을 이루지 않는 방향으로 연장되었을 때, 상기 복수의 돌기부의 양단부는 상기 그루브의 벽면의 상단부로 갈수록 높이가 감소하여 상기 그루브의 최상단에서 높이가 0~2mm에 수렴하도록 마련된 것을 특징으로 하는 소음 저감 타이어. [청구항8]제 7 항에 있어서,상기 복수의 돌기부의 양단부는,상기 그루브의 상단부부터 상기 그루브의 전체 깊이의 10% 내지 50% 지점까지인 것을 특징으로 하는 소음 저감 타이어. [청구항9]삭제 [청구항10]제 1 항에 있어서,상기 제1 돌기부의 높이 및 넓이는 0.1mm 내지 2mm이고,상기 제2 돌기부의 높이 및 넓이는 0.09mm 내지 1.8mm인 것을 특징으로 하는 소음 저감 타이어. [청구항11]제 10 항에 있어서,상기 제1 돌기부와 상기 제2 돌기부 사이의 간격은 0.05mm 내지 4mm인 것을 특징으로 하는 소음 저감 타이어. [청구항12]제 1 항에 있어서,상기 복수의 돌기부는 상호 일정한 간격만큼 이격되도록 마련되되, 상기 그루브의 전체 영역에 걸쳐서 형성되도록 마련된 것을 특징으로 하는 소음 저감 타이어. [청구항13]제 1 항에 있어서,상기 돌기부는 상기 그루브를 따라 기설정된 길이를 갖도록 연장 형성되되 부분적으로 단락된 단락부가 형성된 것을 특징으로 하는 소음 저감 타이어. [청구항14]제 1 항에 있어서,상기 돌기부의 단면 형상은 원형 또는 다각형인 것을 특징으로 하는 소음 저감 타이어. [청구항15]삭제 [청구항16]삭제 [청구항17]제 1 항에 있어서,상기 돌기부는 상기 그루브의 길이 방향을 따라 연장되되 직선형 또는 곡선형으로 연장된 것을 특징으로 하는 소음 저감 타이어.
439 | 타이어의 블록 간의 강성을 향상시키는 보강 구조 및 이를 적용한 타이어 | B60C 11/03(2006.01) | 1020210000154 | 2021.01.04 | 1025306880000 | 2023.05.03 | 1020220098433 | 2022.07.12 |  | 2023.05.09 | 등록결정(일반) |  |  | Y(2021.01.04) | 8 | 본 발명은 타이어의 트레드 베이스에 형성되고 노면에 접지되는 적어도 하나의 블록을 포함하는 블록부 및 적어도 하나의 블록을 연결하는 보강부를 포함하고, 보강부는 적어도 하나의 블록 간의 강성을 향상시켜 적어도 하나의 블록의 위치에 따른 마모의 차이를 최소화시키면서 타이어의 시랜드비(sea-land ratio)를 향상시키는 것을 특징으로 하는 타이어의 블록 간의 강성을 향상시키는 보강 구조 및 이를 적용한 타이어를 제공한다. | [청구항1]타이어의 트레드 베이스에 형성되고 노면에 접지되는 적어도 하나의 블록을 포함하는 블록부; 및상기 적어도 하나의 블록을 연결하는 보강부;를 포함하고,상기 블록부는, 타이어의 주행 방향을 따라 종방향으로 배열된 종방향 블록부 및 상기 종방향 블록부의 양 측면에 위치하며 타이어의 주행방향과 직각인 폭방향을 따라 횡방향으로 배열된 횡방향 블록부를 포함하며,상기 보강부는, 상기 타이어의 주행방향을 따라 상기 종방향 블록부 사이를 연결하는 적어도 하나의 종방향 보강부재 및 상기 타이어의 주행방향과 직각인 폭방향을 따라 상기 종방향 블록부와 상기 횡방향 블록부 사이를 연결하는 적어도 하나의 횡방향 보강부재를 포함하며,상기 횡방향 보강부재는 상기 노면을 향하는 제1 평면부, 상기 제1 평면부와 대향하도록 위치하는 제2 평면부 및 상기 제1, 2 평면부와 이웃하면서 서로 대향하도록 위치하는 한 쌍의 제1 곡면부가 형성되고,상기 제1 평면부는 상기 노면을 향하는 상기 블록부의 외측면보다 낮은 위치에 형성되고, 상기 제2 평면부는 상기 트레드 베이스에 결합되며,상기 보강부는 상기 블록부의 강성을 향상시켜 상기 블록부의 위치에 따른 마모의 차이를 최소화시키면서 상기 타이어의 시랜드비(sea-land ratio)를 향상시키는 것을 특징으로 하는 타이어의 블록 간의 강성을 향상시키는 보강 구조. [청구항2]제1 항에 있어서,상기 종방향 블록부는, 상기 트레드 베이스에 결합되는 제1 블록; 및 상기 제1 블록의 하부에 위치하고 상기 트레드 베이스에 결합되는 제4 블록;을 포함하고,상기 횡방향 블록부는, 상기 제1 블록의 일측 하방에 위치하고 상기 트레드 베이스에 결합되는 제2 블록; 및 상기 제1 블록의 타측 하방에 위치하고 상기 제2 블록과 대향하도록 위치하며 상기 트레드 베이스와 결합되는 제3 블록;을 포함하고,상기 제4 블록은 상기 제2 블록과 상기 제3 블록 사이에 위치하며,상기 제1 내지 제4 블록은 육각형상의 팔면체인 것을 특징으로 하는 타이어의 블록 간의 강성을 향상시키는 보강 구조. [청구항3]제2 항에 있어서,상기 제1 내지 제4 블록은 상기 타이어의 주행방향으로 길게 형성되는 것을 특징으로 하는 타이어의 블록 간의 강성을 향상시키는 보강 구조. [청구항4]삭제 [청구항5]제1 항에 있어서,상기 적어도 하나의 횡방향 보강부재는 상기 종방향 보강부재와 예각을 이루는 것을 특징으로 하는 타이어의 블록 간의 강성을 향상시키는 보강 구조. [청구항6]제1 항에 있어서,상기 횡방향 보강부재에 형성된 상기 제1 곡면부는 소정의 곡률을 이루면서 내부로 오목하게 형성되고,상기 제1, 2 평면부는 동일평면상에 위치하는 것을 특징으로 하는 타이어의 블록 간의 강성을 향상시키는 보강 구조. [청구항7]제1 항에 있어서,상기 종방향 보강부재에는 상기 노면을 향하는 제3 평면부, 상기 제3 평면부와 대향하도록 위치하는 제4 평면부 및 상기 제3, 4 평면부와 이웃하면서 서로 대향하도록 위치하는 한 쌍의 제2 곡면부가 형성되고,상기 제3 평면부는 상기 노면을 향하는 상기 제1 내지 제4 블록의 외측면보다 낮은 위치에 형성되고,상기 제4 평면부는 상기 트레드 베이스에 결합되는 것을 특징으로 하는 타이어의 블록 간의 강성을 향상시키는 보강 구조. [청구항8]제7 항에 있어서,상기 제2 곡면부는 소정의 곡률을 이루면서 내부로 오목하게 형성되고,상기 제3, 4 평면부는 동일평면상에 위치하는 것을 특징으로 하는 타이어의 블록 간의 강성을 향상시키는 보강 구조. [청구항9]제1 항에 따른 타이어의 블록 간의 강성을 향상시키는 보강 구조가 복수 개로 구비되어 상기 트레드 베이스에 패턴형성되는 블록 간의 강성을 향상시키는 보강 구조를 적용한 타이어.
440 | 분리형 휠 장치 | B60B 21/02(2006.01)¦B60B 3/00(2006.01)¦B60B 3/04(2006.01) | 1020210078120 | 2021.06.16 | 1025468330000 | 2023.06.19 | 1020220168623 | 2022.12.26 |  | 2023.06.26 | 등록결정(일반) |  |  | Y(2021.06.16) | 6 | 본 발명은 분리형 휠 장치에 관한 것이다. 보다 자세하게는, 본 발명은 휠 장치에 타이어를 장착하는 과정에서 타이어의 변형 및 손상을 방지하기 위해 휠 장치를 내측 휠과 외측 휠로 분리한 분리형 휠 장치에 관한 것이다. 본 발명에 따른 분리형 휠 장치는 차축(Wheel Axle)에 연결되는 부분을 포함하는 제 1 휠부(First Wheel Part) 및 상기 제 1 휠부에 연결되는 제 2 휠부(Second Wheel Part)를 포함하고, 상기 제 1 휠부는 상기 차축과 나란한 수직방향(Vertical Direction)으로 연장되는 부분을 포함하는 수직부분(Vertical Portion), 상기 수직부분에 배치되며, 타이어(Tire)의 제 1 비드부(First Bead Part)에 대응되는 제 1 험프부(First Hump Part), 상기 수직부분에 배치되며, 상기 타이어의 제 2 비드부(Second Bead Part)에 대응되는 제 2 험프부(Second Hump Part) 및 상기 수직부분의 일측에 위치하며, 상기 타이어의 상기 제 1 비드부의 측면에 위치하는 부분을 포함하는 제 1 측면부분(First Side Portion)를 포함하고, 상기 제 2 휠부는 상기 타이어의 상기 제 2 비드부의 측면에 위치하는 부분을 포함하는 제 2 측면부분(Second Side Portion)을 포함할 수 있다. | [청구항1]차축(Wheel Axle)에 연결되는 부분을 포함하는 제 1 휠부(First Wheel Part); 및상기 제 1 휠부에 연결되는 제 2 휠부(Second Wheel Part);를 포함하고,상기 제 1 휠부는상기 차축과 나란한 수직방향(Vertical Direction)으로 연장되는 부분을 포함하는 수직부분(Vertical Portion);상기 수직부분에 배치되며, 타이어(Tire)의 제 1 비드부(First Bead Part)에 대응되는 제 1 험프부(First Hump Part);상기 수직부분에 배치되며, 상기 타이어의 제 2 비드부(Second Bead Part)에 대응되는 제 2 험프부(Second Hump Part); 및상기 수직부분의 일측에 위치하며, 상기 타이어의 상기 제 1 비드부의 측면에 위치하는 부분을 포함하는 제 1 측면부분(First Side Portion);를 포함하고,상기 제 2 휠부는, 상기 타이어의 상기 제 2 비드부의 측면에 위치하는 부분을 포함하는 제 2 측면부분(Second Side Portion)을 포함하며,상기 제 1 휠부는, 상기 제 1 측면부분과 상기 제 1 험프부의 사이에 위치하며 상기 제 1 비드부를 지지하는 제 1 지지부분(First Supporting Portion)을 더 포함하고,상기 제 2 휠부는, 상기 제 2 측면부분과 상기 제 2 험프부의 사이에서 상기 제 2 비드부를 지지하는 제 2 지지부분(Second Supporting Portion)을 더 포함하며,상기 제 1 휠부는상기 제 2 험프부 측의 상기 제 1 휠부의 끝단에서 상기 차축과 교차하는 수평방향(Horizontal Direction)으로 중심을 향해 연장되는 부분을 포함하는 제 1 수평부분(First Horizontal Portion);상기 제 1 수평부분의 끝단에서 비스듬한 방향으로 연장되는 부분을 포함하는 제 1 경사부분(First Slope Portion);상기 제 1 경사부분의 끝단에서 상기 수평방향으로 중심을 향해 연장되는 부분을 포함하는 제 2 수평부분(Second Horizontal Portion); 및상기 제 2 수평부분에 형성되는 복수의 제 1 홀(First Hole);을 포함하고,상기 제 2 휠부는상기 제 1 수평부분에 대응되며, 상기 제 2 지지부분의 끝단에서 상기 수평방향으로 중심을 향해 연장되는 부분을 포함하는 제 3 수평부분(Third Horizontal Portion);상기 제 1 경사부분에 대응되며, 상기 제 3 수평부분의 끝단에서 비스듬한 방향으로 연장되는 부분을 포함하는 제 2 경사부분(Second Slope Portion);상기 제 2 수평부분에 대응되며, 상기 제 2 경사부분의 끝단에서 상기 수평방향으로 중심을 향해 연장되는 부분을 포함하는 제 4 수평부분(Fourth Horizontal Portion); 및상기 제 4 수평부분에 형성되는 복수의 제 2 홀(Second Hole);을 포함하고,상기 제 1 홀 및 상기 제 2 홀을 통해 상기 제 1 휠부와 상기 제 2 휠부를 체결하는 복수의 체결수단을 더 포함하는 것을 특징으로 하는 분리형 휠 장치. [청구항2]삭제 [청구항3]삭제 [청구항4]제 1 항에 있어서,상기 제 2 수평부분의 폭은 상기 제 1 수평부분의 폭보다 더 크고,상기 제 4 수평부분의 폭은 상기 제 3 수평부분의 폭보다 더 큰 것을 특징으로 하는 분리형 휠 장치. [청구항5]제 4 항에 있어서,상기 제 1 경사부분의 폭은 상기 제 2 수평부분의 폭보다 더 크고,상기 제 2 경사부분의 폭은 상기 제 4 수평부분의 폭보다 더 큰 것을 특징으로 하는 분리형 휠 장치. [청구항6]제 5 항에 있어서,상기 수평방향으로 상기 제 1 경사부분은 상기 제 2 험프부와 적어도 일부 중첩(Overlap)하는 것을 특징으로 하는 분리형 휠 장치. [청구항7]제 1 항에 있어서,상기 제 1 휠부는상기 제 1 측면부분과 상기 제 1 험프부의 사이에 위치하며 상기 제 1 비드부를 지지하는 제 1 지지부분(First Supporting Portion); 및상기 제 2 측면부분과 상기 제 2 험프부의 사이에 위치하며 상기 제 2 비드부를 지지하는 제 2 지지부분(Second Supporting Portion);을 더 포함하는 것을 특징으로 하는 분리형 휠 장치. [청구항8]제 1 항에 있어서,상기 제 1 휠부는상기 제 1 험프부와 상기 제 2 험프부의 사이에 위치하며, 직경이 상기 제 1 험프부의 직경 및 상기 제 2 험프부의 직경보다 더 작은 제 1 내측부(First Inner Part); 및상기 제 2 험프부와 상기 제 1 내측부의 사이에 위치하며, 직경이 상기 제 1 내측부의 직경보다 더 작은 제 2 내측부(Second Inner Part);를 더 포함하는 것을 특징으로 하는 분리형 휠 장치.
441 | 발수성 구조물로 표면 개질된 사이드월을 포함하는 자가세정 타이어 | B60C 13/02(2006.01)¦B60C 1/00(2006.01)¦C08L 21/00(2006.01) | 1020210003116 | 2021.01.11 | 1025579680000 | 2023.07.17 | 1020220101275 | 2022.07.19 |  | 2023.07.20 | 등록결정(일반) |  |  | Y(2021.01.11) | 2 | 본 발명의 일실시예는 발수성 구조물로 표면 개질된 사이드월을 포함하는 자가세정 타이어를 제공한다. 본 발명의 실시예에 따르면, 발수성 구조물로 타이어의 사이드월(sidewall)을 표면 개질함으로써, 상기 사이드월에 발수 특성을 부여하여 이물질이 잘 부착되지 않는 자가 세정(self-cleaning) 기능을 부여할 수 있다. | [청구항1]발수성 구조물로 표면 개질된 사이드월을 포함하는 자가세정 타이에 있어서,상기 발수성 구조물은 돌기 형태를 가지며, 상기 발수성 구조물은, 상기 사이드월의 표면에 대해 수직한 단면인 수직단면에 수직한 수평단면 형상이 원형이며 표면에 복수 개의 소형 돌기가 형성된 변형된 둥근 돌기로 형성되고,상기 돌기의 직경은 0.1μm 내지 100μm이고, 수직 높이는10 μm 내지 100μm로 형성되며,상기 발수성 구조물은 수분 접촉각이 140° 이상으로 형성되고,상기 사이드월은 상기 발수성 구조물에 의해 발수성을 구비하며,상기 변형된 둥근 돌기는, 레이저 어블레이션(Laser Ablation)에 의해 상기 사이드월의 표면에 상기 수평단면이 원형인 원형돌기가 형성되고, 상기 원형돌기의 표면에 상기 레이저 어블레이션에 의하여 사각기둥 형상으로 형성되는 상기 복수 개의 소형 돌기가 형성되는 것을 특징으로 하는 자가세정 타이어. [청구항2]삭제 [청구항3]삭제 [청구항4]삭제 [청구항5]제1항에 있어서,상기 사이드월의 소재는 아크릴로니트릴-부타디엔 고무(acrylonitrile-butadiene rubber, NBR), 에틸렌-프로필렌-디엔 고무(Ethylene Propylene Diene Rubber, EPDM), 스티렌-부타디엔 고무 (styrene-butadiene rubber, SBR), 부타디엔 고무 (Butadiene Rubber, BR), 천연 고무 (netural rubber), 이소프렌 고무 (isoprene rubber, IR), 부틸 고무 (Isobutene-isoprene, IIR) 및 이들의 조합으로 이루어진 군에서 선택된 하나를 포함하는 것을 특징으로 하는 자가세정 타이어. [청구항6]삭제
442 | 내부공기 측정설비와 딥러닝부를 이용한 불량타이어의 자동검출방법 | G01M 17/02(2019.01)¦G01N 21/88(2006.01)¦B60C 23/04(2006.01)¦G06N 20/00(2019.01)¦G06F 30/27(2020.01) | 1020200177022 | 2020.12.17 | 1025467780000 | 2023.06.19 | 1020220086851 | 2022.06.24 |  | 2023.06.23 | 등록결정(일반) |  |  | Y(2020.12.17) | 4 | 본 발명은 (a) 이송 컨베이어부로 타이어를 투입하는 단계, (b) 내부공기 측정설비가 이송 컨베이어부로부터 이송되는 타이어의 내부공기를 측정한 측정이미지를 생성하는 단계, (c) 딥러닝부가 측정이미지를 미리 학습된 딥러닝 메인모델에 적용하여 측정이미지에 대한 적합 및 부적합 여부를 자동으로 판단하는 단계, (d) 딥러닝부가 미리 학습된 딥러닝 메인모델에 적용한 측정이미지에 대한 결과값이 기설정된 판단 기준치 미만인 경우, 측정이미지가 적합한 것으로 판단하는 단계 및 (e) 배출롤러부가 타이어를 배출시키는 단계를 포함하고, 상기 (d) 단계에서, 미리 학습된 딥러닝 메인모델에 적용한 측정이미지에 대한 판단 결과가 적합일 경우, 딥러닝부가 타이어를 적합한 것으로 판단하여 상기 (e) 단계를 수행하는 것을 특징으로 하는 내부공기 측정설비와 딥러닝부를 이용한 불량타이어의 자동검출방법을 제공한다. | [청구항1](a) 이송 컨베이어부로 타이어를 투입하는 단계;(b) 내부공기 측정설비가 상기 이송 컨베이어부로부터 이송되는 상기 타이어의 내부공기를 측정한 측정이미지를 생성하는 단계;(c) 딥러닝부가 상기 측정이미지를 미리 학습된 딥러닝 메인모델에 적용하여 상기 측정이미지에 대한 적합 및 부적합 여부를 자동으로 판단하는 단계;(d) 상기 딥러닝부가 상기 미리 학습된 딥러닝 메인모델에 적용한 측정이미지에 대한 결과값이 기설정된 판단 기준치 미만인 경우, 상기 측정이미지가 적합한 것으로 판단하는 단계; 및(e) 배출롤러부가 상기 타이어를 배출시키는 단계;를 포함하고,상기 (c) 단계는,(c1) 상기 딥러닝부가 상기 내부공기 측정설비로부터 전송되는 상기 측정이미지를 수신하고 부적합정보를 추출하는 단계; 및(c2) 상기 딥러닝부가 상기 측정이미지를 전처리하는 단계;를 포함하며,상기 (c2) 단계는,상기 딥러닝부가 비정형 데이터세트인 부적합정보를 정형 데이터세트로 핸들링하는 단계;상기 딥러닝부가 타이어 영역을 검출하는 단계; 및상기 딥러닝부가 상기 핸들링된 부적합정보를 부각시키는 단계;를 포함하고,상기 (d) 단계에서, 상기 미리 학습된 딥러닝 메인모델에 적용한 측정이미지에 대한 판단 결과가 적합일 경우, 상기 딥러닝부가 상기 타이어를 적합한 것으로 판단하여 상기 (e) 단계를 수행하는 것을 특징으로 하는 내부공기 측정설비와 딥러닝부를 이용한 불량타이어의 자동검출방법. [청구항2]삭제 [청구항3]삭제 [청구항4]삭제 [청구항5]제1 항에 있어서,상기 (c) 단계는,(c3) 상기 딥러닝부가 상기 부각된 부적합정보를 기반으로 작업자에 의해 딥러닝 학습한 상기 미리 학습된 딥러닝 메인모델을 생성하는 단계; 및(c4) 상기 딥러닝부가 상기 미리 학습된 딥러닝 메인모델에 상기 측정이미지를 적용하여 상기 측정이미지에 대한 적합 및 부적합 여부를 자동으로 판단하여 상기 타이어의 부적합 발생여부를 자동으로 검출하는 단계;를 더 포함하는 것을 특징으로 하는 내부공기 측정설비와 딥러닝부를 이용한 불량타이어의 자동검출방법. [청구항6]제5 항에 있어서,상기 (c) 단계는,(c5) 상기 미리 학습된 딥러닝 메인모델에 적용된 측정이미지에 대한 판단 결과가 부적합일 경우, 상기 타이어를 부적합한 것으로 판단하는 단계; 및(c6) 상기 딥러닝부가 미리 학습된 딥러닝 서브모델에 상기 부적합한 측정이미지를 적용하여 상기 부적합한 측정이미지의 부적합 영역에 대한 좌표 및 면적을 측정하는 단계;를 더 포함하는 것을 특징으로 하는 내부공기 측정설비와 딥러닝부를 이용한 불량타이어의 자동검출방법. [청구항7]제6 항에 있어서,상기 (c) 단계는,(c7) 디스플레이부가 딥러닝부로부터 전송되는 상기 부적합한 측정이미지 및 상기 부적합한 측정이미지의 부적합 영역에 대한 좌표 및 면적을 출력하는 단계; 및(c8) 상기 작업자에 의해 상기 타이어가 재검사되는 단계;를 더 포함하는 것을 특징으로 하는 내부공기 측정설비와 딥러닝부를 이용한 불량타이어의 자동검출방법.
443 | 타이어 | B60C 13/00(2006.01)¦B29D 30/06(2006.01)¦B29D 30/72(2006.01) | 1020210005535 | 2021.01.14 | 1025306210000 | 2023.05.03 | 1020220102960 | 2022.07.21 |  | 2023.05.08 | 등록결정(재심사후) |  |  | Y(2021.01.14) | 5 | 본 발명은 타이어 타이어의 사이드월에 각인되는 브랜드명, 상품명 등과 같은 문자를 형성한 타이어에 관한 것이다. 또한, 본 발명은 볼록한 제1 널링부, 상기 제1 널링부의 일측부에서 연속되게 형성되고, 볼록한 제2 널링부, 상기 제2 널링부의 일측부에서 연속되게 형성되고, 볼록한 제3 널링부 및 상기 제3 널링부의 일측부에서 상기 제1 널링부의 타측부로 연속되게 연결되도록 형성된 볼록한 제4 널링부를 포함하는 복수 개의 널링 유닛부를 포함하는 것을 특징으로 한다. | [청구항1]볼록한 제1 널링부;상기 제1 널링부의 일측부에서 연속되게 형성되고, 볼록한 제2 널링부;상기 제2 널링부의 일측부에서 연속되게 형성되고, 볼록한 제3 널링부; 및상기 제3 널링부의 일측부에서 상기 제1 널링부의 타측부로 연속되게 연결되도록 형성된 볼록한 제4 널링부로 구성되는 복수 개의 널링 유닛부를 포함하고,상기 제1 널링부, 제2 널링부, 제3 널링부 및 제4 널링부는 삼각뿔의 모양으로 형성되며, 상측단부가 일측으로 편심되도록 저면에서부터 높이가 일측에서 타측으로 갈수록 점차 작아지도록 형성되며,상기 제1 널링부, 제2 널링부, 제3 널링부 및 제4 널링부는 동일한 꼭지점을 중심으로 회전되는 형상으로 배치되며,어느 하나의 널링부의 일면이 다른 하나의 널링부의 일면과 맞닿되, 상기 어느 하나의 널링부의 일면의 높이는 길고, 상기 어느 하나의 널링부와 맞닿는 다른 하나의 널링부의 일면의 높이는 짧은 것을 특징으로 하는 타이어. [청구항2]청구항 1에 있어서,상기 복수 개의 널링 유닛부를 둘레부 및 측부 중 어느 하나 이상에 포함하는 것을 특징으로 하는 타이어. [청구항3]청구항 1에 있어서,상기 제1 널링부, 상기 제2 널링부, 상기 제3 널링부 및 상기 제4 널링부는 상하좌우를 비대칭으로 형성하는 것을 특징으로 하는 타이어. [청구항4]삭제 [청구항5]삭제 [청구항6]삭제 [청구항7]청구항 1에 있어서,상기 널링 유닛부의 저면 일측 테두리의 길이는 0.1mm ~ 5.0mm 사이인 것을 특징으로 하는 하는 타이어. [청구항8]청구항 1에 있어서,상기 널링 유닛부의 높이 길이는 0.1mm ~ 1.0mm 인 것을 특징으로 하는 하는 타이어.
444 | 텍스타일 코드의 제조 장치 및 제조 방법 | D02J 1/18(2006.01)¦D02G 3/28(2006.01)¦D02G 3/04(2006.01)¦D02G 3/48(2006.01)¦B60C 9/00(2021.01) | 1020220000541 | 2022.01.03 | 1026338110000 | 2024.01.31 | 1020230105244 | 2023.07.11 |  | 2024.02.05 | 등록결정(일반) |  |  | Y(2022.01.03) | 5 | 본 발명은 JLB 원단 제직을 위한 텍스타일 코드의 제조 장치 및 제조 방법에 관한 것이다. 또한, 본 발명은 텍스타일 코드를 압연하기 위한 압연 롤러부 및 상기 압연 롤러부의 둘레부에 오목하게 형성된 배열홈을 포함하는 것을 특징으로 한다. | [청구항1]텍스타일 코드를 압연하기 위한 압연 롤러부; 및상기 압연 롤러부의 둘레부에 오목하게 형성된 배열홈; 을 포함하고, 상기 배열홈은 상기 압연 롤러부의 길이 방향으로 연속적으로 복수 개가 형성되며, 상기 텍스타일 코드의 배열 위치에 대응되게 형성되어 상기 텍스타일 코드의 배열 유지할 수 있도록 상기 텍스타일 코드가 삽입되어 상기 텍스타일 코드를 가이드하는 것을 특징으로 하는 텍스타일 코드의 제조 장치. [청구항2]삭제 [청구항3]청구항 1에 있어서,상기 텍스타일 코드는 폴리에틸렌테레프탈레이트(PET), 나일론66(Nylon66), 아라미드(Aramid), 아라미드 하이브리드(Aramid hybrid) 중 어느 하나 이상의 소재인 것을 특징으로 하는 텍스타일 코드의 제조 장치. [청구항4]원사에 하연의 꼬임을 S 방향 및 Z 방향으로 교차 배열 또는 함께 배열하고 상연의 꼬임을 S 방향 및 Z 방향으로 교차 배열 또는 함께 배열하는 복합 배열 단계; 및배열홈을 형성한 압연 롤러부로 상기 복합 배열 단계에서 배열된 텍스타일 코드를 압연하는 압연 단계; 를 포함하되, 상기 배열홈은 상기 압연 롤러부의 길이 방향으로 연속적으로 복수 개가 형성되며, 상기 텍스타일 코드의 배열 위치에 대응되게 형성되어 상기 텍스타일 코드의 배열 유지할 수 있도록 상기 텍스타일 코드가 삽입되어 상기 텍스타일 코드를 가이드하는 것을 특징으로 하는 텍스타일 코드의 제조 방법. [청구항5]청구항 4에 있어서,상기 텍스타일 코드를 같은 방향으로 꼬아서 역연하는 것을 특징으로 하는 텍스타일 코드의 제조 방법. [청구항6]청구항 5에 있어서,상기 역연은 인접하여 공백을 적용하는 하나의 반복 단위인 페어 코드(pair cord) 또는 트리플 코드(triple cord) 방식을 적용하는 것을 특징으로 하는 텍스타일 코드의 제조 방법.
445 | 코발트 도금된 스틸코드 및 이를 포함하는 래디얼 타이어 | B60C 9/00(2021.01)¦D02G 3/48(2006.01)¦B60C 1/00(2006.01)¦C08L 21/00(2006.01)¦C08K 3/013(2018.01)¦C08K 3/22(2006.01) | 1020210002874 | 2021.01.08 | 1025674460000 | 2023.08.10 | 1020220100448 | 2022.07.15 |  | 2023.08.14 | 등록결정(재심사후) |  |  | Y(2021.01.08) | 2 | 본 발명은 래디얼 타이어용 스틸코드로서, 상기 스틸코드는 구리, 아연 및 코발트를 포함하는 도금층을 포함하는 것을 특징으로 하는 래디얼 타이어용 스틸코드 및 이를 포함하는 래디얼 타이어에 관한 것이다. | [청구항1]래디얼 타이어용 스틸코드 및 코발트-프리(Cobalt-free) 고무 조성물인 트레드용 고무 조성물을 포함하는 래디얼 타이어로서,상기 스틸코드는 구리, 아연 및 코발트를 포함하는 도금층을 포함하고,상기 도금층은 도금층 전체 중량을 기준으로 코발트 2 내지 6 중량%, 구리 40 내지 80 중량% 및 잔량의 아연을 포함하며,상기 구리와 아연은 고무 조성물의 황과 반응하여 덴드라이트를 형성하고,상기 도금층은 스틸코드 표면에 구리와 아연을 포함하는 층을 형성하고, 상기 구리와 아연을 포함하는 층의 표면에 코발트를 포함하는 층을 형성한 후 열을 가하여 형성하는 것을 특징으로 하는 래디얼 타이어. [청구항2]삭제 [청구항3]삭제 [청구항4]제1항에 있어서,상기 트레드용 고무 조성물은 상기 트레드용 고무 조성물의 전체 중량을 기준으로 원료고무 50 내지 60 중량%, 보강성 충진제 30 내지 40 중량%, 산화 아연 2 내지 10 중량%를 포함하는 것을 특징으로 하는 래디얼 타이어. [청구항5]삭제
446 | 비공기입 타이어 | B60B 23/08(2006.01)¦B60C 7/14(2006.01)¦B60C 7/10(2021.01) | 1020200160303 | 2020.11.25 | 1025468320000 | 2023.06.19 | 1020220072951 | 2022.06.03 |  | 2023.06.26 | 등록결정(일반) |  |  | Y(2020.11.25) | 8 | 본 발명은 비공기입 타이어에 관한 것이다. 보다 자세하게는, 본 발명은 교체가 용이하고, 휠부의 재사용이 가능하며, 구조적 안정성이 향상된 비공기입 타이어에 관한 것이다. 본 발명에 따른 비공기입 타이어는 지면에 대응되는 부분을 포함하는 트레드부(Tread Part), 차축과 연결되는 부분을 포함하는 휠부(Wheel Part), 상기 트레드부와 상기 휠부의 사이에서 상기 휠부에 연결되는 휠밴드부(Wheel Band Part) 및 상기 휠밴드부와 상기 트레드부의 사이에 배치되고, 상기 트레드부에 연결되는 부분 및 상기 휠밴드부에 연결되는 부분을 포함하는 스포크부(Spoke Part)를 포함하고, 부는 상기 휠밴드부에 스크류(Screw) 방식으로 삽입될 수 있다. | [청구항1]지면에 대응되는 부분을 포함하는 트레드부(Tread Part);차축과 연결되는 부분을 포함하는 휠부(Wheel Part);상기 트레드부와 상기 휠부의 사이에서 상기 휠부에 연결되는 휠밴드부(Wheel Band Part); 및상기 휠밴드부와 상기 트레드부의 사이에 배치되고, 상기 트레드부에 연결되는 부분 및 상기 휠밴드부에 연결되는 부분을 함하는 스포크부(Spoke Part);를 포함하고,상기 휠부는, 상기 차축과 나란한 수직방향으로 연장되며, 원기둥 혹은 원통 형태를 갖는 제 1 수직부분; 상기 제 1 수직부분의 일측 끝단부에서 상기 차축과 교차하는 수평방향으로 중심으로부터 외곽을 향해 연장되는 제 1 테두리부; 및 상기 제 1 테두리부에 상기 수직방향으로 형성되는 적어도 하나의 제 1 홀;을 포함하고,상기 휠밴드부는, 상기 차축과 나란한 수직방향으로 연장되며, 원통 형태를 갖는 제 2 수직부분; 상기 제 2 수직부분의 일측 끝단부에서 상기 수평방향으로 중심으로부터 외곽을 향해 연장되는 제 2 테두리부; 및 상기 제 2 테두리부에 상기 수직방향으로 형성되는 적어도 하나의 제 3 홀; 을 포함하고,상기 제 1 홀과 상기 제 3 홀을 통해 상기 휠부와 상기 휠밴드부를 체결하는 제 2 체결수단을 더 포함하며,상기 휠부는 상기 휠밴드부에 스크류(Screw) 방식으로 삽입되는 비공기입 타이어. [청구항2]제 1 항에 있어서,상기 휠부는상기 제 1 수직부분의 상기 차축과 교차하는 수평방향(Horizontal Direction)으로 외곽을 향하는 외측면(Outer Side Surface)에 형성되는 제 1 나사선부(First Helix Part);를 포함하는 비공기입 타이어. [청구항3]제 1 항에 있어서,상기 휠밴드부는상기 제 2 수직부분의 상기 수평방향으로 중심을 향하는 내측면(Inner Side Surface)에 형성되며 상기 제 1 나사선부와 맞물리는 제 2 나사선부(Second Helix Part);를 포함하는 비공기입 타이어. [청구항4]제 1 항에 있어서,상기 휠밴드부는상기 수직방향으로의 일측 끝단면에 상기 수직방향으로 형성되며 상기 제 1 홀에 대응되는 제 2 홀(Second Hole)을 더 포함하고,상기 제 1 홀과 상기 제 2 홀을 통해 상기 휠부와 상기 휠밴드부를 체결하는 제 1 체결수단(First Fastening Member)을 더 포함하는 비공기입 타이어. [청구항5]제 4 항에 있어서,원주방향(Circular Direction)으로 상기 제 1 홀의 폭은 상기 제 2 홀의 폭보다 더 큰 비공기입 타이어. [청구항6]제 4 항에 있어서,상기 제 2 수직부분은벽두께(Wall Thickness)가 제 1 두께를 갖는 제 1 부분(First Part); 및벽두께가 상기 제 1 두께보다 얇은 제 2 두께를 갖는 제 2 부분(Second Part);을 포함하고,상기 제 2 나사선부는 상기 수평방향으로 중심을 향하는 상기 제 1 부분의 내측면에 형성되고,상기 제 2 홀은 상기 제 1 부분에 형성되는 비공기입 타이어. [청구항7]삭제 [청구항8]제 1 항에 있어서,상기 스포크부는상기 제 1 홀 및 상기 제 3 홀에 대응되는 제 4 홀(Fourth Hole)을 더 포함하고,상기 제 1 홀, 상기 제 3 홀 및 상기 제 4 홀을 통해 상기 휠부, 휠배드부 및 상기 스포크부를 체결하는 제 3 체결수단(Third Fastening Member)을 더 포함하는 비공기입 타이어. [청구항9]제 3 항에 있어서,차량의 전진 주행 시 상기 차축의 회전방향을 제 1 회전방향이라 할 때,상기 제 1 나사선부는 상기 제 1 회전방향과 반대인 제 2 회전방향으로 회전하여 상기 제 2 나사선부에 맞물려 체결되는 비공기입 타이어.
447 | 비교체식 일체형 전자장치의 제조방법 | B29D 30/06(2006.01)¦B29D 30/00(2006.01)¦B60C 23/04(2006.01) | 1020200019159 | 2020.02.17 | 1022181540000 | 2021.02.16 |  |  |  | 2021.02.23 | 등록결정(일반) |  |  | Y(2020.02.17) | 13 | 본 발명은 비교체식 일체형 전자장치의 제조방법에 관한 것으로, 보다 상세하게는 전자장치가 러버마운트에서 빠져나가 타이어를 손상시키는 것을 방지하기 위한 비교체식 일체형 전자장치의 제조방법에 관한 것이다. 본 발명의 구성은 a) 제1 금형부 및 제2 금형부의 내부에 전자장치목업부를 위치시키는 단계; b) 상기 제1 금형부 및 상기 제2 금형부의 내부에 미가류 고무를 주입하여 상기 미가류 고무가 상기 전자장치목업부를 감싸도록 사출 성형 또는 압축 성형하는 단계; c) 상기 전자장치목업부를 감싸도록 성형된 러버마운트부를 취출하는 단계; d) 취출된 상기 러버마운트부의 하단부에 전자장치부를 삽입하는 단계; 및 e) 상기 전자장치부가 삽입된 상기 러버마운트부를 타이어의 이너라이너에 부착하는 단계를 포함하며, 상기 러버마운트부는 하부에 상기 전자장치부를 삽입하기 위한 삽입홀이 형성되도록 성형된 것을 특징으로 하는 비교체식 일체형 전자장치의 제조방법을 제공한다. | [청구항1]a) 제1 금형부 및 제2 금형부의 내부에 전자장치목업부를 위치시키는 단계;b) 상기 제1 금형부 및 상기 제2 금형부의 내부에 미가류 고무를 주입하여 상기 미가류 고무가 상기 전자장치목업부를 감싸도록 사출 성형 또는 압축 성형하는 단계;c) 상기 전자장치목업부를 감싸도록 성형된 러버마운트부를 취출하는 단계;d) 취출된 상기 러버마운트부의 하단부에 전자장치부를 삽입하는 단계; 및e) 상기 전자장치부가 삽입된 상기 러버마운트부를 타이어의 이너라이너에 부착하는 단계를 포함하며,상기 러버마운트부는 하부에 상기 전자장치부를 삽입하기 위한 삽입홀이 형성되도록 성형된 것을 특징으로 하는 비교체식 일체형 전자장치의 제조방법. [청구항2]제 1 항에 있어서,상기 a) 단계는,a1) 상기 제1 금형부 및 상기 제2 금형부를 준비하는 단계;a2) 상기 전자장치목업부를 상기 제1 금형부 및 상기 제2 금형부의 내측 중앙에 위치시키는 단계; 및a3) 상기 제1 금형부 및 상기 제2 금형부를 닫는 단계를 포함하는 것을 특징으로 하는 비교체식 일체형 전자장치의 제조방법. [청구항3]제 2 항에 있어서,상기 a2) 단계에서,상기 전자장치목업부의 안테나부를 안테나홀형성부와 대응되는 위치에 위치시키도록 마련된 것을 특징으로 하는 비교체식 일체형 전자장치의 제조방법. [청구항4]제 1 항에 있어서,상기 b) 단계는,b1) 상기 제1 금형부 내부 및 상기 제2 금형부의 내부에 상기 미가류 고무를 주입하는 단계; 및b2) 주입된 상기 미가류 고무의 가교 반응을 유도하도록 기설정된 가류온도를 기설정된 가류시간 동안 유지하는 단계를 포함하는 것을 특징으로 하는 비교체식 일체형 전자장치의 제조방법. [청구항5]제 4 항에 있어서,상기 b1) 단계에서,상기 미가류 고무는 상기 제1 금형부 및 상기 제2 금형부의 내부에서 상기 전자장치목업부를 감싸도록 채워지되,상기 전자장치목업부의 상부에 위치한 안테나홀형성부와 상기 전자장치목업부 하부에 위치한 상기 삽입홀과 대응되는 위치를 제외하고 상기 전자장치목업부를 감싸도록 마련된 것을 특징으로 하는 비교체식 일체형 전자장치의 제조방법. [청구항6]제 4 항에 있어서,상기 b2) 단계에서,상기 가류온도는 120도 내지 160도이고, 상기 가류시간은 1분 내지 30분인 것을 특징으로 하는 비교체식 일체형 전자장치의 제조방법. [청구항7]제 1 항에 있어서,상기 c) 단계에서,상기 전자장치목업부는 상기 러버마운트부에서 취출되는 것을 특징으로 하는 비교체식 일체형 전자장치의 제조방법. [청구항8]제 1 항에 있어서,상기 d) 단계에서,상기 전자장치부는 상기 삽입홀에 의해 상기 러버마운트부에 삽입되는 것을 특징으로 하는 비교체식 일체형 전자장치의 제조방법. [청구항9]제 1 항에 있어서,상기 삽입홀은,상기 전자장치부의 바닥면이 상기 이너라이너의 표면과 면접되지 않고 상기 전자장치부와 상기 이너라이너 사이에 공기층이 형성되도록 다단 구조로 형성된 것을 특징으로 하는 비교체식 일체형 전자장치의 제조방법. [청구항10]제 9 항에 있어서,상기 러버마운트부는,바닥면의 두께가 0.5 내지 3.0mm로 형성되는 것을 특징으로 하는 비교체식 일체형 전자장치의 제조방법. [청구항11]제 9 항에 있어서,상기 삽입홀은,상기 전자장치부의 바닥 면적의 60 내지 95%의 면적을 갖도록 형성되는 것을 특징으로 하는 비교체식 일체형 전자장치의 제조방법. [청구항12]제 1 항에 따른 비교체식 일체형 전자장치의 제조방법에 따라 제조된 일체형 전자장치. [청구항13]제 1 항에 따른 비교체식 일체형 전자장치의 제조방법에 따라 제조된 일체형 전자장치를 부착한 타이어.
448 | 물튀김 방지 돌기를 이중으로 구비하는 공기입 타이어 | B60C 13/02(2006.01)¦B60C 11/01(2021.01)¦B60C 1/00(2006.01)¦B60C 9/00(2021.01) | 1020130102315 | 2013.08.28 | 1014960260000 | 2015.02.16 |  |  |  | 2015.02.26 | 등록결정(일반) |  |  | Y(2013.08.28) | 4 | 본 발명은 사이드월부의 가장자리를 따라서 트레드부에 보다 가까이 위치하는 제1 물튀김 방지 돌기와 상기 제1 물튀김 방지 돌기와 마주보며 일정거리 이격하여 위치하는 제2 물튀김 방지 돌기가 형성되는 물튀김 방지 돌기를 이중으로 구비하는 공기입 타이어에 관한 것으로, 본 발명에 따른 공기입 타이어는 종래 기술에 비하여 물튀김 현상을 완벽하게 방지할 수 잇으며 사이드월부를 보호하는 효과가 있다. | [청구항1]트레드부와 사이드월부를 포함하는 공기입 타이어에 있어서,사이드월부의 가장자리를 따라서 트레드부에 보다 가까이 위치하는 제1 물튀김 방지 돌기와 상기 제1 물튀김 방지 돌기와 마주보며 일정거리 이격하여 위치하는 제2 물튀김 방지 돌기가 형성되며, 상기 물튀김 방지 돌기들은 타이어가 비주행시 제2 물튀김 방지 돌기의 끝 부분이 제1 물튀김 방지 돌기를 감싸는 형태로 포개지는 것을 특징으로 하는 공기입 타이어. [청구항2]삭제 [청구항3] 제1항에 있어서, 상기 포개지는 부분의 길이는 5~10 mm 범위인 것을 특징으로 하는 공기입 타이어. [청구항4] 제1항에 있어서, 상기 물튀김 방지 돌기들은 서로 다른 재질의 고무로 이루어지는 것을 특징으로 하는 공기입 타이어. [청구항5]제1항에 있어서, 상기 물튀김 방지 돌기들의 두께는 사이드월부 두께 중 가장 두꺼운 부분 대비 50% 이하의 두께인 것을 특징으로 하는 공기입 타이어.
449 | 주행소음을 저감시킨 공기입 타이어 | B60C 19/00(2006.01)¦B60C 11/12(2006.01)¦B60C 11/03(2006.01) | 1020190080044 | 2019.07.03 | 1022181520000 | 2021.02.16 | 1020210004130 | 2021.01.13 |  | 2021.02.23 | 등록결정(일반) |  |  | Y(2019.07.03) | 8 | 본 발명은 주행소음을 저감시킨 공기입 타이어에 관한 것으로, 더욱 상세하게는 그루브에 격벽을 설치하여 블록임팩트(block impact) 소음을 저감시킨 공기입타이어에 관한 것이다. 본 발명은 트레드부(100)와 사이드월부 및 비드부를 포함하여 구성되고, 상기 트레드부(100)에 블록(110)과 그루브(120)가 형성되는 공기입타이어에 있어서, 상기 그루브(120)의 내측에 격벽(400, 500, 600)들이 설치되며, 상기 격벽(400, 500, 600)들은 내부에 홀(410, 510, 610)을 구비하는 주행소음을 저감시킨 공기입타이어를 제공한다. | [청구항1]트레드부(100)와 사이드월부 및 비드부를 포함하여 구성되고, 상기 트레드부(100)에 블록(110)과 그루브(120)가 형성되는 공기입타이어에 있어서, 상기 그루브(120)의 내측에 격벽(400, 500, 600)들이 설치되며, 상기 격벽(400, 500, 600)들은 내부에 홀(410, 510, 610)을 구비하며,상기 홀(410)의 그루브입구측 직경(d1)은 반대측 직경(d2)보다 작고, 상기 홀(610)의 그루브출구측 직경(d3)은 반대측 직경(d4)보다 작은 것을 특징으로 하는 주행소음을 저감시킨 공기입타이어. [청구항2]제1항에 있어서, 상기 각 격벽(400, 500, 600)들의 폭(w1)은 각 격벽(400, 500, 600)간의 피치(w2)의 3~10%인 것을 특징으로 하는 주행소음을 저감시킨 공기입타이어. [청구항3]제1항에 있어서, 상기 각 격벽(400, 500, 600)들의 높이(h1)는 그루브(120)의 깊이(h2)의 20~50%인 것을 특징으로 하는 주행소음을 저감시킨 공기입타이어. [청구항4]제1항에 있어서, 상기 격벽(400, 500, 600)에 형성된 홀(410, 510, 610)의 면적은 상기 각 홀(410, 510, 610)이 형성된 격벽(400, 500, 600)의 면의 넓이에 대하여 20~50%인 것을 특징으로 하는 주행소음을 저감시킨 공기입타이어. [청구항5]삭제 [청구항6]제1항에 있어서, 격벽(400)과 격벽(600) 사이의 격벽(500)에 형성된 홀(510)의 격벽(400)측 직경(d5)은 반대측 직경(d6)와 동일한 것을 특징으로 하는 주행소음을 저감시킨 공기입타이어. [청구항7]제1항에 있어서, 상기 격벽(400) 및 격벽(600)에 각각 형성된 홀(410)과 홀(610)의 종단면적 중심에서 그루브 바닥까지의 거리(h3)는 각 격벽(400, 500, 600)들의 높이(h1)의 10~50%인 것을 특징으로 하는 주행소음을 저감시킨 공기입 타이어. [청구항8]제6항에 있어서, 상기 격벽(500)에 형성된 홀(510)의 종단면적 중심에서 상기 격벽(500)의 상단까지의 거리(h4)는 각 격벽(400, 500, 600)들의 높이(h1)의 10~50%인 것을 특징으로 하는 주행소음을 저감시킨 공기입 타이어. [청구항9]제1항 내지 제4항 및 제6항 내지 제8항 중 어느 한 항에 있어서, 상기 각 격벽(400, 500, 600)들은 한 세트를 구성하며, 상기 하나의 세트는 공기입 타이어의 원주상의 전체 그루브 라인에서 3~6세트가 형성되는 것을 특징으로 하는 주행소음을 저감시킨 공기입 타이어.
450 | 헬름홀쯔 공명기 적용 공명소음 저감 공기입 타이어 | B60C 19/00(2006.01)¦B60C 17/06(2006.01)¦G10K 11/172(2006.01) | 1020190039434 | 2019.04.04 | 1022181310000 | 2021.02.16 | 1020200117398 | 2020.10.14 |  | 2021.02.23 | 등록결정(재심사후) |  |  | Y(2019.04.04) | 3 | 본 발명은 헬름홀쯔 공명기를 이용하여 공명소음(Cavity Resonance Noise)을 저감한 공기입 타이어에 관한 것으로서, 트레드부(100)와 사이드월부(200) 및 비드부(300)를 포함하여 구성되는 공기입 타이어에 있어서, 상기 트레드부(100)의 내측면에 부착되는 흡음부재(500); 및 상기 흡음부재(500)의 내부에 형성되는 헬름홀쯔 공명기(600);를 포함하여 구성되는 것을 특징으로 하는 공기입 타이어를 제공한다. | [청구항1]트레드부(100)와 사이드월부(200) 및 비드부(300)를 포함하여 구성되는 공기입 타이어에 있어서,상기 트레드부(100)의 내측면에서 원주 둘레를 따라 일정 각도 간격으로 다수가 배치되고 상기 트레드부(100)의 내측면에 부착되며 직육면체 형상의 블록 형태로 제작되는 흡음부재(500); 및상기 흡음부재(500)의 내부에 형성되는 헬름홀쯔 공명기(600);를 포함하여 구성되고,상기 흡음부재(500)들의 전체 부피는 타이어의 내부 영역의 부피의 20% 이하인 부피를 가지도록 구성되며,상기 헬름홀쯔 공명기(600)는,상기 흡음부재(500)의 내부에 형성되는 헬름홀쯔 공동(610);상기 헬름홀쯔 공동(610)으로부터 휠(60)과 대향하는 상기 흡음부재(500)의 면 중 적어도 일부만을 관통하여 형성되는 넥(620); 및표면이 플라스틱 재질로 구성되고 상기 넥(620)의 내주면에 삽입되어 공기의 출입을 지원하는 지지관(640);을 포함하여 구성되며,상기 헬름홀쯔 공동(610)은 내부가 비어 있고 6면으로 이루어진 직육면체 형상이고,상기 헬름홀쯔 공동(610)의 측부 모서리는 라운딩처리되며,상기 넥(620)은 상기 휠(60)과 대향하는 상기 헬름홀쯔 공동(610)의 상면 중 적어도 일부와 연통하면서 상기 휠(60)을 향하여 연장되고,상기 헬름홀쯔 공명기(600)와 상기 흡음부재(500)의 경계면에는 공기차단막(630)이 형성되며,공기차단막(630)은 상기 공기가 이동되지 않는 고무 재질로 구성되어 상기 헬름홀쯔 공동(610) 및 상기 넥(620)과 상기 흡음부재(500) 사이에서의 공기 이동을 차단하고,상기 헬름홀쯔 공명기(600)는,상기 타이어 내부의 공명소음의 주파수 대역에 대응하는 헬름홀쯔 공진주파수 에 의해 크기가 가변되며, 여기서, 상기 fH는 헬름홀쯔 공진주파수, 상기 c는 음속, 상기 A는 개구 단면적, 상기 l은 넥의 길이, 상기 V는 헬름홀쯔 공명 공동(610)의 체적이며,상기 헬름홀쯔 공진기(600)는 특정 타이어의 공명소음의 공진 주파수 영역대의 주파수로 상기 헬름홀쯔 공진주파수를 발생시키도록 설계되어 타이어의 내부에 장착되는 경우, 상기 헬름홀쯔 공명기(600)의 공명 현상에 의해, 공명소음의 공진주파수 대역을 분리한 후 세기를 낮추어 공명소음을 감소키시고, 특정 소음 주파수 대역을 타겟으로 상기 헬름홀쯔 공명기(600)를 설계하는 경우 해당 특정 주파수를 분리하여 세기를 낮춤으로써 소음을 감소시키는 것을 특징으로 하는 공기입 타이어. [청구항2]삭제 [청구항3]삭제 [청구항4]제 1항에 있어서, 상기 흡음부재(500)는 다공성 발포부재인 것을 특징으로 하는 공기입 타이어. [청구항5]제 1항에 있어서, 상기 흡음부재(500)는 폴리우레탄 재질인 것을 특징으로 하는 공기입 타이어. [청구항6]삭제 [청구항7]삭제 [청구항8]삭제 [청구항9]삭제
451 | 에어포일 돌기가 구비된 트레드 및 이를 적용한 타이어 | B60C 11/03(2006.01)¦B60C 11/12(2006.01) | 1020190044087 | 2019.04.16 | 1022181530000 | 2021.02.16 | 1020200121486 | 2020.10.26 |  | 2021.02.23 | 등록결정(재심사후) |  |  | Y(2019.04.16) | 4 | 본 발명은 에어포일 돌기가 구비된 트레드 및 이를 적용한 타이어에 관한 것으로, 보다 상세하게는 하이드로 플래닝 성능, 소음 감소 성능 및 방열 성능을 향상시키기 위한 에어포일 돌기가 구비된 트레드 및 이를 적용한 타이어에 관한 것이다. 본 발명은 노면에 접하도록 마련된 블록유닛; 상기 블록유닛에 소정의 깊이만큼 파여 형성되되, 타이어의 원주 방향을 따라 연장 형성된 그루브유닛; 및 상기 그루브유닛에 형성되며, 에어포일(air foil) 형태로 형성된 돌기유닛을 포함하는 것을 특징으로 하는 에어포일 돌기가 구비된 트레드를 제공한다. | [청구항1]노면에 접하도록 마련된 블록유닛;상기 블록유닛에 소정의 깊이만큼 파여 형성되되, 타이어의 원주 방향을 따라 연장 형성되고, 일정한 폭으로 연장 형성된 그루브유닛; 및상기 그루브유닛에 형성된 몸체부; 상기 몸체부의 일측에 마련되며, 유체가 유입되는 방향쪽에 위치한 선단부; 및 상기 몸체부의 타측에 마련되는 꼬리부로 형성된 돌기유닛을 포함하며,상기 돌기유닛은 상기 선단부에서 상기 몸체부로 갈수록 너비가 증가하고, 상기 몸체부에 상기 꼬리부로 갈수록 너비가 감소하도록 마련되되, 상기 선단부로부터 상기 몸체부의 최대 너비 지점까지의 길이가 상기 꼬리부로부터 상기 몸체부의 최대 너비 지점까지의 길이보다 상대적으로 짧은 에어포일(air foil) 형태로 형성됨으로써, 상기 그루브유닛 내에서 상기 돌기유닛이 형성된 구간을 통과하는 유체가 상기 돌기유닛이 형성되지 않은 구간보다 유속이 빨라질 수 있도록 마련되고,상기 돌기유닛의 높이는, 상기 그루브유닛의 깊이 대비 90% 내지 100%로 형성되고, 돌기유닛의 원주 방향 길이는 10mm 내지 20mm로 형성되고, 상기 돌기유닛의 돌기너비는 1mm 내지 10mm로 형성되어 하이드로 플래닝 효과 저하를 방지하도록 이루어진 것을 특징으로 하는 에어포일 돌기가 구비된 트레드. [청구항2]제 1 항에 있어서,상기 돌기유닛은,상기 그루브유닛의 원주 방향을 따라 복수개로 형성되되, 기설정된 거리만큼 이격되어 마련된 것을 특징으로 하는 에어포일 돌기가 구비된 트레드. [청구항3]삭제 [청구항4]삭제 [청구항5]삭제 [청구항6]제 1 항에 있어서,상기 그루브유닛은,상기 블록유닛으로부터 소정의 깊이만큼 파인 곳에 바닥면을 형성하도록 마련되며, 타이어의 원주 방향을 따라 연장 형성된 바닥부; 및상기 바닥부의 양측에 측벽을 형성하도록 마련된 측벽부를 포함하는 것을 특징으로 하는 에어포일 돌기가 구비된 트레드. [청구항7]삭제 [청구항8]삭제 [청구항9]삭제 [청구항10]제 1 항에 따른 에어포일 돌기가 구비된 트레드를 적용한 타이어.
452 | 타이어 이상 감지 장치 | G01M 17/02(2019.01)¦G01H 1/00(2006.01)¦G08C 17/02(2006.01)¦B60C 25/00(2021.01)¦B60C 19/00(2006.01) | 1020130126497 | 2013.10.23 | 1014941020000 | 2015.02.10 |  |  |  | 2015.02.16 | 등록결정(일반) |  |  | Y(2013.10.23) | 6 | 본 발명은 제어된 실내 환경에서 타이어 시험 시, 타이어 사고 발생 시에 발생하는 주행 소음의 주파수와 진폭의 변화를 모니터링하여 타이어의 사고를 감지하여, 타이어 터짐에 의한 장비 손상, 인명 사고를 미연에 방지하고, 타이어의 초기 사고 메커니즘 연구에 유리하게 활용할 수 있는 타이어 이상 감지 장치에 관한 것이다. | [청구항1] 타이어와, 상기 타이어와 맞닿아 회전하는 타이어 테스트 드럼을 포함하여 구성되는 타이어 테스트 장치의 타이어 이상 감지 장치에 있어서, 상기 장치가 타이어 주행시 상기 타이어와 상기 타이어 테스트 드럼 사이에서 발생하는 소음을 수집하는 수단; 및 상기 수집 수단에 의해서 수집된 타이어의 주행 시험의 주행 소음 주파수를 분석하되, 상기 주행 소음에서 타이어 주행 소음과 관련이 없는 음압 레벨의 개수를 소정의 임계 레벨과 비교하여, 임계값을 초과하는 경우 타이어에 이상이 있는 것으로 판단하여 경보구동신호를 발생하는 타이어 이상 유무 예측 수단을 포함하는 타이어 이상 감지 장치. [청구항2] 제1항에 있어서, 상기 주행 소음 분석 수단은 수집 수단에 의해서 수집된 주행 소음을 파형정형하여 주파수 변화 및 진폭의 변화를 모니터링하여 타이어 상태 정보를 출력하는 센서인 것을 특징으로 하는 타이어 이상 감지 장치. [청구항3] 제2항에 있어서, 상기 장치가 상기 센서의 타이어 상태 정보를 무선으로 송출하는 송신부, 상기 센서와 송신부에 전원을 공급하는 전원공급부를 포함하는 것을 특징으로 하는 타이어 이상 감지 장치. [청구항4] 제1항에서 상기 타이어 이상 유무 예측 수단은 타이어의 송신부에서 송신된 타이어 이상 상태 정보를 무선으로 수신하는 수신부; 상기 수신부에서 수신된 타이어 이상 상태 정보를 해석하여 타이어 주행 소음 이상 시 경보구동신호를 출력하는 수단으로서, 타이어의 주행 소음에서 5000Hz 미만의 음압 분석 시, 음압 수준이 0.2 이상(Pa)인 경우가 100개 이상 발견되는지 판단하여, 100개 이상일 경우 타이어에 이상이 있는 것으로 판단하는 제어부; 및 상기 수집된 주행 소음 데이터와 타이어 이상 상태 예측 관련 자료를 저장하는 메모리부를 포함하는 것을 특징으로 하는 타이어 이상 감지 장치. [청구항5]제4항에 있어서, 상기 장치는 상기 제어부의 경보구동신호에 따라서 타이어 이상 시 알람을 출력하거나, 제어부의 표시부 상에 경보를 출력하는 수단을 포함하는 것을 특징으로 하는 타이어 이상 감지 장치. [청구항6]제4항에 있어서, 상기 제어부는 타이어 주행시험의 내구성 시험 조건을 고려하여 주파수 영역, 샘플링 레이트 및 데이터 저장 주기를 조정할 수 있도록 구성된 것을 특징으로 하는 타이어 이상 감지 장치.
453 | 타이어 내부에 실란트 조성물 도포방법 | B29C 73/02(2006.01)¦B29D 30/08(2006.01) | 1020130125807 | 2013.10.22 | 1018300690000 | 2018.02.12 | 1020150046502 | 2015.04.30 |  | 2018.02.21 | 등록결정(취소환송후) |  |  | Y(2013.10.22) | 1 | 본 발명은 도포 대상인 타이어의 캐드 파일로부터 타이어 중심점으로부터 실란트 조성물 도포를 위한 좌표를 추출하는 단계와, 추출된 좌표를 바탕으로 로봇 이동 좌표를 설정하고 실란트 조성물 도포 폭을 설정하는 단계 및 로봇 암에 고정 설치되어 실란트 조성물을 토출하는 노즐을 상기 설정된 좌표 방향으로 이동하며 도포하는 단계를 포함하는 타이어 내부에 실란트 조성물 도포하는 방법 및 도포하는 방법에 의하여 제조된 타이어에 관한 것이다. | [청구항1]실란트 조성물을 타이어어 내부에 균일하게 도포하는 타이어 제조 방법에 있어서,도포 대상인 타이어의 캐드 파일을 이용하여 타이어 중심점을 기준으로 실란트 조성물을 설정된 폭으로 도포하기 위하여 좌표를 추출하는 단계;추출된 좌표를 바탕으로 로봇 이동 좌표를 설정하고 타이어 내부에 실란트 도포 폭을 설정하는 단계; 및로봇 암에 고정 설치되어 실란트 조성물을 토출하는 노즐을 상기 설정된 좌표 방향 따라 이동하면서 타이어 내부를 설정된 도포 폭으로 도포하는 단계를 포함하되, 도포작업 시간을 단축하기 위하여 노즐을 축방향으로 이동함과 동시에 타이어를 회전하면서 도포하며, 축 방향으로 이동하는 노즐이 타이어 회전에 의하여 360도 균일한 도포를 수행하고,도포 시 균일하게 도포되도록 노즐 끝단과 중심축간의 거리를 센서로 측정하고, 측정된 거리를 로봇 콘트롤러에서 피드백시켜 제어장치로 전송하여 이를 바탕으로 설정된 선속도로 노즐을 제어하여 타이어 내부에 실란트 조성물을 균일하게 도포함을 특징으로 하는 타이어 내부에 실란트 조성물 도포방법. [청구항2]삭제 [청구항3]삭제 [청구항4]삭제 [청구항5]삭제
454 | 3D 블레이드를 적용한 공기입 타이어의 패턴 구조 및 이를 포함하는 공기입 타이어 | B60C 11/12(2006.01)¦B60C 11/11(2006.01)¦B60C 11/13(2006.01) | 1020130104977 | 2013.09.02 | 1014960300000 | 2015.02.16 |  |  |  | 2015.02.25 | 등록결정(일반) |  |  | Y(2013.09.02) | 4 | 본 발명은 공기입 타이어의 트레드에 형성되는 커프의 내측 양쪽 측면에 3D 블레이드를 형성함으로써 블록 강성 및 배수성을 동시에 향상시킬 수 있는 공기입 타이어의 패턴 구조에 관한 것으로, 상기 3D 블레이드는 일정하거나 테이퍼진 폭과 일정한 두께를 가지는 띠 형상으로서, 커프 양쪽 측면의 횡 방향 또는 종 방향을 따라서 복수 개 형성되며, 상기 패턴 구조를 포함하는 공기입 타이어는 심플한 패턴 디자인의 외관 변형 없이 블록의 강성을 증대시킴과 동시에 배수 또한 원활하게 진행할 수 있어 웨트 성능을 향상시킬 수 있는 효과가 있다. | [청구항1]공기입 타이어의 트레드에 형성되는 패턴 구조에 있어서,상기 패턴 구조는 커프(kerf)의 내측 양쪽 측면에 3D 블레이드(blade)를 형성하되, 상기 3D 블레이드는 커프 양쪽 측면의 횡 방향을 따라서 각각 대응하는 위치에 동일한 형상으로 복수 개 형성되며, 상기 3D 블레이드의 폭은 커프의 내측에서 외측을 향하여 점차로 커지는 것을 특징으로 하는 공기입 타이어의 패턴 구조. [청구항2]삭제 [청구항3]삭제 [청구항4]삭제 [청구항5]삭제 [청구항6] 제1항에 있어서, 상기 3D 블레이드는 커프의 양쪽 측면 대응하는 위치에 종 방향으로 반원 형상의 홈이 복수 개 추가로 형성되는 것을 특징으로 하는 공기입 타이어의 패턴 구조. [청구항7] 제1항에 있어서, 커프의 양쪽 측면에 형성되는 3D 블레이드 두께의 합은 커프 두께의 70~85 % 범위인 것을 특징으로 하는 공기입 타이어의 패턴 구조. [청구항8] 제1항에 따른 패턴 구조를 포함하는 공기입 타이어.
455 | 중하중 타이어용 가류금형의 커프성형 블레이드 | B29D 30/06(2006.01) | 1020160130428 | 2016.10.10 | 1018341620000 | 2018.02.26 |  |  |  | 2018.03.06 | 등록결정(일반) |  |  | Y(2016.10.10) | 3 | 본 발명은 중하중 타이어 제조시 가류금형에 적용되는 커프(Kerf)성형 블레이드(Blade)에 관한 것으로, 더욱 상세하게는 타이어의 트레드 블럭에 형성되는 커프 형상을 개량시키어 타이어의 품질향상과 가류금형의 수명 연장을 도모할 수 있는 트럭버스 타이어인 중하중 타이어용 가류금형의 커프성형 블레이드에 관한 것이다. 이를 위해 본 발명은 금형(4)의 수직단면으로 지그재그부(6)와 상기 지그재그부(6)에 연결된 라운드 곡선부(7)를 갖추어 이루어진 중하중 타이어용 가류금형의 커프성형 블레이드에 있어서, 상기 라운드 곡선부(7)의 하방쪽으로 연결 직선부(8)를 매개로 라운드 접힘부(9)가 연결되어 커프(3)의 저부를 형성한 구조로 이루어져 있다. | [청구항1]금형(4)의 수직단면으로 지그재그부(6)와 상기 지그재그부(6)에 연결된 라운드 곡선부(7)를 갖추어 이루어진 중하중 타이어용 가류금형의 커프성형 블레이드에 있어서, 상기 라운드 곡선부(7)의 하방쪽으로 연결 직선부(8)를 매개로 라운드 접힘부(9)가 연결되어 커프(3)의 저부를 형성하고, 상기 지그재그부(6)는 수직단면 상단 직선부(10a)에 연결된 2개의 연속 상하부 지그재그부(6a,6b)로 형성된 것을 특징으로 하는 중하중 타이어용 가류금형의 커프성형 블레이드. [청구항2]삭제 [청구항3]제 1항에 있어서, 상기 지그재그부(6)의 상단 직선부(10a)와 상부 지그재그부(6a)의 상날(11a) 길이비율이 1:1 이며, 상기 상부 지그재그부(6a)의 상날(11a)과 하날(11b) 길이비율이 1:2, 상기 상부 지그재그부(6a)의 상날(11a)과 하부 지그재그부(6b)의 하날(11b) 길이비율이 1:1, 그리고 상기 라운드 곡선부(7)에 연결되는 하단 직선부(10b)와 상단 직선부(10a) 길이비율은 1:1로 설정된 것을 특징으로 하는 중하중 타이어용 가류금형의 커프성형 블레이드. [청구항4]제 1항에 있어서, 상기 라운드 곡선부(7)의 높이(H)와 상기 라운드 곡선부(7)에 연결 직선부(8)로 연결된 라운드 접힘부(9)의 높이(h)는 H>h의 관계로 형성되고, 상기 연결 직선부(8)의 길이는 상단 직선부(10a)의 2배로 형성되는 것을 특징으로 하는 중하중 타이어용 가류금형의 커프성형 블레이드. [청구항5]삭제
456 | 공기입 타이어 | B60C 15/06(2006.01)¦C08L 21/00(2006.01)¦B60C 1/00(2006.01) | 1020120106488 | 2012.09.25 | 1014924430000 | 2015.02.05 | 1020140039797 | 2014.04.02 |  | 2015.02.11 | 등록결정(일반) |  |  | Y(2012.09.25) | 4 | 본 발명은 공기입 타이어에 관한 것으로서, 대칭 및 비대칭 타이어에 상관없이 일반적인 비드 구조를 갖는 타이어보다 월등한 핸들링 성능을 발휘할 수 있도록 함을 목적으로 한다. 본 발명에 따른 공기입 타이어는 트레드와 사이드 월 및 비드부를 포함하고, 상기 비드부는 상부에 비드필러를 포함하며, 상기 비드필러는 내측 비드필러와 외측 비드필러로 분할형성되고, 상기 외측 비드필러는 내측 비드필러에 혼합된 컴파운드보다 열팽창계수가 높은 특성을 지닌 컴파운드가 혼합되어 구성된다. | [청구항1]트레드와 사이드 월 및 비드부를 포함하는 공기입 타이어에서,상기 비드부는 하부에 구비된 비드 와이어와 상부에 구비된 비드필러를 포함하고,상기 비드필러는 내측 비드필러와 외측 비드필러로 분할 형성되며,상기 내측 비드필러와 상기 외측 비드필러의 저면은 상기 비드 와이어의 상면에 부착되고,상기 외측 비드필러는 내측 비드필러에 혼합된 컴파운드보다 열팽창계수가 높은 특성을 지닌 컴파운드가 혼합되어 구성된공기입 타이어. [청구항2]제1항에서,상기 내측 비드필러와 외측 비드필러의 비율은 타이어의 반경방향 단면상에서 비드필러의 단면적 기준 25 : 75 ~ 40 : 60 범위 이내로 설정되고,상기 내측 비드필러의 폭(b)은 상기 비드 와이어의 상면에서 외측 비드필러 대비 40 ~ 60% 범위 이내로 설정되는공기입 타이어. [청구항3]제2항에서,상기 내측 비드필러와 외측 비드필러를 구획하는 경계면의 길이(R)는 400 ~ 900mm로 설정되는공기입 타이어. [청구항4]제3항에서,상기 비드필러의 상측 끝단에서 경계면의 끝단까지의 거리(d)가 5 ~ 10mm 이격되는공기입 타이어.
457 | 승용차용 공기입 타이어 | B60C 9/18(2006.01)¦B60C 9/20(2006.01) | 1020190093986 | 2019.08.01 | 1022205240000 | 2021.02.19 | 1020210016182 | 2021.02.15 |  | 2021.02.26 | 등록결정(일반) |  |  | Y(2019.08.01) | 1 | 본 발명의 승용차용 공기입 타이어는, 인너라이너 상에 배치되는 카카스층; 상기 카카스층 상에 배치되는 제1벨트층; 상기 제1벨트층 상에 배치되는 제1보강벨트층; 상기 제1보강벨트층 상에 배치되는 제2벨트층; 및 상기 제2벨트층 상에 그 에지부를 덮도록 배치되는 제2보강벨트층을 포함한다. | [청구항1]인너라이너 상에 배치되는 카카스층;상기 카카스층 상에 배치되는 제1벨트층;상기 제1벨트층 상에 배치되는 제1보강벨트층;상기 제1보강벨트층 상에 배치되는 제2벨트층; 및상기 제2벨트층 상에 그 에지부를 덮도록 배치되는 제2보강벨트층을 포함하고,상기 제1벨트층과 상기 제2벨트층은 스틸 코드 재질로 이루어지며,상기 제1보강벨트층과 상기 제2보강벨트층은 나일론 섬유 또는 나일론과 아라미드의 하이브리드 섬유 재질로 이루어지고,상기 제2벨트층의 폭은 상기 제1벨트층의 폭보다 작게 형성되고, 상기 제1보강벨트층의 폭은 상기 제2벨트층보다 작게 형성되며, 상기 제2보강벨트층은 상기 제1벨트층의 에지부, 상기 제1보강벨트층의 에지부, 상기 제2벨트층의 에지부를 덮도록 배치되는 것을 특징으로 하는 승용차용 공기입 타이어. [청구항2]삭제 [청구항3]삭제 [청구항4]삭제 [청구항5]삭제 [청구항6]삭제
458 | 타이어 험프 스트립용 고무 조성물 및 이를 이용하여 제조한 타이어 | C08L 21/00(2006.01)¦C08L 61/14(2006.01)¦C08K 5/3477(2006.01)¦C08K 5/39(2006.01)¦C08K 3/06(2006.01)¦C08K 5/44(2006.01)¦B60C 1/00(2006.01) | 1020120145366 | 2012.12.13 | 1014962430000 | 2015.02.17 | 1020140076860 | 2014.06.23 |  | 2015.02.26 | 등록결정(재심사후) |  |  | Y(2012.12.13) | 8 | 본 발명의 타이어 험프 스트립용 고무 조성물은 원료고무 100 중량부, 그리고 1,6-비스(N,N'-디벤질티오카바모일디티오)-헥산 0.3 내지 2.0 중량부를 포함한다. 상기 타이어 험프 스트립용 고무 조성물은 내영구압축 변형율을 저하시키지 않으면서 내열노화성, 내피로성 및 내크랙성이 향상시킬 수 있다. | [청구항1]원료고무 100 중량부, 메틸렌 공여체 1 내지 2.5 중량부,1,6-비스(N,N'-디벤질티오카바모일디티오)-헥산 0.3 내지 2.0 중량부,가류제 1.0 내지 2.0 중량부 및 가류촉진제 1.0 내지 2.0 중량부를 포함하는 타이어 험프 스트립용 고무 조성물로서, 상기 가류제와 가류촉진제의 중량비가 0.3:1 내지 1.3:1인 타이어 험프 스트립용 고무 조성물. [청구항2]제1항에 있어서,상기 1,6-비스(N,N'-디벤질티오카바모일디티오)-헥산은 하기 화학식 1로 표시되는 것인 타이어 험프 스트립용 고무 조성물.[화학식 1] [청구항3]삭제 [청구항4]제1항에 있어서,상기 가류제는 유황이고, 상기 가류촉진제는 술펜아미드계 가류촉진제인 것인 타이어 험프 스트립용 고무 조성물. [청구항5]제1항에 있어서,상기 타이어 험프 스트립용 고무 조성물은 질소흡착 비표면적(nitrogen surface area per gram, N2SA)이 75 내지 85 m2/g일 수 있고, DBP(n-dibutyl phthalate) 흡유량이 95 내지 110cc/100g인 카본블랙 60 내지 80 중량부를 더 포함하는 것인 타이어 험프 스트립용 고무 조성물. [청구항6]제1항에 있어서,상기 타이어 험프 스트립용 고무 조성물은 캐슈 변성 페놀계 수지 3 내지 10 중량부를 더 포함하는 것인 타이어 험프 스트립용 고무 조성물. [청구항7]제6항에 있어서,상기 캐슈 변성 페놀계 수지는 하기 화학식 2 내지 4 및 이들의 조합으로 이루어진 군에서 선택되는 어느 하나의 단량체, 포름알데하이드 및 캐슈 쉘 오일(cashew shell oil)을 중합시켜 제조된 것인 타이어 험프 스트립용 고무 조성물.[화학식 2][화학식 3][화학식 4](상기 화학식 2 내지 4에 있어서, 상기 l, m 및 n은 각각 독립적으로 0 내지 3의 정수이다) [청구항8]제1항에 있어서,상기 메틸렌 공여체는 헥사메틸렌테트라민인 것인 타이어 험프 스트립용 고무 조성물. [청구항9]제1항에 따른 타이어 험프 스트립용 고무 조성물을 이용하여 제조한 타이어.
459 | 사이드월 반제품을 포함하는 공기입 타이어 | B60C 13/04(2006.01)¦B60C 13/00(2006.01) | 1020190047003 | 2019.04.23 | 1022181330000 | 2021.02.16 | 1020200124343 | 2020.11.03 |  | 2021.02.24 | 등록결정(일반) |  |  | Y(2019.04.23) | 6 | 본 발명은 사이드월 반제품 및 이를 포함하는 공기입 타이어 관한 것으로, 더욱 상세하게는 사이드월 반제품의 구조를 개선하여 요구되는 부위의 강성은 높이면서도 각 반제품간의 접합성을 상승시킨 공기입타이어에 관한 것이다. 본 발명은 공기입타이어의 사이드월을 구성하며, 비드 반제품이 연결되는 림플랜지 스트립(210)과, 상기 림플랜지스트립(210)의 상단에 연결되는 사이드스트립(220)을 포함하는 사이드월반제품에 있어서, 상기 림플랜지 스트립(210)과, 상기 사이드스트립(220)의 저부에 내부고무시트층(230)이 설치되고, 상기 내부고무시트층(230)은 상부고무층(231)과 하부고무층(232)으로 구분되며, 상기 하부고무층(232)의 경도가 상기 상부고무층(232)의 경도보다 더 큰 것을 특징으로 하는 사이드월반제품 및 이를 이용한 공기입타이어를 제공한다. | [청구항1]트레드부(100)와 사이드월(200) 및 비드부(300)를 포함하여 구성되는 공기입타이어에 있어서,비드 반제품이 연결되는 림플랜지 스트립(210), 상기 림플랜지 스트립(210)의 상단에 연결되는 사이드스트립(220) 및, 상기 림플랜지 스트립(210)과 상기 사이드스트립(220)의 저부에 설치되는 내부고무시트층(230)을 포함하는 사이드월반제품으로 상기 사이드월(200)이 형성되며,상기 내부고무시트층(230)은 상부고무층(231)과 하부고무층(232)으로 구분되며, 상기 하부고무층(232)의 경도가 상기 상부고무층(231)의 경도보다 더 크고,상기 내부고무시트층(230)의 상기 상부고무층(231)과 상기 하부고무층(232)은 각각 두께가 얇아지며 겹쳐지는 겹침부(240)를 형성하며,상기 하부고무층(232)이 상기 비드부(300)의 비드와이어(310)를 상기 공기입타이어의 외측방향으로부터 내측방향으로 감싸고 그 끝단이 상기 비드와이어(310)의 상기 공기입타이어 내측위치에서 종지되며, 상기 상부고무층(231)은 상기 트레드부(100)의 단부를 감싸는 것을 특징으로 하는 사이드월 반제품을 포함하는 공기입 타이어. [청구항2]제1항에 있어서, 상기 내부고무시트층(230)의 상부고무층(231)의 경도는 상기 사이드스트립(220)의 경도보다 낮은 것을 특징으로 하는 사이드월 반제품을 포함하는 공기입 타이어. [청구항3]제1항에 있어서, 상기 내부고무시트층(230)의 하부고무층(232)의 경도는 상기 사이드스트립(220)의 경도보다 높은 것을 특징으로 하는 사이드월 반제품을 포함하는 공기입 타이어. [청구항4]제3항에 있어서, 상기 내부고무시트층(230)의 하부고무층(232)은 강성을 증진시키기 위한 코드(233)를 포함하는 것을 특징으로 하는 사이드월 반제품을 포함하는 공기입 타이어. [청구항5]삭제 [청구항6]삭제 [청구항7]제1항에 있어서, 상기 상부고무층(231)과 하부고무층(232)이 겹치는 겹침부(240)의 길이(h1)는 전체 타이어의 높이(h2)의 5~10%로 형성되는 것을 특징으로 하는 사이드월 반제품을 포함하는 공기입 타이어. [청구항8]제1항에 있어서, 상기 겹침부(240)는 카카스(400)의 턴업말단(410)으로부터 5mm 이상 이격되어 위치하는 것을 특징으로 하는 사이드월 반제품을 포함하는 공기입 타이어.
460 | 직물 스트립을 포함하는 타이어 | B60C 9/00(2021.01) | 1020190156602 | 2019.11.29 | 1021825440000 | 2020.11.18 |  |  |  | 2020.11.24 | 등록결정(일반) |  |  | Y(2019.11.29) | 6 | 본 발명은 직물 스트립을 포함하는 타이어에 관한 것으로서, 타이어는 서로 평행하게 배열된 복수개의 경사들, 및 경사들을 엮어 직조하는 위사들을 포함하는 직물 스트립을 벨트층에 포함하며, 경사들은 위사들에 접착된다. 타이어는 제조 공정이 단순하고, 원가가 절감되고, 중량이 감소되며, 회전 저항 감소를 통하여 연비가 향상된다. | [청구항1]서로 평행하게 배열된 복수개의 경사들, 및 상기 경사들을 엮어 직조하는 위사들을 포함하는 직물 스트립을 보강벨트층에 포함하며,상기 위사는 점착제 에멀젼을 포함하고,상기 위사들은 상기 경사들에 접착된 것이며,상기 위사는 보강벨트용 텍스타일 코드인 경사보다 직경이 작고 신율이 높으며, 경사 대비 90°방향으로 지그재그로 위치하고 있는 것인 타이어. [청구항2]제 1 항에 있어서,상기 직물 스트립은 상기 직물 스트립을 토핑(topping)하는 토핑 고무를 포함하지 않는 것인 타이어. [청구항3]제 1 항에 있어서, 상기 직물 스트립의 경사는 0.5 % 내지 10 %의 열수축률을 가지는, 폴리아미드 또는 폴리에스테르를 포함하는 것인 타이어. [청구항4]제 1 항에 있어서, 상기 직물 스트립의 위사는 나일론 또는 폴리에틸렌테레프탈레이트(PET)을 포함하는 것인 타이어. [청구항5]삭제 [청구항6]제 1 항에 있어서, 상기 직물 스트립은 두께가 0.4 mm 내지 1.0 mm이고, 폭이 5 mm 내지 200 mm이고, 상기 직물 스트립 내 경사의 개수는 4 개 내지 500 개인 것인 타이어. [청구항7]제 1 항에 있어서, 상기 직물 스트립의 경사는 RFL(레조시놀-포름알데하이드 라텍스) 접착제 및 점착제 에멀젼을 적용하여 열처리된 것인 타이어.
461 | 타이어 트레드용 고무 조성물 및 이를 이용하여 제조한 타이어 | C08L 9/06(2006.01)¦C08L 15/00(2006.01)¦C08L 21/00(2006.01)¦C08K 3/04(2006.01)¦C08K 3/36(2006.01)¦B60C 1/00(2006.01) | 1020190093784 | 2019.08.01 | 1021629670000 | 2020.09.28 |  |  |  | 2020.10.07 | 등록결정(일반) |  |  | Y(2019.08.01) | 7 | 본 발명은 타이어 트레드용 고무 조성물 및 이를 이용하여 제조한 타이어에 관한 것으로서, 더욱 상세하게는, 원료고무 100 중량부; 보강성 충전제 50 내지 200 중량부; 탄화수소계 수지 5 내지 100 중량부; 및 수소화 스티렌-부타디엔 고무 5 내지 50 중량부를 포함하는 타이어 트레드용 고무 조성물 및 이를 이용하여 제조한 타이어에 관한 것이다. | [청구항1]원료고무 100 중량부;상기 원료고무 100 중량부에 대하여 보강성 충전제 100 내지 130 중량부;상기 원료고무 100 중량부에 대하여 탄화수소계 수지 5 내지 100 중량부; 및상기 원료고무 100 중량부에 대하여 수소화 스티렌-부타디엔 고무 5 내지 50 중량부를 포함하며,상기 원료고무는, 스티렌 함량이 10 내지 30 중량%이고, 부타디엔 내의 비닐 함량이 10 내지 40 중량%이며, 중량평균 분자량(Mw)이 500,000 내지 900,000 g/mol이고, 유리전이온도가 -70 ℃ 내지 -55 ℃인 용액 중합 스티렌-부타디엔 고무이며,상기 용액 중합 스티렌-부타디엔 고무는 실리케이트를 사용하여 고무 사슬을 변성시킨 것을 특징으로 하는 타이어 트레드용 고무 조성물. [청구항2]삭제 [청구항3]제1항에 있어서,상기 보강성 충전제는, 카본블랙, 실리카 또는 이들의 혼합물인 것을 특징으로 하는 타이어 트레드용 고무 조성물. [청구항4]제1항에 있어서,상기 탄화수소계 수지는, 중량평균 분자량(Mw)이 2,000 g/mol 이하이고, 유리전이온도가 80 ℃ 이상인 것을 특징으로 하는 타이어 트레드용 고무 조성물. [청구항5]제1항에 있어서,상기 수소화 스티렌-부타디엔 고무는, 스티렌-부타디엔 고무에 대하여 수소화 반응을 통하여, 상기 스티렌-부타디엔 고무의 주사슬 내에 있는 이중결합의 수가 상기 주사슬 내에 있는 총 결합 수의 2 % 이하이고,상기 수소화 스티렌-부타디엔 고무의 중량평균 분자량은(Mw)은 100,000 내지 500,000 g/mol이며,상기 수소화 스티렌-부타디엔 고무 내의 비닐 함량이 1 중량% 이하인 것을 특징으로 하는 타이어 트레드용 고무 조성물. [청구항6]제5항에 있어서,상기 수소화 스티렌-부타디엔 고무는, 스티렌 함량이 30 내지 35 중량%이고, 비닐 함량이 25 내지 40 중량%인 스티렌-부타디엔 고무에 대하여 수소화 반응을 통하여 제조된 것을 특징으로 하는 타이어 트레드용 고무 조성물. [청구항7]제5항에 있어서,상기 수소화 스티렌-부타디엔 고무는, 유리전이온도가 -40 ℃ 내지 -20 ℃인 것을 특징으로 하는 타이어 트레드용 고무 조성물. [청구항8]제1항 및 제3항 내지 제7항 중 어느 한 항에 따른 타이어 트레드용 고무 조성물을 이용하여 제조한 타이어.
462 | 복수 개의 분할모듈로 형성되는 비공기입 타이어 | B60C 7/10(2021.01)¦B60B 3/02(2006.01)¦B60C 7/10(2021.01)¦B60C 7/14(2006.01) | 1020190019605 | 2019.02.20 | 1021692660000 | 2020.10.19 | 1020200102017 | 2020.08.31 |  | 2020.10.26 | 등록결정(일반) |  |  | Y(2019.02.20) | 8 | 본 발명의 일 실시 예는 복수 개의 타이어 분할모듈로 형성되어, 타이어의 일부 파손 시, 타이어의 파손 부위를 신속하고 용이하게 교체할 수 있는 비공기입 타이어를 제공한다. 본 발명의 실시 예에 따른 비공기입 타이어는, 타이어의 외측 부위를 형성하고 곡면을 구비하는 외측곡부, 차축과 연결되고 곡면을 구비하는 내측곡부, 외측곡부와 내측곡부 사이에 형성되고 외측곡부와 내측곡부 간 힘을 지지하는 지지부,를 구비하는 타이어분할모듈; 및, 일 부위는 하나의 타이어분할모듈과 결합하고, 타 부위는 다른 타이어분할모듈에 결합하여, 각각의 타이어분할모듈을 결합 지지시키는 연결결합부;를 포함한다. 그리고, 본 발명의 비공기입 타이어는, 복수 개의 타이어분할모듈이 결합하여 형성된다. | [청구항1]비공기입 타이어에 있어서,상기 타이어의 외측 부위를 형성하고 곡면을 구비하는 외측곡부, 차축과 연결되고 곡면을 구비하는 내측곡부, 상기 외측곡부와 상기 내측곡부 사이에 형성되고 상기 외측곡부와 상기 내측곡부 간 힘을 지지하는 지지부,를 구비하는 타이어분할모듈; 및일 부위는 하나의 타이어분할모듈과 결합하고, 타 부위는 다른 타이어분할모듈에 결합하여, 각각의 타이어분할모듈을 결합 지지시키는 연결결합부;를 포함하고,복수 개의 상기 타이어분할모듈이 결합하여 형성되며,상기 지지부는, 상기 지지부의 일면에 돌출되어 형성되고 자성물질을 포함하는 결합돌출부, 상기 지지부의 타면에 함몰되어 형성되며 상기 결합돌출부가 인입되도록 상기 결합돌출부와 대응되는 홈 형상으로 형성되고 자성물질을 포함하는 결합홈부를 구비하며, 하나의 결합돌출부와 다른 결합돌출부 각각의 길이가 서로 상이하고, 또한, 상기 지지부는, 상기 지지부의 일면에 형성되어 자성을 나타내는 제1자성체 및, 상기 지지부의 타면에 형성되어 자성을 나타내는 제2자성체를 구비하며,하나의 타이어분할모듈에 구비된 상기 결합홈부와 상기 제2자성체 각각에, 다른 타이어분할모듈에 구비된 결합돌출부와 제1자성체 각각이 자석 결합되어, 각각의 타이어분할모듈 간 결합력이 증가되는 것을 특징으로 하는 복수 개의 분할모듈로 형성되는 비공기입 타이어. [청구항2]청구항 1에 있어서,상기 지지부는, 잘린 부채꼴 형상을 구비하는 것을 특징으로 하는 복수 개의 분할모듈로 형성되는 비공기입 타이어. [청구항3]삭제 [청구항4]청구항 1에 있어서,상기 결합돌출부의 단면은 원형 또는 다각형의 형상인 것을 특징으로 하는 복수 개의 분할모듈로 형성되는 비공기입 타이어. [청구항5]청구항 1에 있어서,상기 결합돌출부의 중심축은, 상기 지지부의 일면에 수직한 축에 대해 0도 이상 90도 미만의 각을 형성하는 것을 특징으로 하는 복수 개의 분할모듈로 형성되는 비공기입 타이어. [청구항6]청구항 1에 있어서,상기 지지부는, 상기 지지부의 측면을 관통하는 타공부를 적어도 하나 이상 구비하는 것을 특징으로 하는 복수 개의 분할모듈로 형성되는 비공기입 타이어. [청구항7]청구항 1에 있어서,상기 타이어의 원주 방향을 따라 형성되고 상기 외측곡부와 결합하는 커버부를 더 포함하는 것을 특징으로 하는 복수 개의 분할모듈로 형성되는 비공기입 타이어. [청구항8]비공기입 타이어에 있어서,상기 타이어의 외측 부위를 형성하고 곡면을 구비하며 일 부위에 돌출되는 형상으로 형성되는 곡부돌출체를 구비하는 외측곡부, 차축과 연결되고 곡면을 구비하는 내측곡부, 상기 외측곡부와 상기 내측곡부 사이에 형성되고 상기 외측곡부와 상기 내측곡부 간 힘을 지지하는 지지부,를 구비하는 타이어분할모듈; 및일 부위는 하나의 타이어분할모듈과 결합하고, 타 부위는 다른 타이어분할모듈에 결합하여, 각각의 타이어분할모듈을 결합 지지시키는 연결결합부;를 포함하고,복수 개의 상기 타이어분할모듈이 결합하여 형성되며,상기 지지부는, 상기 지지부의 일면에 돌출되어 형성되고 자성물질을 포함하는 결합돌출부, 상기 지지부의 타면에 함몰되어 형성되며 상기 결합돌출부가 인입되도록 상기 결합돌출부와 대응되는 홈 형상으로 형성되고 자성물질을 포함하는 결합홈부를 구비하며, 하나의 결합돌출부와 다른 결합돌출부 각각의 길이가 서로 상이하고, 또한, 상기 지지부는, 상기 지지부의 일면에 형성되어 자성을 나타내는 제1자성체 및, 상기 지지부의 타면에 형성되어 자성을 나타내는 제2자성체를 구비하며,하나의 타이어분할모듈에 구비된 상기 결합홈부와 상기 제2자성체에 다른 타이어분할모듈에 구비된 상기 결합돌출부와 상기 제1자성체가 자석 결합되어, 각각의 타이어분할모듈 간 결합력이 증가되는 것을 특징으로 하는 복수 개의 분할모듈로 형성되는 비공기입 타이어. [청구항9]청구항 8에 있어서,상기 외측곡부의 상기 곡부돌출체는, 다른 외측곡부의 베젤면과 겹쳐지는 형상으로 형성되는 것을 특징으로 하는 복수 개의 분할모듈로 형성되는 비공기입 타이어.
463 | 타이어 트레드용 고무 조성물 및 이를 이용하여 제조된 타이어 | C08L 7/00(2006.01)¦C08L 25/10(2006.01)¦C08K 3/04(2006.01)¦C08K 3/36(2006.01)¦B60C 1/00(2006.01) | 1020190060053 | 2019.05.22 | 1021629790000 | 2020.09.28 |  |  |  | 2020.10.07 | 등록결정(일반) |  |  | Y(2019.05.22) | 6 | 본 발명은 타이어 트레드용 고무 조성물 및 이를 이용하여 제조된 타이어에 관한 것으로서, 더욱 상세하게는 천연고무로 이루어진 원료고무 100 중량부; 카본 블랙 30 내지 55 중량부; 실리카 5 내지 25 중량부; 및 탈수소화된 C 9 -디사이클로펜타디엔(C 9 -DCPD) 수지 2 내지 15 중량부를 포함하는 타이어 트레드용 고무 조성물 및 이를 이용하여 제조된 타이어에 관한 것이다. | [청구항1]천연고무로만 이루어진 원료고무 100 중량부;카본 블랙 30 내지 55 중량부;실리카 5 내지 25 중량부; 및탈수소화된 C9-디사이클로펜타디엔(C9-DCPD) 수지 2 내지 15 중량부를 포함하는 타이어 트레드용 고무 조성물. [청구항2]제1항에 있어서,상기 카본 블랙은, 요오드 흡착량이 130 내지 155 mg/g이고, 질소 흡착 비표면적이 105 내지 150 m2/g이며, DBP 흡유량이 123 내지 138 ml/100g이고, 틴트(TINT) 값이 110 내지 120인 것을 특징으로 하는 타이어 트레드용 고무 조성물. [청구항3]제1항에 있어서,상기 실리카는, 세틸트리메틸암모늄브로마이드(cetyl trimethyl ammonium bromide, CTAB) 흡착 비표면적이 105 내지 187 m2/g이고, BET(Brunauer-Emmett-Teller) 비표면적이 100 내지 205 m2/g이며, DBP 흡유량이 140 내지 285 ml/100g인 것을 특징으로 하는 타이어 트레드용 고무 조성물. [청구항4]제1항에 있어서,상기 탈수소화된 C9-디사이클로펜타디엔(C9-DCPD) 수지는, C9 방향족 탄화수소 모노머와 디사이클로펜타디엔 모노머의 공중합체가 탈수소화되어 이루어진 수지인 것을 특징으로 하는 타이어 트레드용 고무 조성물. [청구항5]제1항에 있어서,상기 탈수소화된 C9-디사이클로펜타디엔(C9-DCPD) 수지는, 연화점이 134 내지 146 ℃이고, 요오드 흡착량이 160 내지 165 mg/g이며, 중량평균분자량이 600 내지 1,400 g/mol인 것을 특징으로 하는 타이어 트레드용 고무 조성물. [청구항6]제1항 내지 제5항 중 어느 한 항에 따른 타이어 트레드용 고무 조성물을 이용하여 제조된 타이어.
464 | 벨트의 내구성이 향상된 타이어 | B60C 9/18(2006.01) | 1020190044016 | 2019.04.16 | 1021804230000 | 2020.11.12 | 1020200121454 | 2020.10.26 |  | 2020.11.18 | 등록결정(일반) |  |  | Y(2019.04.16) | 10 | 본 발명은 벨트의 내구성이 향상된 타이어에 관한 것으로, 보다 상세하게는 벨트의 양측 끝단에서 발생하는 전단응력 및 발열에 의한 크랙발생 가능성을 저감하기 위한 벨트의 내구성이 향상된 타이어에 관한 것이다. 본 발명은 트레드유닛 및 카카스유닛 사이에 마련된 벨트유닛; 및 상기 벨트유닛의 양측 끝단의 내측에 삽입된 보강유닛을 포함하며, 상기 보강유닛은 엣지스트립 및 스틸코드(steel cord)로 형성되어 상기 벨트유닛의 양측 끝단의 발열 및 전단응력을 감소시키도록 마련된 것을 특징으로 하는 벨트의 내구성이 향상된 타이어를 제공한다. | [청구항1]트레드유닛 및 카카스유닛 사이에 마련된 벨트유닛; 및상기 벨트유닛의 양측 끝단의 내측에 삽입된 보강유닛을 포함하며,상기 보강유닛은 엣지스트립 및 스틸코드(steel cord)로 형성되어 상기 벨트유닛의 양측 끝단의 발열 및 전단응력을 감소시키도록 마련되며,상기 스틸코드는, 제1 스틸코드와 제2 스틸코드로 이루어지고, 상기 제1 스틸코드의 직경은 상기 제2 스틸코드의 직경보다 작고, 상기 제1 스틸코드간의 간격은 상기 제2 스틸코드간의 간격보다 작으며, 상기 제2 스틸코드는 상기 제1 스틸코드보다 벨트 끝단쪽에 배치된 것을 특징으로 하는 벨트의 내구성이 향상된 타이어. [청구항2]제 1 항에 있어서,상기 벨트유닛은,상기 트레드유닛 및 상기 카카스유닛 사이에 형성되며, 중간부분은 상호 평행하게 연장되며, 양 끝단이 상호 이격되는 방향으로 연장된 제2번 벨트 및 제3번 벨트를 포함하는 것을 특징으로 하는 벨트의 내구성이 향상된 타이어. [청구항3]제 2 항에 있어서,상기 보강유닛은,상기 제3번 벨트 및 제2번 벨트의 양측 끝단 사이에 삽입되도록 마련된 상기 엣지스트립; 및상기 엣지스트립의 길이 방향을 따라 상호 이격되어 복수개로 형성되는 상기 스틸코드를 포함하는 것을 특징으로 하는 벨트의 내구성이 향상된 타이어. [청구항4]제 3 항에 있어서,상기 엣지스트립은,상기 제2번 벨트 및 상기 제3번 벨트가 상호 이격되기 시작하는 지점부터 상기 제2번 벨트의 말단까지 연장 형성된 것을 특징으로 하는 벨트의 내구성이 향상된 타이어. [청구항5]제 4 항에 있어서,상기 엣지스트립의 두께는 상기 제2번 벨트의 끝단쪽으로 갈수록 더 증가하도록 마련된 것을 특징으로 하는 벨트의 내구성이 향상된 타이어. [청구항6]제 3 항에 있어서,상기 스틸코드는,상기 제2번 벨트 및 상기 제3번 벨트가 상호 이격되기 시작하는 지점으로부터 5mm 내지 10mm만큼 이격된 위치부터 상기 제2번 벨트의 말단측까지 상호 이격되어 복수개로 형성된 것을 특징으로 하는 벨트의 내구성이 향상된 타이어. [청구항7]제 6 항에 있어서,상기 스틸코드는,상기 제2번 벨트 및 상기 제3번 벨트가 상호 이격되기 위해 휘어진 각도의 중간값의 +2도 내지 -2도 지점에 형성되는 것을 특징으로 하는 벨트의 내구성이 향상된 타이어. [청구항8]제 3 항에 있어서,상기 스틸코드는,상기 제2번 벨트의 끝단쪽으로 갈수록 강력 및 직경 중 어느 하나 이상이 더 커지도록 마련된 것을 특징으로 하는 벨트의 내구성이 향상된 타이어. [청구항9]제 8 항에 있어서,상기 스틸코드는,직경이 1.0mm 내지 2.0mm로 마련된 것을 특징으로 하는 벨트의 내구성이 향상된 타이어. [청구항10]제 3 항에 있어서,복수개의 상기 스틸코드간의 최소 간격은,상기 스틸코드가 상기 엣지스트립에 복수개로 형성될 수 있는 범위 내에서,상호 접촉하여 발열 현상이 발생하지 않도록 적어도 0.80mm 이상으로 형성된 것을 특징으로 하는 벨트의 내구성이 향상된 타이어.
465 | 트레드 패턴 가변형 타이어 | B60C 19/08(2006.01)¦B60C 11/11(2006.01)¦B60C 23/00(2021.01) | 1020190019586 | 2019.02.20 | 1021804120000 | 2020.11.12 | 1020200102015 | 2020.08.31 |  | 2020.11.19 | 등록결정(일반) |  |  | Y(2019.02.20) | 10 | 본 발명은 트레드 패턴 가변형 타이어에 관한 것으로, 보다 상세하게는 노면 상태를 감지하고 이에 대응하여 트레드를 변형시킴으로써 주행 안전성을 향상시키기 위한 트레드 패턴 가변형 타이어에 관한 것이다. 본 발명은 트레드의 중앙에 위치하되 상기 트레드의 원주 방향을 따라 상호 이격되어 복수개로 마련되며, 노면의 상태를 감지하도록 마련된 노면센서부; 및 복수개가 결합되어 상기 트레드 외주면을 이루도록 마련된 블록부를 포함하며, 상기 블록부는 상호 간격이 조절되어 상기 트레드의 원주 방향으로 연장된 그루브부를 형성하도록 마련된 것을 특징으로 하는 트레드 패턴 가변형 타이어를 제공한다. | [청구항1]트레드의 중앙에 위치하되 상기 트레드의 원주 방향을 따라 상호 이격되어 복수개로 마련되며, 노면의 상태를 감지하도록 마련된 노면센서부; 및복수개가 결합되어 상기 트레드 외주면을 이루도록 마련된 블록부를 포함하며,상기 블록부는 상호 간격이 조절되어 상기 트레드의 원주 방향으로 연장된 그루브부를 형성하도록 마련되고,상기 노면센서부는 지면에 그리드를 가상으로 형성하고, 자신의 위치를 좌표로 나타내도록 마련된 것을 특징으로 하는 트레드 패턴 가변형 타이어. [청구항2]제 1 항에 있어서,상기 블록부는,정육각형 형태의 블록몸체를 포함하며,복수의 상기 블록몸체는 상호 면접하도록 결합되어 트레드의 외주면을 형성하도록 마련되고,상기 블록몸체 중 상기 그루브부의 경로를 형성하는 면은 이격 가능하게 형성된 것을 특징으로 하는 트레드 패턴 가변형 타이어. [청구항3]제 2 항에 있어서,상기 트레드의 내부에 마련되는 그루브형성부를 더 포함하며,상기 그루브형성부는 전기활성고분자(Electro Active Polymer) 소재로 마련된 것을 특징으로 하는 트레드 패턴 가변형 타이어. [청구항4]제 3 항에 있어서,상기 그루브형성부는,전기가 인가되면 변형됨으로써, 상기 그루브부의 경로상에 위치한 상기 블록몸체를 상호 이격시켜 상기 그루브부가 형성되도록 마련된 것을 특징으로 하는 트레드 패턴 가변형 타이어. [청구항5]제 4 항에 있어서,상기 그루브부는,상기 노면센서부를 기준으로, 일측에 형성되는 제1 그루브; 상기 제1 그루브와 상기 노면센서부 사이에 형성되는 제2 그루브;상기 노면센서부를 기준으로 타측에 형성되는 제3 그루브; 및상기 제3 그루브 및 상기 노면센서부 사이에 형성되는 제4 그루브를 포함하는 것을 특징으로 하는 트레드 패턴 가변형 타이어. [청구항6]제 5 항에 있어서,상기 그루브형성부는,상기 제1 그루브 및 상기 제2 그루브를 형성하도록 제어되는 제1 그루브형성체; 및상기 제3 그루브 및 상기 제4 그루브를 형성하도록 제어되는 제2 그루브형성체를 포함하며,상기 제1 그루브형성체 및 상기 제2 그루브형성체는, 노면 상태에 따라, 독립적으로 제어되도록 마련된 것을 특징으로 하는 트레드 패턴 가변형 타이어. [청구항7]제 6 항에 있어서,복수의 상기 노면센서부로부터 노면의 상태 정보를 제공받도록 마련된 중앙센서부를 더 포함하며,상기 중앙센서부는, 노면의 상태 정보를 분석하고, 분석된 결과에 따라, 상기 제1 그루브형성체 및 상기 제2 그루브형성체에 선택적으로 전원을 제공하도록 마련된 것을 특징으로 하는 트레드 패턴 가변형 타이어. [청구항8]제 2 항에 있어서,상기 블록부는,상기 블록몸체의 내측에 형성되며 돌출 가능하도록 마련된 돌출블록을 더 포함하는 것을 특징으로 하는 트레드 패턴 가변형 타이어. [청구항9]제 8 항에 있어서,상기 블록부는,코너링 주행시 상기 돌출블록이 돌출 또는 인입되도록 마련되어, 상기 트레드의 접지면적을 증가시키도록 마련된 것을 특징으로 하는 트레드 패턴 가변형 타이어. [청구항10]제 9 항에 있어서,상기 돌출블록은 상기 접지면적 대비 20% 내지 80%의 높이로 돌출 또는 인입 가능하게 마련된 것을 특징으로 하는 트레드 패턴 가변형 타이어.
466 | 타이어에 입체 컬러 마크를 형성하는 방법 | B60C 13/00(2006.01)¦B29D 30/72(2006.01)¦B33Y 80/00(2015.01) | 1020180152696 | 2018.11.30 | 1021602430000 | 2020.09.21 | 1020200071823 | 2020.06.22 |  | 2020.09.25 | 등록결정(일반) |  |  | Y(2018.11.30) | 6 | 본 발명의 타이어에 입체 컬러 마크를 형성하는 방법은, 타이어의 사이드월에 부착될 입체 마크가 형성된 몰드를 제작하는 단계; 상기 몰드에 컬러 잉크를 포함하는 우레탄을 주입하여 입체 마크를 성형하는 단계; 및 상기 입체 마크를 접착제로 사이드월에 부착하는 단계를 포함한다. 본 발명에 의하면, 타이어의 사이드월에 입체적인 컬러 마크를 형성할 수 있다. 또한, 투명한 우레탄을 사용하여 다양한 색상을 구현할 수 있고, 3D 프린팅을 활용하여 다양한 형상을 구현할 수 있다. | [청구항1]타이어의 사이드월에 부착될 입체 마크가 형성된 몰드를 제작하는 단계;상기 몰드에 컬러 잉크를 포함하는 우레탄을 주입하여 입체 마크를 성형하는 단계;상기 입체 마크를 접착제로 사이드월에 부착하는 단계를 포함하고,상기 입체 마크 성형 단계에서, 상기 우레탄을 주입할 때 발광부재로서 LED와 태양광 전지패널을 우레탄 속에 매립되도록 삽입하되, 상기 LED와 태양광 전지패널은 유연한 솔라 패널에 전도성 카본 블랙을 포함하는 투명 고무를 도포하고, 유연한 솔라 패널과 유연한 PCB에 부착된 LED를 전기가 통하도록 연결하는 것을 특징으로 하는 타이어에 입체 컬러 마크를 형성하는 방법. [청구항2]제1항에 있어서,상기 몰드는 3D 프린팅에 의해 제작되는 것을 특징으로 하는 타이어에 입체 컬러 마크를 형성하는 방법. [청구항3]제2항에 있어서,상기 우레탄은 유연하고 투명한 재질로 이루어진 것을 특징으로 하는 타이어에 입체 컬러 마크를 형성하는 방법. [청구항4]제3항에 있어서,상기 우레탄은 상온경화형 2액형 액상 우레탄인 것을 특징으로 하는 타이어에 입체 컬러 마크를 형성하는 방법. [청구항5]제4항에 있어서,상기 입체 마크 성형 단계에서, 상기 우레탄 100 중량부에 왁스 2~5 중량부가 첨가된 것을 특징으로 하는 타이어에 입체 컬러 마크를 형성하는 방법. [청구항6]제1항 내지 제5항 중 어느 한 항에 있어서,상기 입체 마크의 두께는 0.05~5.0mm인 것을 특징으로 하는 타이어에 입체 컬러 마크를 형성하는 방법. [청구항7]삭제
467 | 공기입타이어 | B60C 11/03(2006.01) | 1020190044955 | 2019.04.17 | 1022048560000 | 2021.01.13 | 1020200122455 | 2020.10.28 |  | 2021.01.20 | 등록결정(일반) |  |  | Y(2019.04.17) | 6 | 본 발명은 공기입타이어에 관한 것으로, 더욱 상세하게는 배수능력을 향상시키고 블록의 강성을 확보하는 공기입타이어에 관한 것이다. 본 발명은 트레드부(100)와 사이드월(200) 및 비드부(300)로 구성되고, 상기 트레드부(100)는 그루브(110)들과 블록(120)들을 포함하는 공기입타이어에 있어서, 상기 블록(120)에 스포이드홀(130)이 형성되며, 상기 스포이드홀(130)은 입구부(131)와 상기 입구부(131) 저부에 상기 입구부(131)보다 더 큰 직경의 저장부(132)를 포함하여 구성되는 공기입타이어를 제공한다. | [청구항1]트레드부(100)와 사이드월(200) 및 비드부(300)로 구성되고, 상기 트레드부(100)는 그루브(110)들과 블록(120)들을 포함하는 공기입타이어에 있어서, 상기 블록(120)에 복수개의 스포이드홀(130)이 형성되며, 상기 복수개의 스포이드홀(130)은 입구부(131)와 상기 입구부(131) 저부에 상기 입구부(131)보다 더 큰 직경의 저장부(132)를 포함하며,상기 복수개의 스포이드홀(130)의 저부를 잇는 유로관(133)이 설치되되, 상기 유로관(133)의 양 끝단은 서로 다른 두 개의 스포이드홀(130)에 각각 연결되는 것을 특징으로 하는 공기입타이어. [청구항2]제1항에 있어서,상기 스포이드홀(130)의 깊이(d1)는 블록의 깊이(d2)의 50% 이하인 것을 특징으로 하는 공기입타이어. [청구항3]제1항에 있어서, 상기 스포이드홀(130)의 입구부(131)의 직경은 1~3mm인 것을 특징으로 하는 공기입타이어. [청구항4]제3항에 있어서, 상기 저장부(132)의 직경은 스포이드홀(130)의 입구부(131)의 직경의 1.2배 ~ 3배 인 것을 특징으로 하는 공기입타이어. [청구항5]제1항에 있어서, 상기 스포이드홀(130)의 총 부피는 스포이드홀(130)이 설치된 블록(120)의 부피의 10% 이하인 것을 특징으로 하는 공기입타이어. [청구항6]삭제 [청구항7]제1항에 있어서, 상기 유로관(133)의 길이(L1)는 스포이드홀(130)이 설치된 블록(120)의 일변(주행방향)의 길이(L2)의 80% 이하인 것을 특징으로 하는 공기입타이어.
468 | 공기입타이어 | B60C 9/18(2006.01)¦D07B 1/06(2006.01)¦B60C 9/00(2021.01) | 1020190043565 | 2019.04.15 | 1021855920000 | 2020.11.26 | 1020200121410 | 2020.10.26 |  | 2020.12.03 | 등록결정(일반) |  |  | Y(2019.04.15) | 2 | 본 발명은 공기입타이어에 관한 것으로, 더욱 상세하게는 발열능력을 향상시켜 타이어의 내구성을 확보하는 공기입타이어에 관한 것이다. 본 발명은 트레드부(100)와 사이드월(200) 및 비드부(300)로 구성되고, 상기 트레드부(100)는 그루브(110)들과 리브(120)들과, 상기 트레드부(100)의 내부에 트레드부(100)의 강성을 높이기 위한 벨트층(400)을 포함하는 공기입타이어에 있어서, 상기 벨트층(400)에 금속으로 도금된 메쉬(500)가 설치되는 공기입타이어를 제공한다. | [청구항1]트레드부(100)와 사이드월(200) 및 비드부(300)로 구성되고, 상기 트레드부(100)는 그루브(110)들과 리브(120)들과, 상기 트레드부(100)의 내부에 트레드부(100)의 강성을 높이기 위한 벨트층(400)을 포함하는 공기입타이어에 있어서, 상기 벨트층(400)에 금속으로 도금된 적어도 하나의 메쉬(500)가 설치되고,상기 적어도 하나의 메쉬(500)는 합성섬유 또는 금속코드로 형성된 그물에 구리, 철금속 또는 이들의 합금이 도금된 스틸코드이며,상기 적어도 하나의 메쉬(500)는 상기 트레드부(100)의 리브(120)의 저부에 대응되는 벨트층(400)이 구비한 제2벨트(420)와 제3벨트(430)의 말단 사이, 상기 비드부(300)의 카카스턴업말단지점(330) 및 상기 트레드부(100)와 사이드월부(200)의 사이인 숄더부의 카카스(600)의 상부에 설치되고,상기 적어도 하나의 메쉬(500)의 일단은 제2벨트(420)와 제3벨트(430)가 갈라지는 지점인 상기 리브(120)의 일측 모서리(121)의 저부 또는 상기 리브(120)에 인접하는 그루브(110)의 중앙(111)의 저부에 위치하고, 상기 적어도 하나의 메쉬의 타단은 제2벨트(420)의 말단에 인접하여 위치하며,상기 갈라지는 지점은 상기 제2벨트(420) 끝단에서 상기 트레드의 중앙 방향으로 30mm 들어간 지점이고,상기 적어도 하나의 메쉬(500)는 상기 숄더부, 상기 리브(120)의 저부 및 비드와이어(310)와 비드필러(320)를 감싸고 있는 나일론채퍼(340) 및 상기 카카스(600) 끝단에 집중되는 열을 분산시키는 것을 특징으로 하는 공기입타이어. [청구항2]삭제 [청구항3]삭제 [청구항4]삭제 [청구항5]삭제 [청구항6]삭제 [청구항7]삭제 [청구항8]삭제 [청구항9]제1항에 있어서, 상기 도금된 메쉬(500)의 수직높이(h1)는 카카스턴업높이(h2)의 1/2~1/4인 것을 특징으로 하는 공기입타이어. [청구항10]삭제
469 | 벨트 내구성이 향상된 중하중용 공기입 타이어 | B60C 9/20(2006.01) | 1020190044062 | 2019.04.16 | 1021878010000 | 2020.12.01 | 1020200121936 | 2020.10.27 |  | 2020.12.09 | 등록결정(일반) |  |  | Y(2019.04.16) | 8 | 본 발명은 벨트 내구성이 향상된 중하중용 공기입 타이어에 관한 것으로, 보다 상세하게는 벨트에 발생하는 크랙에 의한 내구성 저하를 방지하기 위한 벨트 내구성이 향상된 중하중용 공기입 타이어에 관한 것이다. 본 발명의 구성은 트레드유닛 및 카카스유닛 사이에 마련된 벨트유닛; 및 상기 벨트유닛의 양측 끝단의 일부분을 감싸도록 마련된 보강유닛을 포함하며, 상기 보강유닛은 상기 벨트유닛보다 EPI가 크도록 마련된 것을 특징으로 하는 벨트 내구성이 향상된 중하중용 공기입 타이어를 제공한다. | [청구항1]트레드유닛 및 카카스유닛 사이에 마련된 벨트유닛; 및상기 벨트유닛의 양측 끝단의 일부분을 감싸도록 마련된 보강유닛을 포함하며,상기 보강유닛은 상기 벨트유닛보다 EPI(End Per Inch)가 크도록 마련되고,상기 벨트유닛은, 상기 카카스유닛의 상부에 위치하는 제1 벨트; 상기 제1 벨트의 상부에 위치하는 제2 벨트; 상기 제2 벨트의 상부에 위치하는 제3 벨트; 및 상기 제3 벨트의 상부 및 상기 트레드유닛의 하부에 위치하는 제4 벨트를 포함하며,상기 보강유닛은, 상기 제3 벨트의 상부에 위치하며, 일단이 상기 제3 벨트와 상기 제4 벨트 사이를 향해 연장된 제1 보강부; 및 상기 제3 벨트의 하부에 위치하며, 상기 제1 보강부와 평행하게 마련된 제2 보강부를 포함하고,상기 제1 보강부는, 상기 제2 보강부에 비해 EPI가 크도록 마련된 것을 특징으로 하는 벨트 내구성이 향상된 중하중용 공기입 타이어. [청구항2]삭제 [청구항3]제 1 항에 있어서,상기 보강유닛은,상기 제3 벨트의 양측 끝단 일부분을 감싸도록 마련된 것을 특징으로 하는 벨트 내구성이 향상된 중하중용 공기입 타이어. [청구항4]제 3 항에 있어서,상기 보강유닛은,상기 제1 보강부의 타단과 상기 제2 보강부의 타단을 연결하도록 연장된 제3 보강부를 더 포함하는 것을 특징으로 하는 벨트 내구성이 향상된 중하중용 공기입 타이어. [청구항5]삭제 [청구항6]제 4 항에 있어서,상기 제1 보강부는,상기 제2 보강부에 비해 EPI 밀도가 조밀하게 마련된 것을 특징으로 하는 벨트 내구성이 향상된 중하중용 공기입 타이어. [청구항7]제 4 항에 있어서,상기 제1 보강부, 상기 제2 보강부 및 상기 제3 보강부는 15mm 내지 20mm의 두께로 마련된 것을 특징으로 하는 벨트 내구성이 향상된 중하중용 공기입 타이어. [청구항8]제 4 항에 있어서,상기 보강유닛이 상기 제3 벨트의 끝단에 결합될 때, 상기 제1 보강부 및 상기 제2 보강부는 상기 제3 벨트의 끝단의 절곡각도보다 더 큰 각도를 갖도록 결합됨으로써, 상기 제3 벨트의 움직임을 최소화하도록 마련된 것을 특징으로 하는 벨트 내구성이 향상된 중하중용 공기입 타이어. [청구항9]제 8 항에 있어서,상기 제1 보강부 및 상기 제2 보강부는 45도 내지 55도의 각도를 갖도록 상기 제3 벨트에 결합되는 것을 특징으로 하는 벨트 내구성이 향상된 중하중용 공기입 타이어. [청구항10]제 1 항에 있어서,상기 보강유닛은 나일론 코드(Nylon cord) 또는 스틸 코드(steel cord) 소재로 마련된 것을 특징으로 하는 벨트 내구성이 향상된 중하중용 공기입 타이어.
470 | 풀턴업 카카스 구조를 갖는 공기입 타이어 | B60C 9/18(2006.01) | 1020190044084 | 2019.04.16 | 1021855990000 | 2020.11.26 | 1020200121484 | 2020.10.26 |  | 2020.12.02 | 등록결정(일반) |  |  | Y(2019.04.16) | 6 | 본 발명은 풀턴업 카카스 구조를 갖는 공기입 타이어에 관한 것으로, 더욱 상세하게는 노면과 직접 접하는 두꺼운 고무층인 트레드, 상기 트레드의 양측으로 굴곡진 사이드월, 차량의 림에 안착되는 비드코어 및 상기 비드코어를 감싸면서 고무 경도의 차이를 갖는 비드필러로 이루어진 비드부를 포함하는 풀턴업 카카스 구조를 갖는 공기입 타이어에 있어서, 타이어의 내부 골격으로 상기 비드부의 비드코어를 중심으로 상기 트레드가 위치된 타이어의 상단부까지 풀턴업되도록 구비된 풀턴업 카카스 및 상기 트레드의 하단에 위치되고, 상기 풀턴업 카카스에 의해 상면과 하면이 감싸지도록 배치되어 노면충격을 감소시키며 타이어의 강도를 보강하도록 구비된 보강벨트층을 포함한다. | [청구항1]노면과 직접 접하는 두꺼운 고무층인 트레드, 상기 트레드의 양측으로 굴곡진 사이드월, 차량의 림에 안착되는 비드코어 및 상기 비드코어를 감싸면서 고무 경도의 차이를 갖는 비드필러로 이루어진 비드부를 포함하는 풀턴업 카카스 구조를 갖는 공기입 타이어에 있어서,타이어의 내부 골격으로 상기 비드부의 비드코어를 중심으로 상기 트레드가 위치된 타이어의 상단부까지 풀턴업되도록 구비된 풀턴업 카카스 및상기 트레드의 하단에 위치되고, 상기 풀턴업 카카스에 의해 상면과 하면이 감싸지도록 배치되어 노면충격을 감소시키며 타이어의 강도를 보강하도록 구비된 보강벨트층; 을 포함하며,상기 풀턴업 카카스는 타이어의 강도를 향상시키도록 타이어의 중심부측의 제 1 풀턴업 카카스 및 상기 제 1 풀턴업 카카스의 상면에 제 2 풀턴업 카카스가 배치되며,상기 보강벨트층은 타이어의 강도를 향상시키도록 제 1 보강벨트층 및 제 2 보강벨트층을 포함하되, 상기 제 1 보강벨트층의 하면은 제 2 풀턴업 카카스의 상면과 대면되고, 상기 제 2 보강벨트층의 상면은 상기 제 1 풀턴업 카카스의 하면과 대면되도록 배치된 것을 특징으로 하는 풀턴업 카카스 구조를 갖는 공기입 타이어. [청구항2]제 1 항에 있어서, 상기 풀턴업 카카스는 일측 비드코어를 중심으로 풀턴업되고 타측 비드코어를 중심으로 풀턴업되어 각각 풀턴업된 끝단이 서로 연결되는 것을 특징으로 하는 풀턴업 카카스 구조를 갖는 공기입 타이어. [청구항3]제 1 항에 있어서, 상기 풀턴업 카카스의 일측 끝단은 상기 보강벨트층의 타측 끝단으로 풀턴업되고, 상기 풀턴업 카카스의 타측 끝단은 상기 풀턴업 카카스의 일측 끝단을 감싸며 상기 보강벨트층의 타측 끝단측으로 풀턴업된 것을 특징으로 하는 풀턴업 카카스 구조를 갖는 공기입 타이어. [청구항4]제 1 항에 있어서, 상기 풀턴업 카카스의 타측 끝단은 상기 보강벨트층의 일측 끝단으로 풀턴업되고, 상기 풀턴업 카카스의 일측 끝단은 상기 풀턴업 카카스의 타측 끝단을 감싸며 상기 보강벨트층의 일측 끝단측으로 풀턴업된 것을 특징으로 하는 풀턴업 카카스 구조를 갖는 공기입 타이어. [청구항5]제 1 항 내지 제 4 항 중 어느 한 항에 있어서, 상기 보강벨트층의 두께는 중량의 감소시켜 구름저항을 향상시키도록 상기 제 1 풀턴업 카카스 및 제 2 풀턴업 카카스의 두께의 20% 내지 80%의 비율을 갖도록 형성된 것을 특징으로 하는 풀턴업 카카스 구조를 갖는 공기입 타이어. [청구항6]삭제 [청구항7]삭제 [청구항8]삭제 [청구항9]제 2 항에 있어서, 상기 풀턴업 카카스의 일측 끝단과 상기 풀턴업 카카스의 타측 끝단은 서로 맞대어 연결된 것을 특징으로 하는 풀턴업 카카스 구조를 갖는 공기입 타이어. [청구항10]삭제 [청구항11]삭제
471 | 중하중용 타이어의 트레드블록 | B60C 11/12(2006.01)¦B60C 11/11(2006.01)¦B60C 23/19(2006.01) | 1020190044024 | 2019.04.16 | 1021855930000 | 2020.11.26 | 1020200121932 | 2020.10.27 |  | 2020.12.03 | 등록결정(일반) |  |  | Y(2019.04.16) | 8 | 본 발명은 중하중용 타이어의 트레드블록에 관한 것으로, 보다 상세하게는 커프의 휨 및 표면 벌어짐 현상을 저감하기 위한 중하중용 타이어의 트레드블록에 관한 것이다. 본 발명의 구성은 타이어의 둘레 방향 및 폭 방향으로 연장된 복수의 그루브에 의해 형성된 블록부; 상기 블록부에 형성되는 커프부; 및 상기 커프부에 삽입되는 강성부를 포함하는 것을 특징으로 하는 중하중용 타이어의 트레드블록을 제공한다. | [청구항1]타이어의 둘레 방향 및 폭 방향으로 연장된 복수의 그루브에 의해 형성된 블록부;상기 블록부에 형성되는 커프부; 및상기 커프부에 내측에 삽입되며, 상기 블록부 및 상기 커프부의 깊이 방향을 따라 연장 형성된 강성부를 포함하며,상기 강성부는 상기 커프부 중 타이어 가류시 휘어지려는 힘이 더 강하게 발생하는 부분에 위치할수록 더 두껍게 형성되도록 마련되고, 상기 커프부의 깊이에 따른 형상에 대응하는 형상으로 연장형성됨으로써, 타이어 가류시 상기 커프부가 휘어지지 않게 지지하도록 마련된 것을 특징으로 하는 중하중용 타이어의 트레드블록. [청구항2]제 1 항에 있어서,상기 커프부는,상기 블록부의 폭 방향으로 지그재그 형상으로 연장 형성된 것을 특징으로 하는 중하중용 타이어의 트레드블록. [청구항3]제 2 항에 있어서,상기 커프부는,상기 블록부의 깊이 방향으로 지그재그 형상으로 연장 형성된 제1 커프;상기 제1 커프로부터 하부를 향해 연장 형성되며, 일측으로 볼록하게 연장 형성된 제2 커프; 및상기 제2 커프로부터 하부를 향해 연장 형성되며, 타측으로 볼록하게 연장 형성된 제3 커프를 포함하는 것을 특징으로 하는 중하중용 타이어의 트레드블록. [청구항4]제 1 항에 있어서,상기 강성부는,상기 커프부의 깊이 방향으로 연장 형성된 기둥 형태로 마련되며, 상기 커프부의 폭 방향을 따라 기설정된 간격으로 배치된 것을 특징으로 하는 중하중용 타이어의 트레드블록. [청구항5]삭제 [청구항6]제 4 항에 있어서,상기 강성부는,상기 커프부의 폭 방향으로 15mm 내지 25mm 간격마다 삽입되는 것을 특징으로 하는 중하중용 타이어의 트레드블록. [청구항7]제 4 항에 있어서,상기 강성부의 두께는,0.5mm 내지 3.0mm인 것을 특징으로 하는 중하중용 타이어의 트레드블록. [청구항8]제 4 항에 있어서,상기 커프부의 두께는 0.20mm 내지 0.25mm인 것을 특징으로 하는 중하중용 타이어의 트레드블록. [청구항9]제 1 항에 따른 중하중용 타이어의 트레드블록을 구비한 중하중용 타이어.
472 | 공기입 타이어 | B60C 7/10(2021.01)¦B29D 30/52(2006.01)¦B60C 13/00(2006.01)¦B29D 30/08(2006.01) | 1020190044946 | 2019.04.17 | 1021855940000 | 2020.11.26 | 1020200122454 | 2020.10.28 |  | 2020.12.03 | 등록결정(일반) |  |  | Y(2019.04.17) | 10 | 본 발명은 공기입 타이어에 관한 것으로, 보다 상세하게는, 트레드, 사이드월 및 비드부를 포함하는 공기입 타이어에 있어서, 상기 트레드 및 블록을 구비하는 타이어 바디부; 복수개의 타공부가 형성된 결합 프레임, 상기 결합프레임과 결합하고, 상기 결합프레임을 지지하는 지지프레임, 및 개구부를 포함하고, 상기 블록이 상기 타공부를 관통 가능한 프레임부;를 포함하며, 상기 프레임부의 상기 개구부를 통해 상기 타이어 바디부가 상기 프레임부의 내부에서 외부 방향으로 결합되며, 결합된 후 공기압에 의해 그 형태가 유지되는 것을 특징으로 하여, 마모된 부위만 분리 및 교체가 가능하여 타이어 관리 및 유지 비용을 절감할 수 있다. | [청구항1]트레드, 사이드월 및 비드부를 포함하는 공기입 타이어에 있어서,상기 트레드 및 블록을 구비하는 타이어 바디부;복수개의 타공부가 형성된 결합 프레임, 상기 결합프레임과 결합하고, 상기 결합프레임을 지지하는 지지프레임, 및 개구부를 포함하고, 상기 블록이 상기 타공부를 관통 가능한 프레임부;를 포함하며, 상기 프레임부의 상기 개구부를 통해 상기 타이어 바디부가 상기 프레임부의 내부에서 외부 방향으로 결합되고, 결합된 후 공기압에 의해 그 형태가 유지되며,상기 비드부는 비드 코어와 비드 필러를 포함하되, 상기 타이어 바디부 및 상기 프레임부에 상기 비드부가 형성되며,상기 프레임부가 상기 타이어 바디부의 비드부를 감싸도록 결합되거나 또는 상기 타이어 바디부가 상기 프레임부의 비드부를 감싸도록 결합되는 것을 특징으로 하는 공기입 타이어. [청구항2]청구항 1에 있어서,상기 타이어 바디부가 공기압을 유지하는 이너라이너, 및 노면과 접촉하는 상기 트레드를 포함하는 것을 특징으로 하는 공기입 타이어. [청구항3]청구항 1에 있어서,상기 지지프레임에 위치하는 지지프레임 굴곡부; 및상기 타이어 바디부에 위치하는 이너라이너 굴곡부;를 포함하여, 회전저항성능 향상에 특화된 것을 특징으로 하는 공기입 타이어. [청구항4]청구항 1에 있어서,상기 프레임부가, 상기 공기입 타이어의 형태를 유지하는 상기 사이드월을, 둘러싸서 보호하는 구성을 포함하는 것을 특징으로 하는 공기입 타이어. [청구항5]청구항 1에 있어서,상기 개구부와 이에 상응하는 돌출부가, 상기 타이어 바디부와 상기 프레임부의 조립성을 향상하기 위해, 상기 타이어 바디부 또는 상기 프레임부의 림에 인접하는 위치에 각각 구성되어 있는 것을 특징으로 하는 공기입 타이어. [청구항6]청구항 1에 있어서,상기 트레드, 벨트, 상기 사이드월 및 상기 비드부가, 상기 타이어 바디부 또는 상기 프레임부에 서로 분리되어 구성되어 있는 것을 특징으로 하는 공기입 타이어. [청구항7]청구항 1에 있어서,상기 타이어 바디부가, 천연 고무, 합성 고무 또는 이들의 합성 재질 중 선택되는 하나 이상의 소재로 형성되는 것을 특징으로 하는 공기입 타이어. [청구항8]청구항 1에 있어서,상기 프레임부가, 고무, 철, 직물, 폴리우레탄 또는 이들의 합성 재질 중 선택되는 하나 이상의 소재로 형성되는 것을 특징으로 하는 공기입 타이어. [청구항9]삭제 [청구항10]청구항 1에 있어서,상기 비드 코어가 철, 니켈 크롬, 텅스텐 또는 이들의 합금 중 선택되는 하나 이상의 소재로 형성되는 것을 특징으로 하는 공기입 타이어. [청구항11]청구항 1에 있어서,상기 비드 필러가, 천연 고무, 합성 고무 또는 이들의 합성 재질 중 선택되는 하나 이상의 소재로 형성되는 것을 특징으로 하는 공기입 타이어.
473 | 무용매 반응형 접착 조성물 및 이를 이용한 타이어의 제조방법 | C09J 109/00(2006.01)¦C09J 11/06(2006.01)¦C09J 5/06(2006.01)¦B29D 30/08(2006.01) | 1020190013411 | 2019.02.01 | 1021886690000 | 2020.12.02 | 1020200095715 | 2020.08.11 |  | 2020.12.08 | 등록결정(일반) |  |  | Y(2019.02.01) | 5 | 본 발명은 무용매 반응형 접착 조성물 및 이를 이용한 타이어의 제조방법에 관한 것으로서, 더욱 상세하게는 폴리부타디엔 폴리올; 티올기를 갖는 화합물; 및 라디칼 개시제를 포함하는 무용매 반응형 접착 조성물 및 이를 이용한 타이어의 제조방법에 관한 것이다. | [청구항1]폴리부타디엔 폴리올;티올기를 갖는 화합물; 및라디칼 개시제를 포함하고,상기 폴리부타디엔 폴리올은 90 내지 95 중량부, 상기 티올기를 갖는 화합물은 5 내지 10 중량부 및 상기 라디칼 개시제는 0.1 내지 5 중량부를 포함하는 무용매 반응형 접착 조성물. [청구항2]삭제 [청구항3]제1항에 있어서,상기 폴리부타디엔 폴리올은, cis-1,4-폴리부타디엔 폴리올, trans-1,4-폴리부타디엔 폴리올, 1,2-폴리부타디엔 폴리올 및 하이드록실-터미네이티드 폴리부타디엔으로 이루어진 군으로부터 선택되는 어느 하나 또는 이들 중 2종 이상의 혼합물인 것을 특징으로 하는 무용매 반응형 접착 조성물. [청구항4]제1항에 있어서,상기 티올기를 갖는 화합물은, 지방족 티올 화합물 또는 방향족 티올 화합물인 것을 특징으로 하는 무용매 반응형 접착 조성물. [청구항5]제1항에 있어서,상기 라디칼 개시제는, 광 개시제, 과산화물 개시제 및 아조화합물로 이루어진 군으로부터 선택되는 어느 하나 또는 이들 중 2종 이상의 혼합물인 것을 특징으로 하는 무용매 반응형 접착 조성물. [청구항6](S1) 타이어 트레드용 가황 고무의 표면에, 접착 조성물을 도포하는 단계;(S2) 상기 접착 조성물 상에 폴리우레탄 프리폴리머를 형성시키는 단계; 및(S3) 상기 (S2) 단계의 결과물을 가열하는 단계를 포함하고,상기 접착 조성물은, 제1항 및 제3항 내지 제5항 중 어느 한 항의 무용매 반응형 접착 조성물인 타이어의 제조방법.
474 | 흡음재와 차음막을 이용한 공명소음 저감 공기입 타이어 | B60C 19/00(2006.01)¦B60C 5/00(2006.01) | 1020200001439 | 2020.01.06 | 1021276600000 | 2020.06.23 |  |  |  | 2020.06.29 | 등록결정(일반) |  |  | Y(2020.01.06) | 20 | 본 발명은 공명소음(Cavity Resonance Noise)을 저감한 공기입 타이어에 관한 것으로서, 트레드부(100)와 사이드월부(200) 및 비드부(300)를 포함하여 구성되는 공기입 타이어에 있어서, 상기 공기입 타이어 내부의 상기 트레드부(100) 내측면에 부착되는 흡음재(350); 및 상기 공기입 타이어의 내부에서 타이어의 단면을 상기 흡음재(350)와 함께 내분하도록 상기 흡음재(350)에 의해 고정 지지되는 차음막(400);을 포함하여 구성되는 것을 특징으로 하는 공기입 타이어를 제공한다. | [청구항1]트레드부(100)와 사이드월부(200) 및 비드부(300)를 포함하여 구성되는 공기입 타이어에 있어서, 상기 공기입 타이어 내부의 상기 트레드부(100) 내측면에 부착되는 흡음재(350); 및상기 공기입 타이어의 내부에서 타이어의 단면을 상기 흡음재(350)와 함께 내분하도록 상기 흡음재(350)에 의해 고정 지지되는 차음막(400);을 포함하고,상기 흡음재(350)는,상기 트레드부(100)의 측면으로부터 각각 일정한 간격을 가지고, 상기 트레드부(100)의 원둘레 방향의 원형으로 형성되는 한 쌍의 링형으로 형성되는 것을 특징으로 하는 공기입 타이어. [청구항2]제 1항에 있어서, 상기 흡음재(350)는,다수의 기공을 가지는 발포부재인 것을 특징으로 하는 공기입 타이어. [청구항3]삭제 [청구항4]제 1항에 있어서,상기 링형으로 형성되는 상기 한 쌍의 흡음재(350)는 상기 트레드부(100)의 폭 영역 내에서 서로 이격 배치되는 것을 특징으로 하는 공기입 타이어. [청구항5]삭제 [청구항6]삭제 [청구항7]제 1항에 있어서, 상기 흡음재(350)는,상기 타이어의 내부 영역 부피의 20% 이하인 부피를 가지도록 구성되는 것을 특징으로 하는 공기입 타이어. [청구항8]제 1항에 있어서, 상기 차음막(400)은,상기 타이어의 이너라이너(500)와 동일한 재질을 가지는 것을 특징으로 하는 공기입 타이어. [청구항9]제 1항에 있어서,상기 차음막(400)과 상기 타이어의 이너라이너(500)는 DVA(Dynamic Vulcanized Alloy) 재질인 것을 특징으로 하는 공기입 타이어. [청구항10]제 1항에 있어서,상기 차음막(400)에는 공기 소통을 위한 통공(410)이 형성되는 것을 특징으로 하는 공기입 타이어. [청구항11]제 1항에 있어서, 상기 차음막(400)은,상기 트레드부(100)의 폭에 대응하는 폭을 가지는 것을 특징으로 하는 공기입 타이어. [청구항12]제 1항에 있어서, 상기 차음막(400)은,양측 모서리가 상기 타이어의 이너라이너(500)에 부착되도록 상기 타이어의 차음막(400)의 부착되는 위치의 내부 폭에 대응하는 폭을 가지는 것을 특징으로 하는 공기입 타이어. [청구항13]제 10항에 있어서, 상기 통공(410)은,원형 또는 다각형 중 어느 하나의 형태인 것을 특징으로 하는 공기입 타이어. [청구항14]제 1항에 있어서, 상기 차음막(400)은,상기 트레드부(100)의 폭 이하의 폭을 가지는 것을 특징으로 하는 공기입 타이어. [청구항15]제 1항에 있어서,상기 타이어의 내면과 상기 차음막(400)과 상기 흡음재(350)들의 접촉면은 접착제에 의해 접착되는 것을 특징으로 하는 공기입 타이어. [청구항16]제 1항에 있어서,상기 차음막(400)은 상기 흡음재(350)와 결합되는 차음막결합리브(420)들을 구비하고,상기 흡음재(350)는 상기 차음막결합리브(420)들과 대응하는 위치에 상기 차음막결합리브(420)가 끼움 결합되는 차음막결합홈(351)들이 구비되어,상기 차음막(400)이 상기 흡음재(350)와 끼움 결합되는 것을 특징으로 하는 공기입 타이어. [청구항17]제 1항에 있어서, 상기 차음막(400)은,상기 사이드월부(200) 높이의 1/2에 설치되는 것을 특징으로 하는 공기입 타이어. [청구항18]트레드부(100)와 사이드월부(200) 및 비드부(300)를 포함하여 구성되는 공기입 타이어에 있어서,내부에 다수의 발전와이어(355)들이 내장되어, 상기 트레드부(100) 내측면에 부착되며, 서로 대향하는 면에는 차음막 측부결합홈(361)이 형성된 한 쌍의 자가발전 흡음재(360); 및양측부의 원 또는 다각 기둥 형의 차음막 측부 결합리브(430)가 상기 차음막 측부결합홈(361)에 각각 삽입 결합되어 상기 공기입 타이어의 내부 단면을 상기 자가발전 흡음재(360)와 함께 내분하며, 상기 자가발전 흡음재(360)의 마찰 대전에 의해 상기 자가발전 흡음재(360)로 유도전류를 생성하는 차음막(400);을 포함하여 구성되는 것을 특징으로 하는 자가발전 공기입 타이어. [청구항19]제18항에 있어서, 상기 차음막측부 결합리브(430)들은 단면이 원 또는 다각 기둥으로 형성되고, 상기 자가발전 흡음재(360)에 형성되는 상기 차음막측부 결합홈(361)들은 상기 차음막측부 결합리브(430)들이 끼움 결합된 후 걸리어 이탈하지 않도록, 상기 차음막측부 결합리브(430)의 단면 형상에 대응하는 단면을 가지는 원형 또는 다각 관형 홈으로 형성되는 것을 특징으로 하는 자가발전 공기입 타이어. [청구항20]제18항에 있어서, 상기 차음막 측부 결합리브(430)들은 차음막(400)과 차음막(400)이 감싸도록 내부에 위치되어, 상기 자가발전 흡음재(360)의 움직임에 따른 상기 차음막(400)과의 마찰에 의해 대전되어 유도 전류를 생성하는 전선(440)을 포함하여 구성되는 것을 특징으로 하는 자가발전 공기입 타이어. [청구항21]제18항에 있어서, 상기 자가발전 공기입 타이어(3)는, 상기 자가발전 흡음재(360)에서 발전되어 생성된 전류를 도선(380)을 통해 공급받아 구동하는 전자 모듈(370)을 더 포함하여 구성되는 것을 특징으로 하는 자가발전 공기입 타이어. [청구항22]제21항에 있어서, 상기 도선(380)은 상기 타이어의 이너라이너(500)에 전도성 재료를 프린팅하여 형성되는 것을 특징으로 하는 자가발전 공기입 타이어. [청구항23]제21항에 있어서, 상기 전자 모듈(370)은 압력센서, 온도 센서, 가속도 센서, 또는 스레인 게이지(Strain Gague) 중 하나 이상과, 통신을 위한 통신 모듈, 충전지와, 자가 발전을 통해 생성된 전류를 변환하는 정류회로, 전류를 저장하는 캐패시터(Capacitor)를 포함하는 저장회로 및 상기 충전지를 충전하는 충전회로를 포함하여 구성되는 것을 특징으로 하는 자가발전 공기입 타이어.
475 | 타이어 트레드용 고무 조성물 및 이를 이용하여 제조한 타이어 | C08K 5/5415(2006.01)¦C08K 5/00(2006.01)¦C08K 3/04(2006.01)¦C08K 3/36(2006.01)¦C08K 5/17(2006.01)¦C08K 5/3437(2006.01)¦C08L 91/06(2006.01)¦B60C 1/00(2006.01) | 1020190078762 | 2019.07.01 | 1022032620000 | 2021.01.08 | 1020210003337 | 2021.01.12 |  | 2021.01.15 | 등록결정(일반) |  |  | Y(2019.07.01) | 8 | 본 발명은 타이어 트레드용 고무 조성물 및 이를 이용하여 제조한 타이어에 관한 것으로서, 상기 타이어 트레드용 고무 조성물은 원료고무 100 중량부, 충진제 40 중량부 내지 100 중량부, 에폭시화 식물성 오일 5 중량부 내지 50 중량부, 그리고 노화방지제 1 내지 5 중량부를 포함한다. 상기 타이어 트레드용 고무 조성물은 다른 물성들은 기존 범위 내로 유지하면서도 고무의 내오존 성능을 향상시켜 타이어 고무를 장기간 보호할 수 있는 성능을 향상시키고, 노화방지제를 적게 사용함으로써 변색으로 인한 상품 가치 저하를 방지할 수 있다. | [청구항1]원료고무 100 중량부,충진제 40 중량부 내지 100 중량부, 에폭시화 식물성 오일 5 중량부 내지 50 중량부, 노화방지제 1 중량부 내지 5 중량부, 그리고액상 에틸렌프로필렌디엔 고무(EPDM) 5 중량부 내지 30 중량부를 포함하며,상기 액상 에틸렌프로필렌디엔 고무는 디엔(Diene)의 함량이 상기 액상 에틸렌프로필렌디엔 고무 전체 중량에 대하여 8 중량% 내지 12 중량%이고, 에틸렌 반복단위와 프로필렌 반복단위의 중량 비율이 75:25 내지 50:50이고, 중량평균분자량이 30,000 g/mol 내지 50,000 g/mol인 것인 타이어 트레드용 고무 조성물. [청구항2]제 1 항에 있어서, 상기 원료고무는 천연고무, 스티렌 부타디엔 고무, 부타디엔 고무 및 이들의 혼합물로 이루어진 군에서 선택되는 어느 하나인 것인 타이어 트레드용 고무 조성물. [청구항3]제 1 항에 있어서,상기 식물성 오일은 대두유, 해바라기씨유, 카놀라유, 포도씨유, 유채씨유, 팜유, 면실유, 옥수수유, 이들의 개질된 오일 및 이들의 혼합물로 이루어진 군에서 선택되는 어느 하나인 것인 타이어 트레드용 고무 조성물. [청구항4]제 1 항에 있어서, 상기 에폭시화 식물성 오일은 에폭시화 대두유(epoxidized soybean oil)인 것인 타이어 트레드용 고무 조성물. [청구항5]제 1 항에 있어서,상기 에폭시화 식물성 오일은 옥시란 산소(Oxirane Oxygen)의 함량이 상기 에폭시화 식물성 오일 전체 중량에 대하여 6.0 중량% 이상인 것인 타이어 트레드용 고무 조성물. [청구항6]삭제 [청구항7]삭제 [청구항8]제 1 항에 있어서, 상기 충진제는 카본 블랙, 실리카 및 이들의 혼합물로 이루어진 군에서 선택되는 어느 하나인 것인 타이어 트레드용 고무 조성물. [청구항9]제 1 항에 있어서, 상기 노화방지제는 아민계 노화방지제, 퀴놀린계 노화방지제, 왁스 및 이들의 혼합물로 이루어진 군에서 선택되는 어느 하나인 것인 타이어 트레드용 고무 조성물. [청구항10]제1항 내지 제5항 및 제8항 내지 제9항 중 어느 한 항에 따른 타이어 트레드용 고무 조성물을 이용하여 제조된 타이어.
476 | 실란트층 및 흡음재층을 포함하는 타이어 | B60C 19/00(2006.01)¦C08K 7/22(2006.01) | 1020180158875 | 2018.12.11 | 1021475170000 | 2020.08.18 | 1020200071299 | 2020.06.19 |  | 2020.08.25 | 등록결정(재심사후) |  |  | Y(2018.12.11) | 4 | 본 발명은 실란트층 및 흡음재층을 포함하는 타이어에 관한 것으로서, 상기 타이어는 타이어 내측면에 부착된 흡음재층, 그리고 상기 타이어 내측면과 상기 흡음재층 사이에 배치되며, 상기 흡음재층을 상기 타이어 내측면에 부착시키는 실란트(sealant)를 포함하는 실란트층을 포함한다. 상기 타이어는 타이어 내측면에 도포된 실란트층 위에 흡음재층을 부착하여 펑크 발생시 자가 봉합을 할 수 있으면서도 소음 저감 성능을 가지며, 흡음재의 평균 기공 크기를 증가시킴으로써, 실란트와 흡음재 사이의 비표면적을 줄여 실란트의 흐름성을 향상시키고, 못이 타이어와 실란트를 관통하여 흡음재에 도달시에도 못의 표면과 흡음재의 부착 비표면적을 감소시켜 흡음재의 미세 조각이 실란트의 기능을 저하시키는 것을 방지하고 소음 저감 성능도 유지할 수 있다. | [청구항1]타이어 내측면에 부착된 흡음재층, 그리고상기 타이어 내측면과 상기 흡음재층 사이에 배치되며, 상기 흡음재층을 상기 타이어 내측면에 부착시키는 실란트(sealant)를 포함하는 실란트층을 포함하며,상기 흡음재층은 평균 기공 크기가 1,200 ㎛ 내지 2,400 ㎛인 제 1 다공성 재료를 포함하고,상기 흡음재층의 두께는 20 mm 내지 60 mm이고,상기 제 1 다공성 재료의 두께는 상기 흡음재층 두께의 30 길이% 내지 90 길이%이고,상기 흡음재층은 제 1 다공성 재료 위에 적층된 제 2 다공성 재료를 포함하고, 제 2 다공성 재료의 평균 기공 크기는 제 1 다공성 재료의 평균 기공 크기보다 작은 것을 특징으로 하는 타이어. [청구항2]제 1 항에 있어서,상기 흡음재층은 상기 제 1 다공성 재료 위에 적층된 제 2 다공성 재료를 더 포함하고,상기 제 1 다공성 재료의 한쪽 면은 상기 실란트층에 의하여 상기 타이어 내측면에 부착되고, 상기 제 1 다공성 재료의 다른 한쪽 면에 상기 제 2 다공성 재료가 적층되는 것인 타이어. [청구항3]제 2 항에 있어서,상기 제 2 다공성 재료는 평균 기공 크기가 100 ㎛ 내지 1,200 ㎛인 것인 타이어. [청구항4]제 2 항에 있어서,상기 제 1 다공성 재료는 밀도가 25 kg/m3 내지 40 kg/m3이고, 경도가 10 kgf 내지 20 kgf이고, 인장강도가 0.8 kgf/cm2 이상이고, 신장율이 70 % 이상이며,상기 제 2 다공성 재료는 밀도가 20 kg/m3 내지 40 kg/m3이고, 경도가 10 kgf 내지 20 kgf이고, 인장강도가 0.8 kgf/cm2 이상이고, 신장율이 70 % 이상인 것인 타이어. [청구항5]삭제
477 | 다중고무층이 적용된 비드필러를 구비한 공기입 타이어 | B60C 15/06(2006.01) | 1020190044090 | 2019.04.16 | 1022048550000 | 2021.01.13 | 1020200121939 | 2020.10.27 |  | 2021.01.20 | 등록결정(일반) |  |  | Y(2019.04.16) | 10 | 본 발명은 다중고무층이 적용된 비드필러를 구비한 공기입 타이어에 관한 것으로, 더욱 상세하게는 노면과 직접 접하는 두꺼운 고무층인 트레드의 양측으로 굴곡진 사이드월, 차량의 림에 안착되는 비드코어 및 고무 경도의 차이를 갖도록 구비된 비드부를 포함하는 공기입 타이어에 있어서, 타이어의 내부 골격으로 상기 비드부의 비드코어를 중심으로 턴업되도록 구비된 카카스, 상기 비드부는 타이어 내측의 상기 카카스와 턴업된 카카스에 의해 감싸지는 제 1 비드필러 및 상기 턴업된 카카스의 외측면과 사이드월 및 림쿠션의 사이에 배치되고, 중량감소 및 구름저항 성능을 향상시키도록 서로 다른 성질의 고무층으로 구성된 다중고무층이 적용된 제 2 비드필러를 포함한다. | [청구항1]노면과 직접 접하는 두꺼운 고무층인 트레드의 양측으로 굴곡진 사이드월, 차량의 림에 안착되는 비드코어 및 고무 경도의 차이를 갖도록 구비된 비드부를 포함하는 공기입 타이어에 있어서,타이어의 내부 골격으로 상기 비드부의 비드코어를 중심으로 턴업되도록 구비된 카카스를 포함하며,상기 비드부는,타이어 내측의 상기 카카스와 턴업된 카카스에 의해 감싸지는 제 1 비드필러; 및상기 턴업된 카카스의 외측면과 사이드월 및 림 사이에 배치되고, 중량감소 및 구름저항 성능을 향상시키도록 서로 다른 성질의 고무층으로 구성된 다중고무층이 적용된 제 2 비드필러;를 포함하고,상기 제 2 비드필러는 단면이 상측끝단 및 하측끝단으로 갈수록 좁아지는 길쭉한 형상으로 형성되고, 타이어의 반경방향을 기준으로 상측 끝단이 타이어의 외측을 향하도록 기울어진 형상으로 배치되며,상기 제 2 비드필러는 단면의 길이방향으로 상측 끝단이 위치된 제 1 필러부, 단면의 길이방향으로 하측 끝단이 위치된 제 3 필러부 및 상기 제 1 필러부 및 제 3 필러부의 사이에서 연결되는 제 2 필러부가 배치되며,상기 제 2 비드필러에는 중량감소 및 구름저항 성능을 향상시키도록 제 1 필러부, 제 2 필러부 및 제 3 필러부를 서로 다른 성질의 고무층으로 구성하여 상기 제 2 비드필러의 각 위치별 변형을 컨트롤 하는 것을 특징으로 하는 다중고무층이 적용된 비드필러를 구비한 공기입 타이어. [청구항2]삭제 [청구항3]삭제 [청구항4]삭제 [청구항5]제 1 항에 있어서, 상기 제 1 필러부는 모듈러스가 3.70E+07, 손실정접이 0.22이고, 제 2 필러부는 모듈러스가 6.00E+06, 손실정접이 0.07이며, 제 3 필러부는 모듈러스가 7.00E+06, 손실정접이 0.12로 설정되고, 타이어의 변형의 크기에 따라 모듈러스와 손실정접이 다른 고무층으로 구성되는 것을 특징으로 하는 다중고무층이 적용된 비드필러를 구비한 공기입 타이어. [청구항6]제 1 항에 있어서, 상기 제 1 필러부의 상측 끝단은 타이어의 최대폭과 타이어의 최대높이가 접하는 교차점으로부터 타이어의 폭방향과 수평으로 연결된 제 1 직선부로부터 10 내지 30도의 각도를 갖는 제 2 직선부와 접하도록 배치된 것을 특징으로 하는 다중고무층이 적용된 비드필러를 구비한 공기입 타이어. [청구항7]제 6 항에 있어서, 상기 제 1 필러부의 하측 끝단 및 제 2 필러부의 상측 끝단은 교차점을 중심으로 상기 제 2 직선부로부터 10 내지 25도의 각도를 갖는 제 3 직선부와 접하도록 배치된 것을 특징으로 하는 다중고무층이 적용된 비드필러를 구비한 공기입 타이어. [청구항8]제 7 항에 있어서, 상기 제 2 필러부의 하측 끝단 및 제 3 필러부의 상측 끝단은 교차점을 중심으로 상기 제 3 직선부로부터 10 내지 30도의 각도를 갖는 제 4 직선부와 접하도록 배치된 것을 특징으로 하는 다중고무층이 적용된 비드필러를 구비한 공기입 타이어. [청구항9]제 8 항에 있어서, 상기 제 3 필러부의 하측 끝단은 교차점을 중심으로 상기 제 4 직선부로부터 10 내지 30도의 각도를 갖는 제 5 직선부와 접하도록 배치된 것을 특징으로 하는 다중고무층이 적용된 비드필러를 구비한 공기입 타이어. [청구항10]제 9 항에 있어서, 상기 제 2 비드필러에는 상기 제 5 직선부와 상기 턴업된 카카스가 접하는 지점에 타이어의 높이방향과 평행하는 제 1 접선부가 구비되고, 상기 제 1 접선부와 접하도록 상기 제 3 필러부의 하측 끝단이 배치된 것을 특징으로 하는 다중고무층이 적용된 비드필러를 구비한 공기입 타이어. [청구항11]제 10 항에 있어서, 상기 제 2 비드필러에는 상기 제 1 접선부와 타이어의 외측방향으로0 내지 5도의 기울기를 갖도록 제 2 접선부가 구비되고, 상기 제 2 접선부와 접하는 턴업된 카카스에 상기 제 3 필러부의 상측 끝단 및 상기 제 2 필러부의 하측 끝단이 배치된 것을 특징으로 하는 다중고무층이 적용된 비드필러를 구비한 공기입 타이어. [청구항12]제 11 항에 있어서, 상기 제 2 비드필러에는 상기 제 2 접선부와 타이어의 외측방향으로0 내지 8도의 기울기를 갖도록 제 3 접선부가 구비되고, 상기 제 3 접선부와 접하는 턴업된 카카스에 상기 제 2 필러부의 상측 끝단 및 상기 제 1 필러부의 하측 끝단이 배치된 것을 특징으로 하는 다중고무층이 적용된 비드필러를 구비한 공기입 타이어. [청구항13]제 12 항에 있어서, 상기 제 2 비드필러에는 상기 제 3 접선부와 타이어의 외측방향으로0 내지 10도의 기울기를 갖도록 제 4 접선부가 구비되고, 상기 제 4 접선부와 접하는 턴업된 카카스에 상기 제 1 필러부의 상측 끝단이 배치된 것을 특징으로 하는 다중고무층이 적용된 비드필러를 구비한 공기입 타이어.
478 | 에이치 빔 형상 비드 와이어 적층 비드 코어 적용 중하중용 공기입 타이어 | B60C 15/05(2006.01)¦B60C 15/04(2021.01)¦B60C 15/06(2006.01) | 1020190043510 | 2019.04.15 | 1021947900000 | 2020.12.17 | 1020200121404 | 2020.10.26 |  | 2020.12.24 | 등록결정(일반) |  |  | Y(2019.04.15) | 4 | 본 발명은 비드 와어이들의 결합력을 향상시켜 내구성을 향상시키면서도, 단면적을 감소시켜 경량화 시키고, 타이어에 적용되는 종력, 횡력 또는 비틀림 등의 외력에 대한 변형이 최소화된 구조를 가지도록 하기 위해, 트레드부(100)와, 사이드월부(200) 및 비드부(P)를 포함하는 공기입 타이어에 있어서, 상기 비드부(P)의 상기 비드 코어(1)는 단면이 웨브(1b)와 양단부의 플랜지(1c)를 구비한 에이치 빔의 단면 형상을 가지는 비드 와이어(1a)들이 끼움 결합되어 적층 구성되는 것을 특징으로 하는 공기입 타이어를 제공한다. | [청구항1]트레드부(100)와, 사이드월부(200) 및 비드부(P)를 포함하는 공기입 타이어에 있어서,상기 비드부(P)의 비드 코어(1)는 단면이 웨브(1b)와 양단부의 플랜지(1c)를 구비한 에이치 빔의 단면 형상을 가지는 비드 와이어(1a)들이 끼움 결합되어 적층 구성되고,상기 공기입 타이어는,상기 트레드부(100)와 상기 사이드월부(200)의 내주면에 일체로 부착되며 사이드월부(200)의 양단부에서 상기 비드 코어(1)가 내측에 위치되도록 굽어지는 턴업헤드(3c)를 형성하는 카카스(3);상기 카카스(3)의 상기 트레드부(100) 측에 적층되는 벨트층(4);상기 카카스(3)의 턴업헤드(3c)를 감싸는 스틸체퍼(6); 및상기 카카스(3)의 턴업 헤드(3c)의 외측면에 삽입되는 보강재(10)를 더 포함하며,상기 카카스(3)는,상기 비드 코어(1)를 감싸도록 턴업된 후, 카카스 끝단(31)이 상기 비드 코어(1)측 면(1d)의 범위 내에 위치되고,상기 카카스(3)는,상기 카카스 끝단(31)을 포함하는 단부와 상기 보강재(10)가 5mm 내지 7 mm로 중첩되도록 구성되며,상기 웨브(1b)의 두께(Tw)는 상기 플랜지(1c)의 두께(Tf)와 동일하고,상기 웨브(1b)의 길이(H)는 상기 플랜지(1c)의 두께(Tf)의 2배로 구성되며,상기 비드 코어(1)는,상기 비드 와이어(1a)의 상기 플랜지(1c)들 사이 영역에 다른 두 개의 비드 와이어(1a)의 플랜지(1c)가 밀착 삽입되도록 적층 형성되고,상기 비드 와이어(1a)의 플랜지(1c)가 충전재를 매개로 웨브(1b)의 양측 단부의 플랜지(1c)들의 사이 영역에 삽입되어 고정됨에 따라 마모를 최소화시키며,상기 비드 코어(1)는 상기 비드 와이어의 z축 방향으로의 단면 2차 모멘트의 손실에 의한 내구성 저하를 방지하는 것을 특징으로 하는 공기입 타이어. [청구항2]삭제 [청구항3]삭제 [청구항4]제 1항에 있어서, 상기 비드 코어(1)는,상기 비드 와이어(1a)의 상기 플랜지(1c)들 사이 영역에 다른 두 개의 비드 와이어(1a)의 플랜지(1c)가 밀착 삽입되도록 적층된 후 기 설정된 형상의 비대칭으로 형성되는 것을 특징으로 하는 공기입 타이어. [청구항5]삭제 [청구항6]제 1항에 있어서, 상기 보강재(10)의 휠 측의 비드필러 끝단(10b)은,상기 비드 코어(1)의 비드 코어측 면(1d)의 범위 내에 위치되는 것을 특징으로 하는 공기입 타이어. [청구항7]제 1항에 있어서, 상기 보강재(10)는,핸들링 강성 기여도를 고려하여 15 ℃ 내지 45 ℃ 범위 내에서 굽어지는 압연물인 것을 특징으로 하는 공기입 타이어. [청구항8]삭제 [청구항9]삭제
479 | 타이어 코드 직물, 이의 제조 방법, 이를 포함하는 시트 및 상기 시트를 포함하는 타이어 | B60C 1/00(2006.01)¦B60C 1/00(2006.01)¦D06M 11/83(2020.01)¦D03D 15/00(2021.01) | 1020180128925 | 2018.10.26 | 1021393620000 | 2020.07.23 | 1020200047000 | 2020.05.07 |  | 2020.07.29 | 등록결정(일반) |  |  | Y(2018.10.26) | 15 | 본 발명은 타이어 코드 직물, 이의 제조 방법, 이를 포함하는 시트 및 상기 시트를 포함하는 타이어에 관한 것으로서, 상기 타이어 코드 직물은 서로 평행하게 배열된 복수개의 타이어 코드들(tire cords), 상기 타이어 코드들을 엮어 직조하는 씨실, 그리고 상기 타이어 코드 표면에 접하며 상기 타이어 코드의 길이 방향으로 연장되는 전도성 섬유를 포함한다. 상기 타이어 코드 직물은 타이어 코드에 전도성 섬유가 혼입되어 제직됨에 따라, 타이어에 응집되는 정전기를 효과적으로 방출할 수 있고, 특히, 상기 전도성 섬유가 카카스 코드처럼 비드부에서 트레드부까지 래디얼 방향으로 연장되어 효과적인 전도성 통로를 확보할 수 있다. 이에 따라, 사이드월용 고무 조성물과 토핑용 고무 조성물의 전기 전도도에 관한 요구도가 감소되므로, 회전 저항을 개선하기 위한 낮은 손실 탄성률(Loss Modulus, E")을 갖는 고무 조성물을 적용할 수 있게 되어, 결과적으로 정전기 문제의 해소와 낮은 회전 저항을 통한 연비 개선 효과를 동시에 달성할 수 있다. | [청구항1]서로 평행하게 배열된 복수개의 타이어 코드들(tire cords),상기 타이어 코드들을 엮어 직조하는 씨실, 그리고상기 타이어 코드 표면에 접하며 상기 타이어 코드의 길이 방향으로 연장되는 전도성 섬유를 포함하며,상기 전도성 섬유는 표면에 금속이 도금된 섬유인 것인 타이어 코드 직물, 그리고상기 타이어 코드 직물을 토핑(topping)하는 토핑 고무를 포함하며,상기 토핑 고무는 천연고무 20 중량부 내지 50 중량부 및 에멀젼 중합 스타이렌 부타디엔 고무 50 중량부 내지 80 중량부를 포함하는 원료 고무 100 중량부, 및 STSA(Stactical Thickness Surface Area) 값이 29 m2/g 내지 39 m2/g이고, COAN(Oil Absorption Number of Compressed Sample) 값이 69 cc/100g 내지 79 cc/100g이고, OAN(Oil Absorption Number of Sample) 값이 85 cc/100g 내지 95 cc/100g이고, 요오드 흡착량 값이 31 mg/g 내지 41 mg/g인 카본블랙 20 중량부 내지 60 중량부를 포함하거나, 또는상기 토핑 고무는 합성 스타이렌 부타디엔 고무 10 중량부 내지 40 중량부 및 천연고무 60 중량부 내지 90 중량부를 포함하는 원료 고무 100 중량부, 및 STSA 값이 29 m2/g 내지 39 m2/g이고, COAN 값이 69 cc/100g 내지 79 cc/100g이고, OAN 값이 85 cc/100g 내지 95 cc/100g이고, 요오드 흡착량 값이 31 mg/g 내지 41 mg/g인 제 1 카본블랙 10 중량부 내지 40 중량부 및 STSA 값이 70 m2/g 내지 80 m2/g이고, COAN 값이 83 cc/100g 내지 93 cc/100g이고, OAN 값이 96 cc/100g 내지 108 cc/100g이고, 요오드 흡착량 값이 76 mg/g 내지 88 mg/g인 제 2 카본블랙 20 중량부 내지 50 중량부를 포함하는 것인 시트. [청구항2]제 1 항에 있어서,상기 전도성 섬유는 상기 씨실에 의하여 상기 타이어 코드와 함께 엮여 상기 타이어 코드 표면에 고정되는 것인 시트. [청구항3]제 1 항에 있어서,상기 타이어 코드 직물은 상기 전도성 섬유를 2 개 내지 30 개 포함하는 것인 시트. [청구항4]제 1 항에 있어서,상기 전도성 섬유는 합성 섬유, 셀룰로오스 섬유 및 이들의 혼방사로 이루어진 군에서 선택되는 어느 하나의 섬유 표면에 금속이 도금된 것인 시트. [청구항5]제 4 항에 있어서,상기 합성 섬유는 폴리에스테르(polyester), 폴리아미드(polyamide), 폴리우레탄(polyurethane), 아크릴 섬유(acrylic fiber), 모드아크릴 섬유(modacrylic fiber) 및 이들의 혼방사로 이루어진 군에서 선택되는 어느 하나인 것인 시트. [청구항6]제 4 항에 있어서,상기 셀룰로오스 섬유는 레이온, 라이오셀, 텐셀 및 이들의 혼방사로 이루어진 군에서 선택되는 어느 하나인 것인 시트. [청구항7]제 4 항에 있어서,상기 전도성 섬유는 필라멘트사, 스테이플 섬유 및 방적사로 이루어진 군에서 선택되는 어느 하나인 것인 시트. [청구항8]제 7 항에 있어서,상기 방적사는 10 번수('S) 내지 100 번수('S)이고,상기 필라멘트사는 10 데니어(denier) 내지 500 데니어(denier)인 것인 시트. [청구항9]섬유 표면에 금속을 도금하여 전도성 섬유를 제조하는 단계,복수개의 타이어 코드들을 날실로 공급하고, 상기 타이어 코드들을 엮도록 씨실을 짜 넣어 제직하는 타이어 코드 직물의 제조 단계, 그리고상기 타이어 코드 직물을 토핑 고무로 토핑(topping)하는 단계를 포함하며,상기 타이어 코드 직물의 제조 단계는 상기 타이어 코드들에 전도성 섬유를 혼입하여 날실로 공급하고,상기 전도성 섬유는 표면에 금속이 도금된 섬유이고,상기 토핑 고무는 천연고무 20 중량부 내지 50 중량부 및 에멀젼 중합 스타이렌 부타디엔 고무 50 중량부 내지 80 중량부를 포함하는 원료 고무 100 중량부, 및 STSA(Stactical Thickness Surface Area) 값이 29 m2/g 내지 39 m2/g이고, COAN(Oil Absorption Number of Compressed Sample) 값이 69 cc/100g 내지 79 cc/100g이고, OAN(Oil Absorption Number of Sample) 값이 85 cc/100g 내지 95 cc/100g이고, 요오드 흡착량 값이 31 mg/g 내지 41 mg/g인 카본블랙 20 중량부 내지 60 중량부를 포함하거나, 또는 상기 토핑 고무는 합성 스타이렌 부타디엔 고무 10 중량부 내지 40 중량부 및 천연고무 60 중량부 내지 90 중량부를 포함하는 원료 고무 100 중량부, 및 STSA 값이 29 m2/g 내지 39 m2/g이고, COAN 값이 69 cc/100g 내지 79 cc/100g이고, OAN 값이 85 cc/100g 내지 95 cc/100g이고, 요오드 흡착량 값이 31 mg/g 내지 41 mg/g인 제 1 카본블랙 10 중량부 내지 40 중량부 및 STSA 값이 70 m2/g 내지 80 m2/g이고, COAN 값이 83 cc/100g 내지 93 cc/100g이고, OAN 값이 96 cc/100g 내지 108 cc/100g이고, 요오드 흡착량 값이 76 mg/g 내지 88 mg/g인 제 2 카본블랙 20 중량부 내지 50 중량부를 포함하는 것인 시트의 제조 방법. [청구항10]제 9 항에 있어서,상기 전도성 섬유를 제조하는 단계는 상기 섬유 표면에 황산구리염을 무전해 도금하여 이루어지는 것인 시트의 제조 방법. [청구항11]제 9 항에 있어서,상기 타이어 코드 직물의 제조 단계에서 상기 전도성 섬유는 상기 타이어 코드와 함께 정경(warping) 및 통경(drawing)되는 것인 시트의 제조 방법. [청구항12]제 9 항에 있어서,상기 타이어 코드 직물의 제조 단계에서 상기 전도성 섬유는 통경(drawing) 공정에서 상기 타이어 코드와 동일한 종광(heald), 바디(reed) 및 드로퍼(dropper)로 공급되는 것인 시트의 제조 방법. [청구항13]삭제 [청구항14]삭제 [청구항15]삭제 [청구항16]제 1 항에 있어서,상기 시트는 카카스(carcass)인 것인 시트. [청구항17]제 1 항에 따른 시트를 포함하는 타이어. [청구항18]제 17 항에 있어서,상기 타이어는 1000 V의 전압에서 0.1 MΩ 내지 100 MΩ의 저항값을 가지는 것인 타이어.
480 | 다점 시스템화되어 구성된 타이어용 센서 및 이를 구비한 타이어 | B60C 23/04(2006.01) | 1020180086449 | 2018.07.25 | 1021276620000 | 2020.06.23 | 1020200011687 | 2020.02.04 |  | 2020.06.29 | 등록결정(일반) |  |  | Y(2018.07.25) | 10 | 본 발명은 다점 시스템화된 타이어용 센서 및 이를 구비한 타이어에 관한 것이다. 보다 상세하게는 타이어 상태 및 노면 상태를 모니터링하기 위하여 상기 타이어의 내측면에 부착된 복수 개의 센서로 구성된 센서부; 및 상기 복수의 센서를 유선으로 연결하는 커넥트부를 포함하며, 상기 복수 개의 센서는 상호 간 유선으로 연결되고, 상기 타이어 주행방향의 수직하도록 일렬로 배치되는 것을 특징으로 하는 다점 시스템화 된 타이어용 센서 및 이를 구비한 타이어에 관한 것이다. | [청구항1]타이어 상태 및 노면 상태를 모니터링하기 위하여 상기 타이어의 내측면에 부착되며 복수 개의 센서로 구성된 센서부; 및상기 복수의 센서를 유선으로 연결하는 커넥트부를 포함하며,상기 복수 개의 센서는 타이어 주행방향에 수직하도록 일렬로 배치되며,상기 커넥트부는 전도성 필름 커넥트로 구성되고, 상기 타이어 내부의 고무 내부라이너 없이 일체형 필름이 상기 타이어 내측면 전체에 부착되는 것을 특징으로 하는 다점 시스템화된 타이어용 센서. [청구항2]제1항에 있어서,상기 센서부는데이터 무선송수신 기능을 하며 에너지를 공급받는 주센서부;상기 주센서부를 중심으로 대향되게 배치되는 복수 개의 센서로 구성된 부센서부; 및상기 주센서부에 에너지를 공급하는 에너지 공급소자부를 포함하며,상기 부센서부는 상기 커넥트부를 통해 상기 주센서부와 전기적으로 연결되어, 상기 주센서부와 데이터와 에너지를 공유하는 것을 특징으로 하는 다점 시스템화된 타이어용 센서. [청구항3]제2항에 있어서,상기 에너지 공급소자는 상기 주센서부에 장착되어 상기 주센서부에 에너지를 공급하는 것을 특징으로 하는 다점 시스템화된 타이어용 센서. [청구항4]제2항에 있어서,상기 에너지 공급소자는 상기 주센서부와 별도로 분리되어 형성되며, 상기 주센서부와는 상기 커넥트부를 통해 전기적 연결되어 에너지를 공급하는 것을 특징으로 하는 다점 시스템화된 타이어용 센서. [청구항5]제4항에 있어서,상기 에너지 공급소자는 변형이 잘 일어나지 않도록 타이어의 림부 또는 트레드 중앙부에 형성되는 것을 특징으로 하는 다점 시스템화된 타이어용 센서. [청구항6]제2항에 있어서,상기 에너지 공급소자는 배터리 또는 에너지 하베스터로 구성된 것을 특징으로 하는 다점 시스템화된 타이어용 센서. [청구항7]삭제 [청구항8]제1항에 있어서,상기 전도성 필름 커넥트는 연성인쇄회로기판을 포함하여 구성되는 것을 특징으로 하는 다점 시스템화된 타이어용 센서. [청구항9]제1항에 있어서,두 개 이상의 상기 센서부가 상기 타이어의 내측면에 동시에 적용되는 것을 특징으로 하는 다점 시스템화된 타이어용 센서. [청구항10]삭제 [청구항11]제1항에 있어서,상기 센서부가 접착제 또는 점착제를 사용하여 타이어의 내부에 부착되는 것을 특징으로 하는 다점 시스템화 된 타이어용 센서. [청구항12]타이어 상태 및 노면의 상태를 감지하기 위한 타이어용 센서가 내부에 부착된 타이어로서,상기 타이어용 센서는 상기 제1항의 다점 시스템화된 타이어용 센서인 것을 특징으로 하는 다점 시스템화된 타이어용 센서가 적용된 타이어.
481 | 타이어 트레드용 고무 조성물 및 이를 이용하여 제조한 타이어 | C08L 9/06(2006.01)¦C08K 3/36(2006.01)¦C08K 5/548(2006.01)¦C08F 2/04(2006.01)¦B60C 1/00(2006.01) | 1020180129597 | 2018.10.29 | 1021314240000 | 2020.07.01 | 1020200048009 | 2020.05.08 |  | 2020.07.08 | 등록결정(일반) |  |  | Y(2018.10.29) | 6 | 타이어 트레드용 고무 조성물 및 이를 이용하여 제조한 타이어에 관한 것으로서, 상기 타이어 트레드용 고무 조성물은 원료고무 100 중량부, 실리카 100 내지 150 중량부, 그리고 연화점이 100 내지 150 ℃인 수지 15 내지 60 중량부를 포함하고, 상기 원료고무는 스티렌 함량이 8 내지 30 중량%이고, 부타디엔이 포함하는 비닐 함량이 20 내지 35 중량%이며, 분자량 분포가 2 내지 5인 용액 중합 스티렌-부타디엔 고무를 포함함으로써, 저연비 성능을 유지하며, 극한의 마른 노면 및 젖은 노면에서의 제동 성능과 핸들링 성능을 향상시킬 수 있다. | [청구항1]원료고무 100 중량부,실리카 120 내지 150 중량부, 그리고 연화점이 100 내지 150 ℃인 수지 15 내지 60 중량부를 포함하고,상기 원료고무는 스티렌 함량이 8 내지 30 중량%이고, 부타디엔이 포함하는 비닐 함량이 20 내지 35 중량%이며, 분자량 분포가 2 내지 5인 용액 중합 스티렌-부타디엔 고무를 포함하며,상기 수지는 연화점이 110 내지 150℃인 제1 수지 10 내지 25 중량부 및연화점이 100 내지 130℃인 제2 수지 20 내지 40 중량부를 포함하고,상기 제1 수지와 상기 제2 수지의 중량비는 1:1 내지 1:5인 것인 타이어 트레드용 고무 조성물. [청구항2]제1항에 있어서,상기 용액 중합 스티렌-부타디엔 고무는 유리전이온도가 -70 내지 -30℃이며,상기 유리전이온도는 상기 용액 중합 스티렌-부타디엔 고무 100 중량부에 대하여 10 내지 40 중량부의 오일이 첨가되는 경우인 것인 타이어 트레드용 고무 조성물. [청구항3]제1항에 있어서,상기 실리카는 질소 흡착 비표면적이 150 내지 300㎡/g이며, CTAB 흡착 비표면적이 140 내지 280㎡/g이고, 수소이온지수가 pH 5 내지 8인 것인 타이어 트레드용 고무 조성물. [청구항4]삭제 [청구항5]제1항에 있어서,상기 타이어 트레드용 고무 조성물은 상기 원료고무 100 중량부에 대하여 실란 커플링제 5 내지 15 중량부를 더 포함하는 것인 타이어 트레드용 고무 조성물. [청구항6]제5항에 있어서,상기 실란 커플링제는 설파이드계 실란 화합물과 머캅토계 실란 화합물을 포함하고,상기 설파이드계 실란 화합물과 상기 머캅토계 실란 화합물의 중량비는 1:1 내지 1:2인 것인 타이어 트레드용 고무 조성물. [청구항7]제1항 내지 제3항, 제5항 및 제6항 중 어느 한 항의 타이어 트레드용 고무 조성물을 이용하여 제조한 타이어.
482 | 타이어 트레드용 고무 조성물 및 이를 이용하여 제조한 타이어 | C08L 21/00(2006.01)¦C08K 3/04(2006.01)¦C08K 5/09(2006.01)¦C08K 5/098(2006.01)¦B60C 1/00(2006.01) | 1020180096498 | 2018.08.20 | 1021314090000 | 2020.07.01 | 1020200021131 | 2020.02.28 |  | 2020.08.06 | 등록결정(일반) |  |  | Y(2018.08.20) | 3 | 본 발명은 마모 성능 및 구름저항 성능이 동시에 개선된 타이어 트레드용 고무 조성물 및 이를 이용하여 제조된 타이어에 관한 것으로, 구체적으로 본 발명에 따른 타이어 트레드용 고무 조성물은 원료고무 100 중량부, 대두유 3 내지 20 중량부, 탄소수 8 내지 10개의 퓨어-모노머계 수지 1 내지 10 중량부, 및 카본블랙 50 내지 60 중량부를 포함한다. | [청구항1]원료고무 100 중량부, 대두유 3 내지 20 중량부, 탄소수 8 내지 10개의 퓨어-모노머계 수지 1 내지 10 중량부, 및 카본블랙 50 내지 60 중량부를 포함하며, 상기 대두유는 상기 대두유 전체 중량에 대하여 리놀레산(Linoleic acid) 40 내지 60 중량%, 올레산(Oleic acid) 10 내지 30 중량% 및 이 둘 이외의 지방산 잔부량을 포함하고, 비중이 0.90 내지 0.93 이고, 요오드값이 124 내지 139 g/100g 이고, 비누화값이 188 내지 195 mgKOH/g이고, 상기 퓨어-모노머계 수지는 인덴 수지 또는 비닐 톨루엔 수지인 것인 타이어 트레드용 고무 조성물. [청구항2]삭제 [청구항3]삭제 [청구항4]제1항에 있어서,상기 타이어 트레드용 고무 조성물은 상기 원료고무 100 중량부에 대하여, 가류제 1.5 내지 2.5 중량부, 가류촉진제 0.5 내지 2.5 중량부, 산화아연 1 내지 5 중량부, 스테아르산 0.5 내지 3 중량부 및 노화방지제 1 내지 10 중량부를 더 포함하는 것인 타이어 트레드용 고무 조성물. [청구항5]제1항 또는 제4항에 따른 타이어 트레드용 고무 조성물을 이용하여 제조된 타이어.
483 | 타이어 트레드용 고무 조성물 및 이를 이용하여 제조한 타이어 | C08K 3/04(2006.01)¦C08K 3/36(2006.01)¦C08K 5/09(2006.01)¦C08L 7/00(2006.01)¦C08L 9/00(2006.01)¦C08J 3/22(2006.01)¦B60C 1/00(2006.01) | 1020190061841 | 2019.05.27 | 1022069490000 | 2021.01.19 | 1020200136150 | 2020.12.07 |  | 2021.01.25 | 등록결정(재심사후) |  |  | Y(2019.05.27) | 5 | 본 발명은 타이어 트레드용 고무 조성물 및 이를 이용하여 제조한 타이어에 관한 것으로서, 상기 타이어 트레드용 고무 조성물은 원료 고무 100 중량부, 그리고 0.5 중량부 내지 10 중량부의 탄소 나노 튜브(carbon nanotubes) 및 5 중량부 내지 20 중량부의 천연 오일을 포함하는 마스터 배치(master batch)를 포함한다. 상기 타이어 트레드용 고무 조성물은 젖은 노면 제동 성능과 저연비 성능은 유지하면서 내마모 성능을 향상시킬 수 있다. | [청구항1]원료 고무 100 중량부, 그리고0.5 중량부 내지 10 중량부의 탄소 나노 튜브(carbon nanotubes) 및 5 중량부 내지 20 중량부의 천연 오일을 포함하는 마스터 배치(master batch)를 포함하고,상기 천연 오일은 불포화 지방산의 이중 결합을 포함하며, 리놀레산(Linoleic acid) 비율이 40 중량% 내지 60 중량%, 올레산(Oleic acid) 비율이 10 중량% 내지 30 중량%인 대두유이고,상기 마스터 배치는 상기 탄소 나노 튜브와 상기 천연 오일을 0.1 : 1 내지 1 : 1의 중량비로 포함하는 것을 특징으로 하는 타이어 트레드용 고무 조성물. [청구항2]제 1 항에 있어서,상기 타이어 트레드용 고무 조성물은 실리카를 포함하는 보강성 충진제를 50 중량부 내지 130 중량부로 포함하는 것인 타이어 트레드용 고무 조성물. [청구항3]삭제 [청구항4]제 1 항에 있어서, 상기 탄소 나노 튜브는 외경이 1 nm 내지 15 nm인 단일벽(Single-walled) 탄소 나노 튜브 또는 다중벽(Multi-walled) 탄소 나노 튜브인 것인 타이어 트레드용 고무 조성물. [청구항5]제 1 항에 있어서, 상기 탄소 나노 튜브는 길이가 400 nm 내지 10000 nm인 것인 타이어 트레드용 고무 조성물. [청구항6]삭제 [청구항7]제 1 항, 제 2 항, 제 4 항 및 제 5 항 중 어느 한 항에 따른 타이어 트레드용 고무 조성물을 이용하여 제조된 타이어 트레드를 포함하는 타이어.
484 | 타이어 서브트레드의 고무조성물 및 이를 이용하여 제조된 타이어 | C08K 5/00(2006.01)¦C08L 7/00(2006.01)¦C08K 3/04(2006.01)¦C08K 3/36(2006.01)¦C08K 3/22(2006.01)¦C08K 5/09(2006.01)¦C08K 5/31(2006.01)¦C08K 5/44(2006.01)¦C08K 5/40(2006.01)¦C08K 5/47(2006.01) | 1020180153643 | 2018.12.03 | 1021170310000 | 2020.05.25 |  |  |  | 2020.06.02 | 등록결정(일반) |  |  | Y(2018.12.03) | 6 | 본 발명은 LRR 성능과 내구성을 개선한 타이어 서브트레드의 고무조성물 및 이를 이용하여 제조된 타이어에 관한 것이다. 본 발명에 따른 타이어 서브트레드의 고무조성물은 원료고무로서 천연고무 100중량부에 대해, 카본 블랙 20~30중량부, 실리카 10~20중량부를 포함하며, 상기 조성으로 타이어가 제조된다. 본 발명에 의하면, 저발열 성능을 확보함과 동시에 이에 따른 내피로성 및 내크랙 성능 확보하기 위해, 필러로 사용되는 카본블랙을 감량하고 실리카를 증량하여 내발열 성능과 내피로, 내크랙 성능을 향상시키며 전반적인 타이어의 LRR 성능과 내구성을 개선하는 효과가 있다. | [청구항1]원료고무로서 천연고무 100중량부에 대해, 카본 블랙 20~30중량부, 실리카 10~20중량부, 가류촉진제 1~1.5중량부를 포함하며,상기 카본 블랙은 HAF(High Abrasion Furnace) 카본 블랙을 포함하며,상기 카본 블랙은 요오드 흡착량이 77~87mg/g이며, 수소이온지수가 6~10pH인 것을 특징으로 하는 타이어 서브트레드의 고무조성물. [청구항2]삭제 [청구항3]제1항에 있어서,상기 실리카는 질소 흡착 비표면적이 160~190㎡/g이고, CTAB 흡착 비표면적이 150~170㎡/g이며, 수소이온지수가 5.8~7.2pH인 고분산성 실리카인 것을 특징으로 하는 타이어 서브트레드의 고무조성물. [청구항4]제1항에 있어서,상기 가류촉진제는 N-t-부틸-2-벤조티아질설펜아미드(N-tertiarybutyl-2-benzothiazylsulfenamide, NS), N-시클로헥실-2-벤조티아질설펜아미드(N-cyclohexyl-2-benzothiazylsulfenamide, CZ), N,N-디페닐 구아니딘(NDiphenyl Guanidine, DPG), N-옥시디에틸렌-2-벤조티아질설펜아미드(N-oxydiethylene-2-benzothiazylsulfenamide), 테트라메틸티우람 디설파이드(Tetrametylthiuram disulfide, TT) 및 이들의 혼합물로 이루어진 군에서 선택되는 어느 하나인 것을 특징으로 하는 타이어 서브트레드의 고무조성물. [청구항5]제1항에 있어서,원료고무 100중량부에 대해, 점착제 0.5~2중량부, 스테아린산 1~4중량부, 산화아연 4~6중량부, 노화 및 산화방지제 0.5~2중량부, 가류제 2~4중량부 및 가류지연제 0.1~0.3중량부를 더 포함하는 것을 특징으로 하는 타이어 서브트레드의 고무조성물. [청구항6]원료고무로서 천연고무 100중량부에 대해, 카본 블랙 20~30중량부, 실리카 10~20중량부를 포함하며,상기 카본 블랙은 HAF(High Abrasion Furnace) 카본 블랙을 포함하며,상기 카본 블랙은 요오드 흡착량이 77~87mg/g이며, 수소이온지수가 6~10pH인 타이어 서브트레드의 고무조성물을 이용하여 제조된 것을 특징으로 하는 타이어. [청구항7]원료고무로서 천연고무 100중량부에 대해, 카본 블랙 20~30중량부, 실리카 10~20중량부를 포함하며,상기 카본 블랙은 HAF(High Abrasion Furnace) 카본 블랙을 포함하며,상기 카본 블랙은 요오드 흡착량이 77~87mg/g이며, 수소이온지수가 6~10pH인 타이어 서브트레드의 고무조성물을 이용하여 제조되어, TBR(Truck 0026# Bus Radial) 타이어로 사용되는 것을 특징으로 하는 타이어.
485 | 비공기입 타이어 | B60C 7/08(2006.01)¦B60B 9/02(2006.01)¦B60C 7/12(2021.01)¦B60C 7/14(2006.01)¦B60C 7/20(2006.01) | 1020180134661 | 2018.11.05 | 1021276680000 | 2020.06.23 | 1020200051909 | 2020.05.14 |  | 2020.06.30 | 등록결정(일반) |  |  | Y(2018.11.05) | 7 | 본 발명은 타이어에 관한 것으로서 공기압을 사용하지 않으면서 공기입 타이어와 유사한 조종성을 가지면서 메타 구조 (meta structure)를 활용하여 차량의 하중을 지탱하고 타이어 변형거동을 성능지향적으로 유도할 수 있는 비공기입 타이어에 관한 것이다. 이에, 본 발명은 지면과 접촉하는 트레드부(100)와, 차축과 연결되는 림부(300) 및 림부(300)와 트레드부(100) 사이의 구조적 지지역할을 하는 스포크부(200)를 포함하는 비공기입타이어에 있어서, 상기 스포크부(200)는 단위구조(210)가 반복되는 메타구조로 형성되는 것을 특징으로 하는 비공기입타이어를 제공한다. | [청구항1]지면과 접촉하는 트레드부(100)와, 차축과 연결되는 림부(300) 및 림부(300)와 트레드부(100) 사이의 구조적 지지역할을 하는 스포크부(200)를 포함하는 비공기입타이어에 있어서, 상기 스포크부(200)는 단위구조(210)가 반복되는 메타구조로 형성되며,상기 스포크부(200)의 단위구조(210)는 타이어의 원주방향으로 공동을 갖고,상기 스포크부(200)의 단위구조(210)의 단면형상은 종방향돌출부(211)와 횡방향돌출부(212)를 포함하며,상기 종방향 돌출부(211)와 횡방향돌출부(212)를 잇는 변에 변곡점(213)이 형성되는 것을 특징으로 하는 비공기입타이어. [청구항2]삭제 [청구항3]삭제 [청구항4]삭제 [청구항5]제1항에 있어서, 상기 단위구조(210)의 중앙부에 종방향 격막(214)이 형성되는 것을 특징으로 하는 비공기입 타이어. [청구항6]제1항에 있어서, 상기 단위구조(210)의 중앙부에 횡방향 격막(215)이 형성되는 것을 특징으로 하는 비공기입 타이어. [청구항7]제6항에 있어서, 상기 횡방향 격막(215)는 그 중앙에 돌출부(216)를 포함하는 것을 특징으로 하는 비공기입타이어. [청구항8]제1항에 있어서, 스포크부(200)의 외각쪽 단위구조(210)의 횡방향돌출부(212)의 일단 사이드월측으로 돌출되어 원주방향의 마루(220)와 골(230)을 형성하는 것을 특징으로 하는 비공기입타이어. [청구항9]제8항에 있어서, 상기 스포크부(200)의 단위구조(210)는 트레드부(100)와 림부(300) 사이에 가로로 5개 세로로 8개가 배열되는 것을 특징으로 하는 비공기입타이어. [청구항10]제9항에 있어서, 상기 트레드부(100)에 인접한 상단 2열과 림부(300)에 인접한 하단 3열의 단위구조(210)들에는 종방향 격막(214)이 형성되고,상기 상단2열 및 하단3열 사이의 중단3열에는 횡방향격막(215)이 형성되며, 상기 횡방향 격막(215)는 그 중앙에 돌출부(216)를 포함하는 것을 특징으로 하는 비공기입타이어.
486 | 필름 인너라이너 적용 타이어 및 이의 제조방법 | B60C 5/14(2006.01)¦B29C 44/32(2018.01) | 1020180133672 | 2018.11.02 | 1021426210000 | 2020.08.03 | 1020200050712 | 2020.05.12 |  | 2020.08.07 | 등록결정(일반) |  |  | Y(2018.11.02) | 2 | 본 발명에 따르면, 트레드부; 트레드부를 중심으로 양측으로 각각 연속된 한 쌍의 숄더부; 숄더부 각각에 연속된 한 쌍의 사이드월부; 사이드월부 각각에 연속된 한 쌍의 비드부; 트레드부, 숄더부, 사이드월부 및 비드부 내측에 형성되는 바디 플라이부; 트레드부 내측면과 바디 플라이부 사이에 트레드부의 길이방향으로 차례로 적층된 밸트부 및 캡플라이부; 및 트레드부에 대응되는 바디 플라이부의 내측에 위치하는 제1 박막 필름과, 한 쌍의 사이드월부에 대응되는 바디 플라이부의 내측에 각각 위치하는 한 쌍의 제2 박막 필름과, 한 쌍의 숄더부에 대응되는 바디 플라이부의 내측에 폭방향 양측이 제1, 2 박막 필름과 각각 중첩되게 위치하는 한 쌍의 고무 시트를 포함하는 인너라이너부;를 포함하는 필름 인너라이너 적용 타이어가 제공된다. 이에 의하면, 적정 공기압을 유지하면서도 낮은 구름 저항을 확보할 수 있는 장점이 있다. | [청구항1]삭제 [청구항2]삭제 [청구항3]삭제 [청구항4]삭제 [청구항5]트레드부; 상기 트레드부를 중심으로 양측으로 각각 연속된 한 쌍의 숄더부; 상기 숄더부 각각에 연속된 한 쌍의 사이드월부; 상기 사이드월부 각각에 연속된 한 쌍의 비드부; 상기 트레드부, 상기 숄더부, 상기 사이드월부 및 상기 비드부 내측에 형성되는 바디 플라이부; 상기 트레드부 내측면과 바디 플라이부 사이에 원주방향으로 차례로 적층된 밸트부 및 캡플라이부; 및 상기 트레드부에 대응되는 상기 바디 플라이의 내측에 위치하는 제1 박막 필름과, 상기 한 쌍의 사이드월부에 대응되는 상기 바디 플라이의 내측에 각각 위치하는 한 쌍의 제2 박막 필름과, 상기 한 쌍의 숄더부에 대응되는 상기 바디 플라이부의 내측에 폭방향 양측이 상기 제1, 2 박막 필름과 각각 중첩되게 위치하는 한 쌍의 고무 시트를 포함하는 인너라이너부;를 포함하는 필름 인너라이너 적용 타이어의 제조방법에 있어서,상기 제1 박막 필름, 상기 한 쌍의 제2 박막 필름, 상기 한 쌍의 고무 시트를 시트 형태로 제작하여 설정된 길이 및 폭으로 각각 재단하는 단계; 성형 드럼의 중심에 상기 제1 박막 필름을 권치하고, 성형 드럼의 양측에 상기 제1 박막 필름과 일정 간격 이격되게 상기 제2 박막 필름을 권치하는 단계; 및 상기 한 쌍의 고무 시트를 상기 제1 박막 필름과 상기 제2 박막 필름 사이에 각각 일부 중첩되게 권치하는 단계;를 포함하는 것을 특징으로 하는 필름 인너라이너 적용 타이어의 제조방법. [청구항6]트레드부; 상기 트레드부를 중심으로 양측으로 각각 연속된 한 쌍의 숄더부; 상기 숄더부 각각에 연속된 한 쌍의 사이드월부; 상기 사이드월부 각각에 연속된 한 쌍의 비드부; 상기 트레드부, 상기 숄더부, 상기 사이드월부 및 상기 비드부 내측에 형성되는 바디 플라이부; 상기 트레드부 내측면과 바디 플라이부 사이에 원주방향으로 차례로 적층된 밸트부 및 캡플라이부; 및 상기 트레드부에 대응되는 상기 바디 플라이의 내측에 위치하는 제1 박막 필름과, 상기 한 쌍의 사이드월부에 대응되는 상기 바디 플라이의 내측에 각각 위치하는 한 쌍의 제2 박막 필름과, 상기 한 쌍의 숄더부에 대응되는 상기 바디 플라이부의 내측에 폭방향 양측이 상기 제1, 2 박막 필름과 각각 중첩되게 위치하는 한 쌍의 고무 시트를 포함하는 인너라이너부;를 포함하는 필름 인너라이너 적용 타이어의 제조방법에 있어서,상기 한 쌍의 숄더부에 대응되는 상기 바디 플라이부의 내측에 한 쌍의 고무 시트가 일체로 형성된 그린 타이어를 제조하는 단계; 상기 제1 박막 필름, 상기 한 쌍의 제2 박막 필름을 시트 형태로 제작하여 설정된 길이 및 폭으로 각각 재단하는 단계; 재단된 상기 제1 박막 필름과 상기 한 쌍의 제2 박막 필름의 양쪽 단부를 각각 접합하여 원통형으로 형성하는 단계;다수의 가압 롤러들을 이용해 상기 제1 박막 필름을 상기 트레드부에 대응되는 상기 바디 플라이부의 내측에 가압하여 고정시키는 단계; 및 다수의 가압 롤러들을 이용해 상기 한 쌍의 제2 박막 필름을 상기 한 쌍의 사이드월부에 대응되는 상기 바디 플라이부의 내측에 가압하여 고정시키는 단계;를 포함하는 것을 특징으로 하는 필름 인너라이너 적용 타이어의 제조방법.
487 | 비공기입 타이어 | B60C 7/14(2006.01)¦B60B 9/02(2006.01)¦B60C 7/18(2006.01)¦B60C 7/20(2006.01)¦B60C 7/22(2006.01)¦B60B 1/14(2006.01)¦B60B 21/06(2006.01) | 1020180134658 | 2018.11.05 | 1021276690000 | 2020.06.23 | 1020200051907 | 2020.05.14 |  | 2020.06.30 | 등록결정(일반) |  |  | Y(2018.11.05) | 7 | 본 발명은 타이어에 관한 것으로서 공기압을 사용하지 않으면서 공기입 타이어와 유사한 핸들링성능을 가지면서 파라메트릭 구조를 적용하여 차량의 하중을 지지하고 승차감을 개선하는 비공기입 타이어에 관한 것이다. 본 발명은 지면과 접촉하는 트레드부(100)와, 차축과 연결되는 림부(300) 및 림부(300)와 트레드부(100) 사이의 구조적 지지역할을 하는 스포크부(200)를 포함하는 비공기입타이어에 있어서, 상기 스포크부(200)는 상기 림부(300)에 외접하는 단일폐곡선의 종단면을 갖는 스포크(210)들이 타이어의 중심(O)을 기준으로 원형배열되어 형성되는 것을 특징으로 하는 비공기입타이어를 제공한다. | [청구항1]지면과 접촉하는 트레드부(100)와, 차축과 연결되는 림부(300) 및 림부(300)와 트레드부(100) 사이의 구조적 지지역할을 하는 스포크부(200)를 포함하는 비공기입타이어에 있어서, 상기 스포크부(200)는 상기 림부(300)에 외접하는 단일폐곡선의 종단면을 갖는 스포크(210)들이 타이어의 중심(O)을 기준으로 원형배열되며,상기 단일폐곡선의 종단면을 갖는 스포크 (210)는 축방향의 단면이 경사지게 형성되는 것을 특징으로 하는 비공기입타이어. [청구항2]제1항에 있어서, 상기 스포크부(200)의 단일폐곡선의 종단면을 갖는 스포크 (210)는 상기 림부(300)에 대하여 2개의 접점(211, 212)을 갖는 것을 특징으로 하는 비공기입타이어. [청구항3]제2항에 있어서, 상기 스포크부(200)의 단일폐곡선의 종단면을 갖는 스포크 (210)는 7~21개가 타이어의 중심(O)을 기준으로 원형배열되어 형성되는 것을 특징으로 하는 비공기입타이어. [청구항4]제1항에 있어서, 상기 스포크부(200)의 단일폐곡선의 종단면을 갖는 스포크 (210)는 상기 림부(300)에 대하여 3개의 접점(213, 214, 215)을 갖는 것을 특징으로 하는 비공기입타이어. [청구항5]제4항에 있어서, 상기 스포크부(200)의 단일폐곡선의 종단면을 갖는 스포크 (210)는 4~21개가 타이어의 중심(O)을 기준으로 원형배열되어 형성되는 것을 특징으로 하는 비공기입타이어. [청구항6]삭제 [청구항7]제1항 내지 제5항 중 어느 한 항에 있어서,상기 트레드부(100)의 저부에 구조보강재층(110)이 설치되는 것을 특징으로 하는 비공기입타이어. [청구항8]제7항에 있어서, 상기 구조보강재층(110)은 보강튜브(111)들이 축을 따라 1~3회 감겨져 형성되는 보강튜브(111)의 집합체인 것을 특징으로 하는 비공기입타이어.
488 | 타이어 코드 토핑용 고무 조성물 및 이를 이용하여 제조한 타이어 | C08K 9/04(2006.01)¦C08L 21/00(2006.01)¦C08K 3/36(2006.01)¦C08K 3/04(2006.01)¦B60C 9/00(2021.01) | 1020180131606 | 2018.10.31 | 1021690000000 | 2020.10.16 | 1020200048936 | 2020.05.08 |  | 2020.10.23 | 등록결정(일반) |  |  | Y(2018.10.31) | 5 | 본 발명은 타이어 코드 토핑용 고무 조성물 및 이를 이용하여 제조한 타이어에 관한 것으로, 상기 타이어 코드 토핑용 조성물은 원료고무 100 중량부, 그리고 레조시놀과 실리카로 구성되는 레조시놀 복합체 4 내지 12 중량부를 포함함으로써, 상온 및 수분에 노출되는 상황에서도 타이어 코드와 토핑용 고무 조성물 사이의 접착력을 향상시키고 피로성능의 저하없이 모듈러스를 향상시켜 내구성을 향상시킬 수 있다. | [청구항1]원료고무 100 중량부, 그리고레조시놀이 실리카에 흡착된 레조시놀 복합체 4 내지 12 중량부를 포함하며,메틸렌 도너를 포함하지 않는 타이어 코드 토핑용 고무 조성물. [청구항2]제1항에 있어서,상기 레조시놀 복합체는 상기 레조시놀 40 내지 60 중량%와 상기 실리카 60 내지 40 중량%를 포함하는 것인 타이어 코드 토핑용 고무 조성물. [청구항3]제1항에 있어서,상기 타이어 코드 토핑용 고무 조성물은상기 원료고무 100 중량부에 대하여카본블랙 30 내지 80 중량부, 및코발트 염 0.1 내지 5 중량부를 더 포함하는 것인 타이어 코드 토핑용 고무 조성물. [청구항4]제3항에 있어서,상기 카본블랙은 질소흡착 비표면적(nitrogen surface area per gram, N2SA)이 30 내지 300m2/g이고, DBP(n-dibutyl phthalate) 흡유량이 60 내지 180cc/100g인 것인 타이어 코드 토핑용 고무 조성물. [청구항5]제1항 내지 제4항 중 어느 한 항에 따른 타이어 코드 토핑용 고무 조성물을 이용하여 제조한 타이어.
489 | 타이어 트레드용 고무 조성물 및 이를 이용하여 제조한 타이어 | C08K 9/08(2006.01)¦C08J 3/22(2006.01)¦C08K 3/36(2006.01)¦C08K 5/49(2006.01)¦C08K 5/098(2006.01)¦B60C 1/00(2006.01) | 1020180153413 | 2018.12.03 | 1021656980000 | 2020.10.07 | 1020200066820 | 2020.06.11 |  | 2020.10.14 | 등록결정(일반) |  |  | Y(2018.12.03) | 5 | 본 발명은 타이어 트레드용 고무 조성물 및 이를 이용하여 제조한 타이어에 관한 것으로서, 더욱 상세하게는 제1 원료고무; 및 제2 원료고무와 실리카를 포함하는 웨트 마스터배치를 구비하고, 상기 실리카는, 상기 제1 원료고무와 상기 제2 원료고무로 이루어진 원료고무 100 중량부를 기준으로 80 내지 90 중량부의 함량이 상기 웨트 마스터배치에 포함되는 타이어 트레드용 고무 조성물 및 이를 이용하여 제조한 타이어에 관한 것이다. | [청구항1]제1 원료고무; 및제2 원료고무와 실리카를 포함하는 웨트 마스터배치를 구비하고,상기 실리카는, 상기 제1 원료고무와 상기 제2 원료고무로 이루어진 원료고무 100 중량부를 기준으로 80 내지 90 중량부의 함량이 상기 웨트 마스터배치에 포함되며,상기 실리카는, 세틸트리메틸암모늄브로마이드(cetyl trimethyl ammonium bromide, CTAB) 흡착 비표면적이 250 내지 255 m2/g인 것인 타이어 트레드용 고무 조성물. [청구항2]삭제 [청구항3]제1항에 있어서,실란 커플링제 5 내지 10 중량부; 및지방산 에스테르계 화합물로 개질된 금속염의 가공조제 0.5 내지 5 중량부를 더 포함하는 것을 특징으로 하는 타이어 트레드용 고무 조성물. [청구항4]제3항에 있어서,상기 금속염은 아연비누인 것을 특징으로 하는 타이어 트레드용 고무 조성물. [청구항5]제1항에 있어서,상기 제1 원료고무는 10 내지 50 중량부이고,상기 제2 원료고무는 50 내지 90 중량부인 것을 특징으로 하는 타이어 트레드용 고무 조성물. [청구항6]제1항 및 제3항 내지 제5항 중 어느 한 항에 따른 타이어 트레드용 고무 조성물을 이용하여 제조한 타이어.
490 | 타이어 그루브용 고무 조성물, 이를 이용하여 제조된 타이어 및 이의 제조방법 | C08K 5/17(2006.01)¦C08L 7/00(2006.01)¦C08K 9/00(2006.01)¦C08K 3/04(2006.01)¦B60C 11/00(2006.01)¦B60C 1/00(2006.01) | 1020180154554 | 2018.12.04 | 1021393630000 | 2020.07.23 | 1020200067565 | 2020.06.12 |  | 2020.07.29 | 등록결정(일반) |  |  | Y(2018.12.04) | 4 | 본 발명은 디엔계 천연고무 50 내지 90 중량% 및 부타디엔 고무 10 내지 50 중량%를 포함하는 원료고무 100 중량부, 카본블랙 10 내지 60 중량부, 그리고 아민계 노화방지제 1 내지 6 중량부를 포함하는 타이어 그루브용 고무 조성물, 이를 이용하여 제조된 타이어 및 이의 제조방법에 관한 것으로서, 타이어 그루브에 아민계 노화방지제를 포함하는 고무 조성물을 도입하여 내크랙성, 내오존성 및 내열성을 향상시키고 주행시 타이어의 변형에 따른 피로 파괴 및 그루브 크랙을 예방할 수 있다. | [청구항1]표면에 복수개의 그루브가 형성된 트레드부; 그리고상기 그루브의 내측에 접하는 그루브 크랙 방지부;를 포함하고,상기 트레드부와 그루브 크랙 방지부는 서로 다른 조성의 고무 조성물로 제조되며,상기 그루브 크랙 방지부는 디엔계 천연고무 50 내지 90 중량% 및 부타디엔 고무 10 내지 50 중량%를 포함하는 원료고무 100 중량부, 카본블랙 10 내지 60 중량부, 그리고 아민계 노화방지제 1 내지 6 중량부를 포함하는 타이어 그루브용 고무 조성물을 이용하여 제조된 것인 타이어. [청구항2]제1항에 있어서,상기 아민계 노화방지제는 N-페닐-N'-(1,3-디메틸)-p-페닐렌디아민, N-(1,3-디메틸부틸)-N'-페닐-p-페닐렌디아민, N-페닐-N'-이소프로필-p-페닐렌디아민, N,N'-디페닐-p-페닐렌디아민, N,N'-디아릴-p-페닐렌디아민, N-페닐-N'-사이클로헥실 p-페닐렌디아민, N-페닐-N'-옥틸-p-페닐렌디아민 및 이들의 조합으로 이루어진 군에서 선택된 어느 하나인 것인 타이어. [청구항3]삭제 [청구항4]제1항에 있어서,상기 그루브 크랙 방지부의 두께는 0.5 내지 2 mm인 것인 타이어. [청구항5]제1항에 따른 타이어의 제조방법으로서,서로 다른 캡 트레드부용 고무 조성물, 서브 트레드부용 고무 조성물, 트레드 윙부용 고무 조성물 및 타이어 그루브용 고무 조성물을 4개의 스크류가 결합된 압출기에 각각 투입하여 동시에 압출하는 단계를 포함하며,상기 캡 트레드부용 고무 조성물은 스티렌 부타디엔 고무 60 내지 100 중량% 및 부타디엔 고무 0 내지 40 중량%를 포함하는 원료고무 100 중량부, 그리고 실리카 80 내지 160 중량부를 포함하며,상기 서브 트레드부용 고무 조성물은 천연고무 30 내지 70 중량% 및 부타디엔 고무 30 내지 70 중량%를 포함하는 원료고무 100 중량부, 그리고 카본블랙 10 내지 60 중량부를 포함하며,상기 트레드 윙부용 고무 조성물은 천연고무 30 내지 70 중량% 및 부타디엔 고무 30 내지 70 중량%를 포함하는 원료고무 100 중량부, 그리고 카본블랙 10 내지 60 중량부를 포함하고,상기 타이어 그루브용 고무 조성물은 디엔계 천연고무 50 내지 90 중량% 및 부타디엔 고무 10 내지 50 중량%를 포함하는 원료고무 100 중량부, 카본블랙 10 내지 60 중량부, 그리고 아민계 노화방지제 1 내지 6 중량부를 포함하는 것인타이어 제조방법.
491 | 림 피팅성이 향상된 타이어 | B60C 15/02(2021.01)¦B60C 15/024(2006.01) | 1020180131386 | 2018.10.31 | 1021276670000 | 2020.06.23 | 1020200048844 | 2020.05.08 |  | 2020.06.29 | 등록결정(일반) |  |  | Y(2018.10.31) | 8 | 본 발명은 림 피팅성이 향상된 타이어에 관한 것으로, 보다 상세하게는 림 안착부에 갇힌 공기를 배출하여 힐부의 접촉압을 상승시키고, 압력 편차를 감소시켜 림 피팅성을 균일하게 하며, 바코드 인식률을 높일 수 있는 림 피팅성이 향상된 타이어에 관한 것이다. 본 발명의 구성은 림 체크라인이 형성된 림 안착부; 및 상기 림 안착부의 둘레 방향을 따라 상호 이격되어 복수개로 마련되고, 상부돌출유닛 및 하부돌출유닛을 갖는 돌출부를 포함하며, 상기 상부돌출유닛과 상기 하부돌출유닛은 상기 림 안착부의 둘레 방향으로 상호 이격되어 마련된 것을 특징으로 하는 림 피팅성이 향상된 타이어를 제공한다. | [청구항1]림 체크라인이 형성되며, 내측면의 둘레를 따라 연장 형성된 힐포인트가 형성된 림 안착부; 및상기 림 안착부의 둘레 방향을 따라 상호 이격되어 복수개로 마련되고, 상부돌출유닛 및 하부돌출유닛을 갖는 돌출부를 포함하며,상기 상부돌출유닛과 상기 하부돌출유닛은 상기 림 안착부의 둘레 방향으로 상호 이격되어 마련되고,상기 하부돌출유닛의 하단부는 상기 힐포인트와 가까울수록 단면적이 점차 작아지도록 형성된 것을 특징으로 하는 림 피팅성이 향상된 타이어. [청구항2]삭제 [청구항3]제 1 항에 있어서,상기 상부돌출유닛은,상기 림 안착부의 바깥면부터 상기 림 체크라인까지 연장 형성되며, 상기 림 안착부로부터 수직으로 돌출 형성된 것을 특징으로 하는 림 피팅성이 향상된 타이어. [청구항4]제 3 항에 있어서,상기 하부돌출유닛은,하단이 상기 힐포인트로부터 기설정된 간격만큼 이격되도록 마련되며, 상단이 상기 림 체크라인까지 연장되도록 마련된 것을 특징으로 하는 림 피팅성이 향상된 타이어. [청구항5]제 4 항에 있어서,상기 하부돌출유닛의 하단과 상기 힐포인트의 이격거리는 3.9mm 내지 4.1mm인 것을 특징으로 하는 림 피팅성이 향상된 타이어. [청구항6]제 4 항에 있어서,상기 상부돌출유닛은 상기 하부돌출유닛의 하단의 위치로부터 상기 림 안착부의 둘레 방향을 향해 기설정된 곡률반경만큼 이격되어 형성된 것을 특징으로 하는 림 피팅성이 향상된 타이어. [청구항7]제 6 항에 있어서,상기 상부돌출유닛과 상기 하부돌출유닛의 하단은 상기 림 안착부의 둘레 방향으로 4.4도 내지 4.6도만큼 이격된 위치에 형성되는 것을 특징으로 하는 림 피팅성이 향상된 타이어. [청구항8]삭제 [청구항9]제 1 항에 있어서,상기 림 체크라인은,상기 상부돌출유닛 및 상기 하부돌출유닛이 상기 림 안착부에 부착된 바코드에 대한 간섭도가 0 내지 50% 미만이 되도록 하는 위치에 형성된 것을 특징으로 하는 림 피팅성이 향상된 타이어. [청구항10]제 1 항에 있어서,상기 림 안착부의 둘레 방향을 따라 연장 형성되며, 상기 상부돌출유닛의 하단 및 상기 하부돌출유닛의 상단을 지나도록 형성된 라운드부를 더 포함하는 것을 특징으로 하는 림 피팅성이 향상된 타이어.
492 | 타이어 코드 직물, 이의 제조 방법, 이를 포함하는 시트 및 상기 시트를 포함하는 타이어 | B60C 1/00(2006.01)¦B60C 1/00(2006.01)¦D06M 11/73(2006.01)¦D03D 15/00(2021.01)¦B60C 1/00(2006.01) | 1020180128926 | 2018.10.26 | 1021393610000 | 2020.07.23 | 1020200047001 | 2020.05.07 |  | 2020.07.29 | 등록결정(일반) |  |  | Y(2018.10.26) | 14 | 본 발명은 타이어 코드 직물, 이의 제조 방법, 이를 포함하는 시트 및 상기 시트를 포함하는 타이어에 관한 것으로서, 상기 타이어 코드 직물은 서로 평행하게 배열된 복수개의 타이어 코드들(tire cords), 상기 타이어 코드들을 엮어 직조하는 씨실, 그리고 상기 타이어 코드 표면에 접하며 상기 타이어 코드의 길이 방향으로 연장되는 전도성 섬유를 포함한다. 상기 타이어 코드 직물은 타이어 코드에 전도성 섬유가 혼입되어 제직됨에 따라, 타이어에 응집되는 정전기를 효과적으로 방출할 수 있고, 특히, 상기 전도성 섬유가 카카스 코드처럼 비드부에서 트레드부까지 래디얼 방향으로 연장되어 효과적인 전도성 통로를 확보할 수 있다. 이에 따라, 사이드월용 고무 조성물과 토핑용 고무 조성물의 전기 전도도에 관한 요구도가 감소되므로, 회전 저항을 개선하기 위한 낮은 손실 탄성률(Loss Modulus, E")을 갖는 고무 조성물을 적용할 수 있게 되어, 결과적으로 정전기 문제의 해소와 낮은 회전 저항을 통한 연비 개선 효과를 동시에 달성할 수 있다. | [청구항1]서로 평행하게 배열된 복수개의 타이어 코드들(tire cords),상기 타이어 코드들을 엮어 직조하는 씨실, 그리고상기 타이어 코드 표면에 접하며 상기 타이어 코드의 길이 방향으로 연장되는 전도성 섬유를 포함하며,상기 전도성 섬유는 카본 파이버(carbon fiber)를 포함하는 것인 타이어 코드 직물, 그리고상기 타이어 코드 직물을 토핑(topping)하는 토핑 고무를 포함하며,상기 토핑 고무는 천연고무 20 중량부 내지 50 중량부 및 에멀젼 중합 스타이렌 부타디엔 고무 50 중량부 내지 80 중량부를 포함하는 원료 고무 100 중량부, 및 STSA(Stactical Thickness Surface Area) 값이 29 m2/g 내지 39 m2/g이고, COAN(Oil Absorption Number of Compressed Sample) 값이 69 cc/100g 내지 79 cc/100g이고, OAN(Oil Absorption Number of Sample) 값이 85 cc/100g 내지 95 cc/100g이고, 요오드 흡착량 값이 31 mg/g 내지 41 mg/g인 카본블랙 20 중량부 내지 60 중량부를 포함하거나, 또는 상기 토핑 고무는 합성 스타이렌 부타디엔 고무 10 중량부 내지 40 중량부 및 천연고무 60 중량부 내지 90 중량부를 포함하는 원료 고무 100 중량부, 및 STSA 값이 29 m2/g 내지 39 m2/g이고, COAN 값이 69 cc/100g 내지 79 cc/100g이고, OAN 값이 85 cc/100g 내지 95 cc/100g이고, 요오드 흡착량 값이 31 mg/g 내지 41 mg/g인 제 1 카본블랙 10 중량부 내지 40 중량부 및 STSA 값이 70 m2/g 내지 80 m2/g이고, COAN 값이 83 cc/100g 내지 93 cc/100g이고, OAN 값이 96 cc/100g 내지 108 cc/100g이고, 요오드 흡착량 값이 76 mg/g 내지 88 mg/g인 제 2 카본블랙 20 중량부 내지 50 중량부를 포함하는 것인 시트. [청구항2]제 1 항에 있어서,상기 전도성 섬유는 상기 씨실에 의하여 상기 타이어 코드와 함께 엮여 상기 타이어 코드 표면에 고정되는 것인 시트. [청구항3]제 1 항에 있어서,상기 타이어 코드 직물은 상기 전도성 섬유를 2 개 내지 30 개 포함하는 것인 시트. [청구항4]제 1 항에 있어서,상기 전도성 섬유는 5 데니어(denier) 내지 500 데니어(denier)의 카본 파이버 다발인 것인 시트. [청구항5]제 4 항에 있어서,상기 카본 파이버 다발의 필라멘트 수는 1 개 내지 5000 개인 것인 시트. [청구항6]제 1 항에 있어서,상기 카본 파이버는 왁스 또는 수지로 도포된 것인 시트. [청구항7]카본 파이버를 포함하는 전도성 섬유를 준비하는 단계,복수개의 타이어 코드들을 날실로 공급하고, 상기 타이어 코드들을 엮도록 씨실을 짜 넣어 제직하는 타이어 코드 직물의 제조 단계, 그리고상기 타이어 코드 직물을 토핑 고무로 토핑(topping)하는 단계를 포함하며,상기 타이어 코드 직물의 제조 단계는 상기 타이어 코드들에 상기 전도성 섬유를 혼입하여 날실로 공급하고, 상기 전도성 섬유는 카본 파이버를 포함하고,상기 토핑 고무는 천연고무 20 중량부 내지 50 중량부 및 에멀젼 중합 스타이렌 부타디엔 고무 50 중량부 내지 80 중량부를 포함하는 원료 고무 100 중량부, 및 STSA(Stactical Thickness Surface Area) 값이 29 m2/g 내지 39 m2/g이고, COAN(Oil Absorption Number of Compressed Sample) 값이 69 cc/100g 내지 79 cc/100g이고, OAN(Oil Absorption Number of Sample) 값이 85 cc/100g 내지 95 cc/100g이고, 요오드 흡착량 값이 31 mg/g 내지 41 mg/g인 카본블랙 20 중량부 내지 60 중량부를 포함하거나, 또는 상기 토핑 고무는 합성 스타이렌 부타디엔 고무 10 중량부 내지 40 중량부 및 천연고무 60 중량부 내지 90 중량부를 포함하는 원료 고무 100 중량부, 및 STSA 값이 29 m2/g 내지 39 m2/g이고, COAN 값이 69 cc/100g 내지 79 cc/100g이고, OAN 값이 85 cc/100g 내지 95 cc/100g이고, 요오드 흡착량 값이 31 mg/g 내지 41 mg/g인 제 1 카본블랙 10 중량부 내지 40 중량부 및 STSA 값이 70 m2/g 내지 80 m2/g이고, COAN 값이 83 cc/100g 내지 93 cc/100g이고, OAN 값이 96 cc/100g 내지 108 cc/100g이고, 요오드 흡착량 값이 76 mg/g 내지 88 mg/g인 제 2 카본블랙 20 중량부 내지 50 중량부를 포함하는 것인 시트의 제조 방법. [청구항8]제 7 항에 있어서,상기 전도성 섬유를 준비하는 단계는 복수개의 카본 파이버를 집속하여 카본 파이버 다발을 제조하는 단계를 포함하는 것인 시트의 제조 방법. [청구항9]제 7 항에 있어서,상기 전도성 섬유를 준비하는 단계는 상기 카본 파이버 표면에 왁스 또는 수지를 도포하는 단계를 더 포함하는 시트의 제조 방법. [청구항10]제 7 항에 있어서,상기 타이어 코드 직물의 제조 단계에서 상기 전도성 섬유는 상기 타이어 코드와 함께 정경(warping) 및 통경(drawing)되는 것인 시트의 제조 방법. [청구항11]제 7 항에 있어서,상기 타이어 코드 직물의 제조 단계에서 상기 전도성 섬유는 통경(drawing) 공정에서 상기 타이어 코드와 동일한 종광(heald), 바디(reed) 및 드로퍼(dropper)로 공급되는 것인 시트의 제조 방법. [청구항12]삭제 [청구항13]삭제 [청구항14]삭제 [청구항15]제 1 항에 있어서,상기 시트는 카카스(carcass)인 것인 시트. [청구항16]제 1 항에 따른 시트를 포함하는 타이어. [청구항17]제 16 항에 있어서,상기 타이어는 1000 V의 전압에서 0.1 MΩ 내지 100 MΩ의 저항값을 가지는 것인 타이어.
493 | 일체형 전자장치의 제조방법 | B29D 30/00(2006.01)¦B29D 30/06(2006.01)¦B60C 23/04(2006.01) | 1020190078113 | 2019.06.28 | 1021130710000 | 2020.05.14 |  |  |  | 2020.05.21 | 등록결정(일반) |  |  | Y(2019.06.28) | 14 | 본 발명은 일체형 전자장치의 제조방법에 관한 것으로, 보다 상세하게는 전자장치가 러버마운트에서 빠져나가 타이어를 손상시키는 것을 방지하기 위한 일체형 전자장치의 제조방법에 관한 것이다. 상기와 같은 목적을 달성하기 위한 본 발명의 구성은 a) 상부금형부 및 하부금형부의 내부에 전자장치부를 위치시키는 단계; b) 상기 상부금형부 및 상기 하부금형부의 내부에 미가류 고무를 주입하여 상기 미가류 고무가 상기 전자장치부를 감싸도록 사출 성형 또는 압축 성형하는 단계; c) 상기 상부금형부와 상기 하부금형부를 분리시키고, 상기 전자장치부의 외측면을 감싸도록 성형되어 상기 전자장치부와 일체화된 러버마운트부를 취출하는 단계; 및 d) 상기 러버마운트부를 타이어의 이너라이너에 부착하는 단계를 포함하는 것을 특징으로 하는 일체형 전자장치의 제조방법을 제공한다. | [청구항1]a) 상부금형부 및 하부금형부의 내부에 전자장치부를 위치시키는 단계;b) 상기 상부금형부 및 상기 하부금형부의 내부에 미가류 고무를 주입하여 상기 미가류 고무가 상기 전자장치부를 감싸도록 사출 성형 또는 압축 성형하는 단계;c) 상기 상부금형부와 상기 하부금형부를 분리시키고, 상기 전자장치부의 외측면을 감싸도록 성형되어 상기 전자장치부와 일체화된 러버마운트부를 취출하는 단계; 및d) 상기 러버마운트부를 타이어의 이너라이너에 부착하는 단계를 포함하며,상기 하부금형부는 몸체를 형성하는 하부금형몸체 및 상기 하부금형홈의 내측에 마련되며 내부에 상기 전자장치부가 수용되는 하부금형홈을 포함하고,상기 하부금형홈은 최상부의 면적은 전자장치부의 바닥 면적의 110% 이상이 되도록 형성되되, 하부로 갈수록 점차 면적이 감소하도록 마련되며,상기 전자장치부의 안테나 및 압력 계측부와 대응되는 위치에는 안테나홀 형성용 금형이 구비되고, 상기 안테나홀 형성용 금형에 의해 상기 러버마운트부의 측면몸체의 상부 내측에는 안테나홀이 형성되어 상기 안테나 및 압력 계측부를 외부에 노출시키도록 마련된 것을 특징으로 하는 일체형 전자장치의 제조방법. [청구항2]제 1 항에 있어서,상기 a) 단계는,a1) 상기 상부금형부 및 상기 하부금형부를 준비하는 단계;a2) 상기 전자장치부를 상기 하부금형부의 중앙에 위치시키는 단계; 및a3) 상기 하부금형부의 상부에 상기 상부금형부를 결합하여 상기 하부금형부 및 상기 상부금형부의 내부에 상기 전자장치부를 위치시키는 단계를 포함하는 것을 특징으로 하는 일체형 전자장치의 제조방법. [청구항3]제 1 항에 있어서,상기 b) 단계는,b1) 상기 상부금형부의 금형주입구를 통해 상기 상부금형부 및 상기 하부금형부의 내부에 상기 미가류 고무를 주입하는 단계; 및b2) 주입된 상기 미가류 고무의 가교 반응을 유도하도록 기설정된 1차 가류온도를 1차 가류시간 동안 유지하는 단계를 포함하는 것을 특징으로 하는 일체형 전자장치의 제조방법. [청구항4]제 3 항에 있어서,상기 b1) 단계에서,상기 미가류 고무는 상기 상부금형부 및 상기 하부금형부의 내부에서 상기 전자장치부를 감싸도록 채워지되,상기 전자장치부의 상부에 위치한 안테나를 제외하고 상기 전자장치부를 감싸도록 마련된 것을 특징으로 하는 일체형 전자장치의 제조방법. [청구항5]제 3 항에 있어서,상기 b2) 단계에서,상기 1차 가류온도는 80도 내지 160도이고, 1차 가류시간은 1분 내지 60분인 것을 특징으로 하는 일체형 전자장치의 제조방법. [청구항6]제 3 항에 있어서,상기 b2) 단계에서, 미가류 고무가 발생하였을 경우,b3) 상기 1차 가류시간 이후에 기설정된 2차 가류온도로 2차 가류시간 동안 유지하여 러버마운트부를 형성하는 단계를 더 포함하는 것을 특징으로 하는 일체형 전자장치의 제조방법. [청구항7]제 6 항에 있어서,상기 b3) 단계는,상기 1차 가류온도에서 가류되지 않은 고무가 가류될 수 있도록 별도의 가열장치를 통해 2차 가류를 실시하도록 마련된 것을 특징으로 하는 일체형 전자장치의 제조방법. [청구항8]제 7 항에 있어서,상기 b3) 단계에서,2차 가류온도는 80도 내지 160도이고, 2차 가류시간은 1분 내지 60분인 것을 특징으로 하는 일체형 전자장치의 제조방법. [청구항9]제 1 항에 있어서,상기 b) 단계에서,상기 미가류고무는 천연고무, 합성고무, 천연고무와 합성고무의 혼합물, 폴리머 중 어느 하나로 이루어진 것을 특징으로 하는 일체형 전자장치의 제조방법. [청구항10]제 1 항에 있어서,상기 b) 단계에서,상기 러버마운트부의 바닥몸체의 면적은,상기 전자장치부의 바닥면적의 110% 이상이 되도록 성형되는 것을 특징으로 하는 일체형 전자장치의 제조방법. [청구항11]제 1 항에 있어서,상기 d) 단계는,d1) 상기 러버마운트부의 하부에 벨크로를 결합하는 단계;d2) 상기 이너라이너의 내측에 벨크로를 결합하는 단계; 및d3) 상기 벨크로를 이용하여 상기 러버마운트부를 상기 이너라이너에 부착하는 단계를 포함하는 것을 특징으로 하는 일체형 전자장치의 제조방법. [청구항12]제 1 항에 있어서,상기 d) 단계에서,상기 러버마운트부는,상기 이너라이너에 접착제 또는 점착제에 의해 부착되는 것을 특징으로 하는 일체형 전자장치의 제조방법. [청구항13]제 1 항에 따른 일체형 전자장치의 제조방법에 따라 제조된 일체형 전자장치. [청구항14]제 13 항에 따른 일체형 전자장치의 제조방법에 따라 제조된 일체형 전자장치를 부착한 타이어.
494 | 공기입 타이어 | B60C 15/02(2021.01)¦B60C 9/00(2021.01) | 1020180014575 | 2018.02.06 | 1021130770000 | 2020.05.14 | 1020190094899 | 2019.08.14 |  | 2020.05.28 | 등록결정(일반) |  |  | Y(2018.02.06) | 3 | 본 발명은 공기입타이어 에 관한 것으로, 더욱 상세하게는 비드토부분의 처들리는 변형을 억제한 공기입타이어에 관한 것이다. 본 발명은 트레드부(100)와 사이드월부(200) 및 비드부(300)로 구성되며, 상기 비드부(300)는 비드와이어부(310)와 상기 비드와이어부(310)를 감싸는 채퍼(320)를 포함하는 공기입타이어에 있어서, 상기 비드부(300)의 말단인 비드토우(330)에 비드토우(330)의 쳐들림을 방지하기 위한 와이어(340)가 설치되는 공기입타이어를 제공한다. | [청구항1]트레드부(100)와 사이드월부(200) 및 비드부(300)로 구성되며,상기 비드부(300)는 비드와이어부(310)와 상기 비드와이어부(310)를 감싸는 채퍼(320)를 포함하는 공기입타이어에 있어서,상기 비드부(300)의 말단인 비드토우(330)에 비드토우(330)의 쳐들림을 방지하기 위한 와이어(340)가 설치되며,상기 비드와이어부(310)는 그 단면상 육각 형상으로 배치되고,상기 와이어(340)는 1.5mm~5mm의 직경과150~250GPa의 탄성계수값을 가지며,상기 와이어(340)는 상기 비드와이어부(310)의 두 모서리를 가로지르는 중심선(C)을 기준으로, 두 모서리 중 타이어의 내측에 가까운 모서리로부터 타이어의 내측방향(X방향)으로 10mm, 타이어의 외측방향으로 5mm의 구간 내에 설치되고, 상기 와이어(340)는 중심선(C)과 수직한 방향(Y방향)을 기준으로, 상기 중심선(C)에서 비드와이어부(310) 하변의 5mm 아래지점 까지의 구간 내에 설치되며,상기 와이어(340)는 채퍼(320)로부터 이격되어, 채퍼(320)에 접촉되지 않는 공기입타이어. [청구항2]삭제 [청구항3]삭제 [청구항4]제1항에 있어서,상기 와이어(340)의 재질은 철, 니켈, 크롬, 텅스텐 또는 이들의 합금 중 선택되는 하나인 것을 특징으로 하는 공기입타이어. [청구항5]삭제 [청구항6]삭제 [청구항7]삭제 [청구항8]제1항에 있어서, 상기 와이어(340)의 단면은 원형, 타원형 중 선택되는 하나인 것을 특징으로 하는 공기입타이어.
495 | 타이어 반제품 권취용 라이너 및 이의 제조방법 | B29D 30/38(2006.01)¦B60C 1/00(2006.01)¦B29D 30/06(2006.01) | 1020180000234 | 2018.01.02 | 1019990440000 | 2019.07.04 |  |  |  | 2019.07.10 | 등록결정(일반) |  |  | Y(2018.01.02) | 5 | 본 발명은 폴리머 필름을 포함하는 타이어 반제품 권취용 라이너에 관한 것으로, 타이어 반제품의 이동 및 보관시 내오염성 및 태크성능을 향상시킬 수 있다. | [청구항1]폴리머 필름, 및상기 폴리머 필름의 적어도 일면에 위치하는 보강직물을 포함하며,상기 폴리머 필름과 상기 보강직물은 레조시놀 포름알데히드 라텍스(RFL) 접착제에 의해 접착되어 있고,상기 레조시놀 포름알데히드 라텍스 접착제는,레조시놀 포름알데히드 수지와 라텍스가 1:4.9 내지 1:5.2의 중량부로 혼합되어 있는타이어 반제품 권취용 라이너. [청구항2]제1항에 있어서,상기 폴리머 필름은 PET (Polyethylene terephthalate), PP (polypropylene), PE (polyethylene), PA (polyamide), PU (polyurethane), PVA (polyvinyl alcohol) 및 이들의 조합으로 이루어진 군에서 선택되는 어느 하나의 폴리머를 포함하는 것인 타이어 반제품 권취용 라이너. [청구항3]제1항에 있어서, 상기 보강직물은 PET (Polyethylene terephthalate), PP (polypropylene), PE (polyethylene), PA (polyamide), PU (polyurethane), PVA (polyvinyl alcohol) 및 이들의 조합으로 이루어진 군에서 선택되는 어느 하나의 폴리머를 포함하는 것인 타이어 반제품 권취용 라이너. [청구항4]제1항에 있어서,상기 라이너는 두겹의 폴리머 필름 사이에 보강직물이 개재되는 것인 타이어 반제품 권취용 라이너. [청구항5]제1항에 있어서,상기 보강직물은 격자로 직조되며,상기 보강직물의 격자 선 형상 사이의 평균 간격은 10㎛ 내지 1㎝이고, 상기 복수개의 선 형상의 선폭은 1 내지 100㎛인 것인 타이어 반제품 권취용 라이너.
496 | 비드 내구성을 향상시킨 채퍼 구조를 구비하는 타이어 | B60C 9/28(2006.01)¦B60C 15/06(2006.01) | 1020160100619 | 2016.08.08 | 1018153860000 | 2017.12.28 |  |  |  | 2018.01.08 | 등록결정(일반) |  |  | Y(2016.08.08) | 4 | 본 발명의 일실시 예는 스틸채퍼의 코드가 웨이브 형상을 구비하고, 이러한 스틸채퍼 코드의 웨이브 형상 진행 방향과 카카스 코드의 진행 방향이 수직으로 형성되므로, 카카스의 말단의 크랙을 최소화하여 비드 내구성이 향상된 타이어를 제공한다. 본 발명의 실시 예에 따른 비드 내구성을 향상시킨 채퍼 구조를 구비하는 타이어는 카카스코드(carcass cord)를 구비하는 카카스(carcass); 및 카카스의 외측을 감싸고, 웨이브(wave) 형상의 채퍼코드(chafer cord)를 복수 개 구비하는 스틸채퍼(steel chafer);를 포함한다. | [청구항1]비드 내구성을 향상시킨 채퍼 구조를 구비하는 타이어에 있어서,웨이브(wave) 형상인 카카스코드(carcass cord)를 구비하는 카카스(carcass); 및상기 카카스의 외측을 감싸고, 상기 카카스코드의 길이 방향에 대해 수직 방향으로 형성되고 웨이브(wave) 형상인 채퍼코드(chafer cord)를 복수 개 구비하는 스틸채퍼(steel chafer);를 포함하고,상기 카카스는 상기 카카스코드의 길이 방향에 대해 수직인 방향으로 작용하는 압력과 토크를 흡수하며,상기 카카스코드의 길이 방향의 힘에 대해 상기 채퍼코드의 인장력이 증가함으로써, 상기 스틸채퍼는 상기 카카스코드의 길이 방향으로 작용하는 압력과 토크를 흡수하는 것을 특징으로 하는 비드 내구성을 향상시킨 채퍼구조를 구비하는 타이어. [청구항2]삭제 [청구항3]청구항 1에 있어서, 상기 채퍼코드는, 상기 카카스의 말단 방향으로 갈수록 직선에 근접하게 펴진 웨이브 형상인 것을 특징으로 하는 비드 내구성을 향상시킨 채퍼 구조를 구비하는 타이어. [청구항4]청구항 1에 있어서, 상기 스틸채퍼에 압연 공정이 수행되는 것을 특징으로 하는 비드 내구성을 향상시킨 채퍼 구조를 구비하는 타이어. [청구항5] 청구항 1에 있어서,상기 스틸채퍼의 외측을 감싸는 나일론채퍼(nylon chfer)를 더 포함하여 이루어지는 것을 특징으로 하는 비드 내구성을 향상시킨 채퍼 구조를 구비하는 타이어. [청구항6]삭제
497 | 타이어 가류 금형의 배기 장치 | B29D 30/06(2006.01) | 1020160004735 | 2016.01.14 | 1018019330000 | 2017.11.21 | 1020170085292 | 2017.07.24 |  | 2017.11.28 | 등록결정(일반) |  |  | Y(2016.01.14) | 7 | 본 발명은 타이어 가류 금형의 배기 장치에 관한 것으로, 본 발명에 따른 타이어 가류 금형의 배기 장치는 타이어 가류 금형의 배기 홀에 삽입되어 결합되고, 상부는 N극 또는 S극을 갖고 하부는 상기 상부의 자극과 다른 자극을 가지며, 내부에 밸브 몸체 관통 홀이 마련된 밸브 하우징; 및 상기 밸브 몸체 관통 홀에 상하로 이동 가능하게 삽입되어 상기 밸브 몸체 관통 홀을 개폐하고, 상부는 상기 밸브 하우징 상부의 자극과 동일한 자극을 갖고, 하부는 상기 하우징 하부의 자극과 동일한 자극을 갖는 밸브 몸체를 포함한다 | [청구항1]타이어 가류 금형의 배기 홀에 삽입되어 결합되고, 상부는 N극 또는 S극을 갖고 하부는 상기 상부의 자극과 다른 자극을 가지며, 내부에 밸브 몸체 관통 홀이 마련된 밸브 하우징; 및상기 밸브 몸체 관통 홀에 상하로 이동 가능하게 삽입되어 상기 밸브 몸체 관통 홀을 개폐하고, 상부는 상기 밸브 하우징 상부의 자극과 동일한 자극을 갖고, 하부는 상기 밸브 하우징 하부의 자극과 동일한 자극을 갖는 밸브 몸체;를 포함하며,상기 밸브 몸체는, 상기 밸브 몸체 관통 홀에 상하로 이동 가능하게 삽입되는 밸브 스템;상기 밸브 스템의 상부에 마련되어 상기 밸브 몸체 관통 홀을 개폐하는 밸브 헤드; 및 상기 밸브 스템의 하부에 마련되되, 상부 외경이 상기 밸브 몸체 관통 홀의 직경보다 크게 마련되어 상기 밸브 스템의 상하 이동을 제한하며, 하부에 상기 밸브 스템 쪽으로 절개된 절개 홈이 마련되어 상부 외경을 상기 밸브 몸체 관통 홀의 직경보다 작게 수축시켜 상기 밸브 몸체 관통 홀로 진입 가능하도록 하며 상기 밸브 몸체를 상기 밸브 몸체 관통 홀로부터 분리시킬 수 있는 스토퍼;를 포함하는 것을 특징으로 하는 타이어 가류 금형의 배기 장치. [청구항2]제1항에 있어서,상기 밸브 하우징과 상기 밸브 몸체의 재질은 퀴리 온도가 200℃ 이상인 자석인 것을 특징으로 하는 타이어 가류 금형의 배기 장치. [청구항3]제2항에 있어서,상기 밸브 하우징과 상기 밸브 몸체의 재질은 내열 네오디움 자석인 것을 특징으로 하는 타이어 가류 금형의 배기 장치. [청구항4]삭제 [청구항5]제1항에 있어서,상기 스토퍼의 외경은 하부에서 상부 쪽으로 갈수록 커지는 것을 특징으로 하는 타이어 가류 금형의 배기 장치. [청구항6]제1항에 있어서,상기 밸브 몸체의 외주 면에는 골의 깊이가 0.03~0.08mm인 페블 패턴이 형성된 것을 특징으로 하는 타이어 가류 금형의 배기 장치. [청구항7]제1항에 있어서,상기 밸브 몸체의 외주 면과 상기 밸브 몸체 관통 홀의 내면 사이 거리는 0.08mm~0.13mm인 것을 특징으로 하는 타이어 가류 금형의 배기 장치. [청구항8]제1항에 있어서,상기 밸브 몸체의 상단 수평면과 상기 타이어 가류 금형의 상단 수평면 사이 거리는 0.08mm~0.13mm인 것을 특징으로 하는 타이어 가류 금형의 배기 장치.
498 | 시트 및 이를 포함하는 타이어 | B60C 19/08(2006.01)¦B60C 9/00(2021.01)¦H05F 3/02(2006.01) | 1020160002984 | 2016.01.11 | 1017912020000 | 2017.10.23 | 1020170083735 | 2017.07.19 |  | 2017.10.27 | 등록결정(일반) |  |  | Y(2016.01.11) | 7 | 본 발명은 시트 및 이를 포함하는 타이어에 관한 것으로서, 상기 시트는 타이어 코드(tire cords), 상기 타이어 코드를 토핑(topping)하는 토핑 고무, 그리고 상기 토핑 고무 표면에 배치되는 전도성 섬유(fiber)를 포함한다. 상기 시트는 타이어가 친환경 및 고경도 고무를 사용하면서도 정전기 성능이 개선될 수 있도록 하면서도, 기존 타이어 대비 중량 변화가 적고, 추가적으로 실차 성능 및 고속 내구 성능도 개선될 수 있도록 한다. | [청구항1]타이어 코드(tire cords),상기 타이어 코드를 토핑(topping)하는 토핑 고무, 그리고상기 토핑 고무 표면에 배치되는 전도성 섬유(fiber)를 포함하며,상기 전도성 섬유는 합성 섬유 표면에 전도성 고무 코팅층을 포함하고,상기 전도성 고무 코팅층의 두께는 0.01mm 내지 1mm이고,상기 전도성 섬유는 10 내지 50mm의 간격으로 배열되고,상기 전도성 섬유의 일부는 상기 토핑 고무에 파묻힌 것인 시트. [청구항2]삭제 [청구항3]삭제 [청구항4]삭제 [청구항5]삭제 [청구항6]삭제 [청구항7]제 1 항에 있어서,상기 전도성 섬유의 직경은 0.1 내지 1mm인 것인 시트. [청구항8]제 1 항에 있어서,상기 타이어 코드와 상기 전도성 섬유가 이루는 각도의 예각은 0 내지 90˚인 것인 시트. [청구항9]제 1 항에 있어서,상기 전도성 섬유는 상기 토핑 고무의 양 끝단까지 연장되어 노출되는 것인 시트. [청구항10]제 1 항에 있어서,상기 전도성 섬유는 상기 토핑 고무의 양면에 배치되는 것인 시트. [청구항11]삭제 [청구항12]제 1 항에 있어서,상기 시트는 카카스(carcass) 또는 벨트(belt)인 것인 시트. [청구항13]제 1 항에 따른 시트를 포함하는 타이어.
499 | 센서패치를 구비하는 타이어 센서설치구조 및 이의 제조방법 | B29D 30/00(2006.01)¦B60C 23/00(2021.01)¦B60C 23/04(2006.01)¦B60C 23/06(2021.01)¦B60C 23/20(2006.01)¦B29D 30/06(2006.01) | 1020150159878 | 2015.11.13 | 1017816980000 | 2017.09.19 | 1020170056329 | 2017.05.23 |  | 2017.09.25 | 등록결정(일반) |  |  | Y(2015.11.13) | 17 | 본 발명은, 타이어에 센서모듈을 설치하는 설치구조 및 그 제조방법에 관한 것으로, 더욱 상세하게는, 상기 센서모듈을 내부에 포함하는 센서모듈하우징, 신축가능한 소재로 되고, 상기 타이어의 내부 표면과 결합되는 결합부 및 상기 센서모듈하우징을 상기 설치지점에 밀착시키고, 밀착상태를 유지하는 기능을 구비하는 가압부를 각각 포함하는 1개 이상의 센서패치를 포함하여 이루어지고, 가압부는 신장되었다가 수축하면서 상기 센서모듈하우징의 상면에 하방 압력을 가하며, 센서모듈의 장착 및 탈거의 작업성이 우수하고, 다양한 센서 및 다양한 부착위치에 적용가능한 장점을 갖는 타이어센서설치구조를 제공한다. | [청구항1]타이어의 상태를 수집하는 센서모듈을 센서패치에 의하여 상기 타이어의 내부 표면 상의 설치지점에 설치하는 센서설치구조에 있어서,상기 센서모듈을 내부에 포함하고, 상기 센서모듈을 내부에 거치하기 위한 거치구조를 포함하고, 상기 센서패치에 의해 가해지는 하방 압력을 지지하는 상면을 구비하는 형상으로 이루어져 상기 타이어 내부 표면의 법선 방향으로 가해지는 충격력에 따른 상기 센서패치의 이탈을 방지하며, 상면에 소정 형상의 고정돌부가 형성되어 상기 타이어 내부 표면과 평행인 충격력에 따른 슬라이딩 변위 및 이탈을 방지하는 센서모듈하우징;일방향이 길게 형성되는 밴드타입의 형상으로 신축가능한 소재로 이루어지고, 양 끝단이 상기 타이어의 내부 표면과 결합되도록 두 개의 짧은 변 주위의 영역에 형성되는 결합부, 상기 센서모듈하우징을 상기 설치지점에 고정시키도록 상기 센서모듈하우징의 상면에 하방 압력을 가하도록 두 개의 긴 변 주위의 영역에 형성되는 가압부 및 상기 고정돌부가 삽입 결합되어 상기 센서모듈하우징의 이탈을 방지하는 고정홀부를 각각 포함하는 2개 이상의 센서패치;를 포함하여 이루어지고,상기 2개 이상의 센서패치는, 상기 센서모듈하우징의 상면에 형성된 상기 고정돌부를 중심으로 등각 간격으로 상호 교차되도록 배치되어 외부로부터 가해지는 충격력의 평형을 확보하고 이를 상쇄시키며, 상기 2개 이상의 센서패치에 형성된 각각의 상기 가압부 및 상기 고정홀부가 모두 상기 설치지점 상에 위치하며 상기 고정돌부에 중첩되도록 형성되어 상기 센서모듈하우징 상면에 가하는 하방 압력의 크기를 증대시키고 상기 센서모듈과 상기 타이어 내부 표면의 결합도를 향상시키는 것을 특징으로 하는 타이어센서설치구조. [청구항2]삭제 [청구항3]청구항 1에 있어서,상기 센서패치는 직사각형 또는 타원형의 밴드로 되고,상기 결합부는 상기 밴드의 양측 단부 각각에 형성되는 것을 특징으로 하는 타이어센서설치구조. [청구항4]삭제 [청구항5]청구항 1에 있어서, 상기 센서패치는, 에틸렌초산비닐 공중합체(EVA), 합성고무, 천연고무, 우레탄으로 이루어지는 군으로부터 선택되는 적어도 1종 이상의 호모 중합체 또는 이들의 공중합체로 이루어지는 것을 특징으로 하는 타이어센서설치구조. [청구항6]청구항 1에 있어서,상기 타이어센서설치구조는, 타이어의 이너라이너(inner liner) 상에 형성되는 것을 특징으로 하는 타이어센서설치구조. [청구항7]청구항 6에 있어서,상기 센서패치는, 상기 이너라이너 두께의 20 ~ 120% 두께로 형성되는 것을 특징으로 하는 타이어센서설치구조. [청구항8]청구항 6에 있어서,상기 센서패치는, 상기 이너라이너와 동일한 재질로 되는 것을 특징으로 하는 타이어센서설치구조. [청구항9]타이어의 상태를 수집하는 센서모듈을 센서패치에 의하여 상기 타이어의 내부 표면 상의 설치지점에 설치하는 센서설치구조에 있어서,상기 센서모듈을 내부에 포함하고, 상기 센서모듈을 내부에 거치하기 위한 거치구조를 포함하고, 상기 센서패치에 의해 가해지는 하방 압력을 지지하는 상면을 구비하는 형상으로 이루어져 상기 타이어 내부 표면의 법선 방향으로 가해지는 충격력에 따른 상기 센서패치의 이탈을 방지하며, 상면에 소정 형상의 고정돌부가 형성되어 상기 타이어 내부 표면과 평행인 충격력에 따른 슬라이딩 변위 및 이탈을 방지하는 센서모듈하우징;원, 타원, 다각형 중 어느 하나의 형상으로 신축가능한 소재로 이루어지고, 외곽 테두리 전체 또는 일부를 따라 소정의 폭으로 형성되어 상기 타이어의 내부 표면과 결합되는 결합부, 상기 센서모듈하우징을 상기 설치지점에 고정시키도록 상기 센서모듈하우징의 상면에 하방 압력을 가하도록 형성되는 가압부 및 상기 가압부 상의 소정의 위치에 크기가 확장되면서 상기 센서모듈하우징이 삽입된 후 다시 크기가 초기 상태로 복원되면서 상기 센서모듈하우징의 이탈을 방지하도록 형성되는 센서삽입홀을 각각 포함하는 1개 이상의 센서패치;를 포함하여 이루어지고,상기 센서패치는, 상기 센서모듈하우징이 삽입되는 동시에 상기 고정돌부가 결합되어 상기 센서모듈하우징이 상기 설치지점으로부터 측방향으로 이탈하는 것을 방지하고 외부로부터 가해지는 충격력의 평형을 확보하고 이를 상쇄시키며, 상기 센서패치에 형성된 상기 가압부 및 상기 센서삽입홀이 모두 상기 설치지점 상에 위치하며 상기 고정돌부에 결합되도록 형성되어 상기 센서모듈하우징 상면에 가하는 하방 압력의 크기를 증대시키고 상기 센서모듈과 상기 타이어 내부 표면의 결합도를 향상시키는 것을 특징으로 하는 타이어센서설치구조. [청구항10]삭제 [청구항11]청구항 1에 있어서, 상기 결합부와 상기 타이어의 내부 표면과의 결합은, 접착공정 또는 용착공정으로 이루어지는 것을 특징으로 하는 타이어센서설치구조. [청구항12]청구항 1에 있어서, 상기 결합부와 상기 타이어의 내부 표면과의 결합은, 가류공정으로 이루어지고,상기 가류공정 중 상기 가압부의 표면과 상기 타이어의 내부 표면이 상호 부착되는 것을 방지하기 위하여 상기 가류공정 이전에, 상기 가압부의 하부에 가압부-타이어부착방지구조를 위치시키는 것을 특징으로 하는 타이어센서설치구조. [청구항13]청구항 12에 있어서,상기 가압부-타이어부착방지구조는, 가류공정의 온도에서 용융되지 않는 고온 폴리머 재질로 되는 것을 특징으로 하는 타이어센서설치구조. [청구항14]청구항 12에 있어서,상기 가압부-타이어부착방지구조의 두께는 상기 센서패치 두께의 20 내지 50 퍼센트인 것을 특징으로 하는 타이어센서설치구조. [청구항15]청구항 12에 있어서,상기 가압부-타이어부착방지구조는, 제거를 용이하게 하기 위한 파지(把持) 기능을 제공하는 이젝터를 더 포함하는 것을 특징으로 하는 타이어센서설치구조. [청구항16]청구항 1의 타이어센서설치구조의 사용방법에 있어서,(i) 상기 가압부에 힘을 가하여 상기 센서패치를 상방향으로 신장시키는 단계;(ii) 상기 가압부의 하부에 상기 센서모듈하우징을 위치시키는 단계;(iii) 상기 고정돌부와 상기 고정홀부를 상호 결합하는 단계;(iv) 상기 센서패치를 신장시키는 힘을 제거하여, 상기 센서패치가 수축하면서 상기 센서모듈하우징에 하방 압력을 가하는 단계; (v) 상기 센서패치가 상기 센서모듈하우징의 상기 타이어의 내부 표면과의 밀착 상태를 유지하는 단계; 를 포함하여 이루어지는 것을 특징으로 하는 타이어센서설치구조의 사용방법. [청구항17]청구항 16에 있어서,상기 (i)단계 이전에, 상기 센서모듈하우징의 일부위에 임시 또는 영구 고정용 접착제를 도포하는 단계;를 더 포함하는 것을 특징으로 하는 타이어센서설치구조의 사용방법. [청구항18]청구항 9의 타이어센서설치구조의 사용방법에 있어서,(a) 상기 센서삽입홀에 힘을 가하여 크기를 확대하는 단계;(b) 상기 (a)단계에서 확대된 센서삽입홀을 통해 상기 센서모듈하우징을 삽입하는 단계;(c) 상기 센서삽입홀을 확대하는 힘을 제거하여, 상기 센서패치가 수축하면서 상기 가압부가 센서모듈하우징에 하방 압력을 가하는 단계; (d) 상기 센서패치가 상기 센서모듈하우징의 상기 타이어의 내부 표면과의 밀착 상태를 유지하는 단계; 를 포함하여 이루어지는 것을 특징으로 하는 타이어센서설치구조의 사용방법. [청구항19]청구항 1의 타이어센서설치구조를 구비하는 타이어. [청구항20]청구항 19에 있어서,상기 타이어센서설치구조를 복수 개 구비하는 것을 특징으로 하는 타이어.
500 | 타이어 가류 금형의 배기 장치 | B29D 30/06(2006.01) | 1020160004737 | 2016.01.14 | 1018019340000 | 2017.11.21 | 1020170085294 | 2017.07.24 |  | 2017.11.28 | 등록결정(일반) |  |  | Y(2016.01.14) | 2 | 본 발명은 타이어 가류 금형의 배기 장치에 관한 것으로, 본 발명에 따른 타이어 가류 금형의 배기 장치는 내벽에 암나사가 형성된 배기 홀이 형성된 타이어 가류 금형; 및 상하로 관통하고 밸브 몸체가 삽입되어 배치되는 밸브 몸체 관통 홀이 마련되고, 상기 배기 홀에 삽입되어 결합 되는 밸브 하우징을 포함하고, 상기 밸브 하우징은 상부를 이루는 상부 밸브 하우징과 상기 상부 밸브 하우징과 분리되어 하부를 이루는 하부 밸브 하우징을 포함하고, 상기 상부 밸브 하우징과 상기 하부 밸브 하우징 중 적어도 하나의 옆면에는 수나사가 형성된다. | [청구항1]내벽에 암나사가 형성된 배기 홀이 형성된 타이어 가류 금형; 및상하로 관통하고 밸브 몸체가 삽입되어 배치되는 밸브 몸체 관통 홀이 마련되고, 상기 배기 홀에 삽입되어 결합 되는 밸브 하우징을 포함하고,상기 밸브 하우징은 상부를 이루는 상부 밸브 하우징과 상기 상부 밸브 하우징과 분리되어 하부를 이루는 하부 밸브 하우징을 포함하고,상기 상부 밸브 하우징과 상기 하부 밸브 하우징 중 적어도 하나의 옆면에는 상기 암나사와 대응되는 수나사가 형성되어 상기 상·하부 밸브 하우징 간의 분리된 간격이 조절되며, 상기 밸브 몸체의 밸브 헤드의 외면과 상기 밸브 몸체 관통 홀 사이 거리가 조절될 수 있는 것을 특징으로 하는 타이어 가류 금형의 배기 장치. [청구항2]제1항에 있어서,상기 상부 밸브 하우징과 상기 하부 밸브 하우징 중 적어도 하나의 외부 노출 면에는 회전 기구가 삽입되는 회전 홈이 형성되는 것을 특징으로 하는 타이어 가류 금형의 배기 장치.
501 | 횡강성 향상을 위한 비드부 프로파일 구조를 가지는 타이어 | B60C 15/02(2021.01)¦B60C 15/024(2006.01) | 1020220029645 | 2022.03.08 | 1026124680000 | 2023.12.06 | 1020230132296 | 2023.09.15 |  | 2023.12.12 | 등록결정(일반) |  |  | Y(2022.03.08) | 4 | 본 발명의 일 실시예는 횡강성 향상을 위해, 트레드부와 사이드월부 및 비드부(10)를 포함하고, 상기 비드부(10)는 휠의 림(rim)과 접촉하는 비드부 최외곽 포인트(P)의 ETRTO(European Tyre and Rim Technical Organization) 상용 림 표준 레퍼런스 포인트(Reference Point)인 좌표 원점(O)으로부터의 X 좌표는 8.8 ~ 9.7mm, Y 좌표는 19.2 ~ 21.7 mm 범위인 비드부 프로파일 구조를 가지는 타이어를 제공한다. | [청구항1]트레드부와 사이드월부 및 비드부(10)를 포함하고,상기 비드부(10)는 휠의 림(rim)과 접촉하는 비드부 최외곽 포인트(P)의 ETRTO(European Tyre and Rim Technical Organization) 상용 림 표준 레퍼런스 포인트(Reference Point)인 좌표 원점(O)으로부터의 X 좌표는 8.8 ~ 9.7mm, Y 좌표는 19.2 ~ 21.7 mm 범위인 것을 특징으로 하는 횡강성 향상을 위한 비드부 프로파일 구조를 가지는 타이어 [청구항2]제1항에 있어서,공기 주입 시 타이어 측면 폭(section width)이 가장 바깥쪽에 위치하여 림가드가 필요하지 않도록 구성되는 것을 특징으로 하는 횡강성 향상을 위한 비드부 프로파일 구조를 가지는 타이어. [청구항3]제1항에 있어서,상기 비드부 최외곽 포인트(P)의 타이어 내측 방향의 곡면은 곡률 반경(R3)은 0.5 내지 2mm로 곡면처리되는 것을 특징으로 하는 횡강성 향상을 위한 비드부 프로파일 구조를 가지는 타이어. [청구항4]제1항에 있어서, 상기 비드부(10)는,상기 비드부 최외곽 포인트(P)를 기준으로 하부의 하부 비드부(11)와 상부의 상부 비드부(13)를 포함하고,상기 하부 비드부(11)의 외측 곡률 반경(R1)은 30 ~ 100mm의 범위를 가지며, 상기 상부 비드부(13)의 외측 곡률 반경(R2)은 1000mm 내지 무한대(직선)의 범위를 가지는 것을 특징으로 하는 횡강성 향상을 위한 비드부 프로파일 구조를 가지는 타이어.
502 | 공기입 래디얼 타이어 | B60C 11/13(2006.01)¦B60C 11/03(2006.01)¦B60C 11/11(2006.01)¦B60C 11/12(2006.01)¦B60C 23/19(2006.01) | 1020130067819 | 2013.06.13 | 1014676870000 | 2014.11.25 |  |  |  | 2014.12.01 | 등록결정(일반) |  |  | Y(2013.06.13) | 7 | 본 발명은 트레드와 사이드월 및 비드부로 구성되고, 트레드 상에 복수의 트레드 블록들과 복수의 그루브들이 형성되고, 상기 트레드 블록들 사이에 타이바가 형성되는 공기입 래디얼 타이어에 있어서, 상기 타이바가 하나 이상의 파형 커프들을 포함하는 것을 특징으로 하는 공기입 타이어에 관한 것으로, 본 발명의 타이어는 이상 마모 및 응력 집중에 의한 세퍼레이션 없이 타이어의 강성 및 조종안정성을 대폭 향상시킬 수 있다. | [청구항1]노면에 접지되는 트레드; 상기 트레드에 타이어 원주방향으로 형성된 종그루브 및 타이어 폭 방향으로 형성된 횡그루브로 이루어진 그루브; 상기 복수 개의 그루브에 의해 분할 형성되는 트레드 블록들을 포함하는 공기입 타이어에 있어서, 상기 복수 개의 그루브들에는 트레드블록의 움직임을 저지하기 위해, 인접하는 트레드블록에 접하는 양단부와, 상기 양단부 사이에 위치하는 중심부로 이루어진 하나 이상의 타이바(tie bar)가 형성되어 있고, 상기 타이바에는 각각의 트레드 블록의 타이어 둘레방향의 중앙 영역에, 타이어 축 방향으로 연장되는 파형 커프가 형성되는 공기입 래디얼 타이어에 있어서, 상기 타이바는 파형 커프를 중심으로 양측의 암 타이바 및 수 타이바로 구성되고, 상기 암 타이바 및 수 타이바의 블록의 깊이(h)는 트레드 블록의 깊이 보다 작고, 상기 암 타이바 및 수 타이바 가운데 하나의 높이(h1)는 다른 하나의 높이의 타이바의 1.3배~1.6배의 높이를 갖는 것을 특징으로 하는 공기입 래디얼 타이어. [청구항2] 제1항에 있어서, 상기 타이바의 파형 커프는 하나 이상의 횡방향 파형 커프이거나 횡방향 및 종방향의 파형 커프인 것을 특징으로 하는 공기입 래디얼 타이어. [청구항3]삭제 [청구항4] 제1항에 있어서, 상기 파형 커프의 저부에는 파형 커프의 길이 방향으로 캐비티가 형성되어 있는 것을 특징으로 하는 공기입 래디얼 타이어. [청구항5]제1항에 있어서, 상기 파형 커프의 두께(t)는 0.5mm 이상이고, 파형 커프의 주기(p)와 진폭(w)은 아래의 조건을 만족하는 것을 특징으로 하는 공기입 래디얼 타이어. p ≥ P/2w ≤ W/2상기 식에서, p는 파형 커프의 주기이고, P는 트레드의 단위 피치(P)이며, w는 파형 커프의 진폭이고, W는 타이어의 전체 폭임. [청구항6] 제1항에 있어서, 상기 파형 커프의 파형은 타이어의 폭 방향 및 타이어의 주행 방향의 양 방향으로 형성된 3차원 파형 커프인 것을 특징으로 하는 공기입 래디얼 타이어. [청구항7] 제1항에 있어서, 상기 파형 커프는 비파형부와 파형부가 교호로 형성된 파형 커프인 것을 특징으로 하는 공기입 래디얼 타이어. [청구항8] 제7항에 있어서, 상기 파형부의 평면상으로 본 형상이 반원형, 삼각형, 또는 사다리꼴 형상인 것을 특징으로 하는 공기입 래디얼 타이어.
503 | 중하중용 타이어의 트레드 커프 | B60C 11/12(2006.01) | 1020160044794 | 2016.04.12 | 1018019350000 | 2017.11.21 | 1020170116777 | 2017.10.20 |  | 2017.11.28 | 등록결정(일반) |  |  | Y(2016.04.12) | 5 | 본 발명은 벤츄리미터 형상의 트레드 커프에서 발생할 수 있는 외관부의 크랙을 방지하고 커프 배면에서 배수능력을 추가적으로 향상시키는 중하중용 타이어의 트레드 커프에 관한 것이다. 본 발명은 타이어 트레드의 블럭에 형성된 커프의 하단부가 커프 입구보다 넓은 용적을 갖는 중하중용 타이어의 트레드 커프에 있어서, 커프의 입구와 연결구멍으로 연결되는 커프의 하단부는 벤츄리미터 형상의 유로관으로 형성되고, 유로관의 끝단부에는 유로관의 내측보다 직경이 큰 직경확장부가 형성된다. 본 발명에 의하면, 커프 외관부에 크랙이 발생하는 것을 방지하는 한편 크랙이 내측부로 진행하는 것을 방지하고 커프 토출부에서 배수능력을 더욱 향상하는 효과가 있다. | [청구항1]타이어 트레드의 블럭에 형성된 커프의 하단부가 커프 입구보다 넓은 용적을 갖는 중하중용 타이어의 트레드 커프에 있어서,상기 커프의 입구와 연결구멍으로 연결되는 커프의 하단부는 유로관으로 형성되며,상기 연결구멍은 상기 유로관에서 상기 커프의 입구 쪽으로만 형성되며,상기 유로관의 끝단부에는 유로관의 내측보다 직경이 큰 직경확장부가 형성되고,상기 직경확장부는 상기 유로관의 끝단부에서 돌출되어 형성되는 것을 특징으로 하는 중하중용 타이어의 트레드 커프. [청구항2]청구항 1에 있어서,상기 유로관은 벤츄리미터 형상으로 되어 있는 것을 특징으로 하는 중하중용 타이어의 트레드 커프. [청구항3]청구항 1 또는 청구항 2에 있어서,상기 직경확장부는 나팔관 형상으로 형성되는 것을 특징으로 하는 중하중용 타이어의 트레드 커프. [청구항4]청구항 1 또는 청구항 2에 있어서,상기 직경확장부의 끝단 외측 직경은 유로관의 내측 직경 대비 20%~100%인 것을 특징으로 하는 중하중용 타이어의 트레드 커프. [청구항5]청구항 1 또는 청구항 2에 있어서, 상기 직경확장부 또는 상기 직경확장부가 형성된 블럭 면은 내크랙 성능이 강화된 고무조성물로 구성되는 것을 특징으로 하는 중하중용 타이어의 트레드 커프.
504 | 타이어의 밀봉원료 공급 장치 | B29C 73/16(2018.01)¦B29C 73/02(2006.01) | 1020140107626 | 2014.08.19 | 1018019300000 | 2017.11.21 | 1020160022058 | 2016.02.29 |  | 2017.11.28 | 등록결정(취소환송후) |  |  | Y(2014.08.19) | 5 | 본 발명은 타이어의 밀봉원료를 저장하고 이 밀봉원료를 배합하는 혼합설비에 용이하게 공급할 수 있는 타이어의 밀봉원료 공급 장치에 관한 것으로서, 원료 저장부와, 원료 충전부와, 원료 예열부와, 원료 공급부와, 원료 회수부를 포함한다. 원료 저장부는 밀봉원료를 저장하는 저장 탱크를 구비한다. 원료 충전부는 저장 탱크에 밀봉원료를 충전한다. 원료 예열부는 저장 탱크에 충전된 밀봉원료를 예열한다. 원료 공급부는 저장 탱크에 저장되어 예열된 밀봉원료를 설정온도로 유지시키면서 혼합설비에 공급한다. 원료 회수부는 원료 공급부 또는 혼합설비에서 회수되는 밀봉원료를 저장 탱크로 회수한다. 본 발명에 의한 타이어의 밀봉원료 공급 장치에 의하면, 점도가 높은 밀봉원료를 저장하고 이 밀봉원료를 배합하는 혼합설비에 용이하게 공급함으로써 실런트 타이어의 양산을 위한 자동화와 성력화를 도모하여 생산성을 향상하는 효과가 있다. | [청구항1]밀봉원료를 저장하는 저장 탱크를 구비하는 원료 저장부와,상기 저장 탱크에 상기 밀봉원료를 충전하는 원료 충전부와,상기 저장 탱크에 충전된 밀봉원료를 예열하는 원료 예열부와,상기 저장 탱크에 저장되어 예열된 밀봉원료를 설정온도로 유지시키면서 혼합설비에 공급하는 원료 공급부와,상기 원료 공급부 또는 상기 혼합설비에서 회수되는 밀봉원료를 상기 저장 탱크로 회수하는 원료 회수부를 포함하고,상기 원료 예열부는,상기 저장 탱크에 설치되며 밀봉원료를 예열하는 예열 중공체와,상기 예열 중공체에 스팀을 유입시키는 스팀 유입관과,상기 예열 중공체를 통해 밀봉원료를 예열한 후 응축된 응축수를 유출시키는 응축수 유출관을 구비하며,상기 원료 저장부는,상기 저장 탱크 내에 충전되는 밀봉원료의 레벨을 감지하는 레벨센서와 레벨스위치를 더 구비하되,상기 레벨센서는 상기 저장 탱크의 상면에 설치되며 밀봉원료의 오버 플로우를 방지하고 밀봉원료의 공급신호를 발생시키고,상기 레벨스위치는 상기 저장 탱크의 측면에 설치되어 밀봉원료의 액면 높이가 허용 레벨이 되었을 때 밀봉원료 충전완료 신호를 출력하며,상기 레벨센서에 의해 발생된 공급신호가 상기 원료 예열부의 제어밸브를 작동시켜 상기 스팀 유입관의 유로가 열리면, 스팀 공급원으로부터 공급되는 스팀은 상기 예열 중공체에 유입되어 상기 저장 탱크 내의 밀봉원료를 설정 온도까지 예열시키며,상기 예열 중공체를 통해 밀봉원료를 예열한 후, 응축된 응축수는 상기 응축수 유출관을 통해 유출되는 것을 특징으로 하는 타이어의 밀봉원료 공급 장치. [청구항2]삭제 [청구항3]청구항 1에 있어서,상기 원료 공급부는 상기 저장 탱크에 저장된 밀봉원료를 상기 혼합설비로 안내하여 공급하는 원료 공급관과, 상기 원료 공급관 내의 밀봉원료를 설정온도로 유지시키는 공급 히터와, 상기 저장 탱크 내의 밀봉원료를 펌핑하여 상기 혼합설비로 공급하는 펌프를 구비하는 것을 특징으로 하는 타이어의 밀봉원료 공급 장치. [청구항4]청구항 1에 있어서,상기 원료 충전부는 상기 원료 저장부에 저장시킬 밀봉원료를 담는 드럼과,상기 드럼을 안치시키는 안치대와, 상기 드럼을 승하강시키는 리프터와, 승강된 상기 드럼을 선회시켜 상기 저장탱크에 밀봉원료를 유입시키는 드럼 선회장치를 구비하는 것을 특징으로 하는 타이어의 밀봉원료 공급 장치. [청구항5]청구항 1에 있어서,상기 원료 회수부는 상기 원료 공급부 또는 상기 혼합설비에서 회수되는 밀봉원료를 상기 저장 탱크로 안내하여 회수하는 원료 회수관과, 회수되는 밀봉원료를 가열하여 유동성을 증가시키는 회수 히터를 구비하는 것을 특징으로 하는 타이어의 밀봉원료 공급 장치. [청구항6]삭제 [청구항7]청구항 1에 있어서,상기 원료 저장부는상기 저장 탱크 내에 충전된 밀봉원료를 예열함에 따라 발생하는 가스를 배출시키는 안전 밸브를 추가로 구비하는 것을 특징으로 하는 타이어의 밀봉원료 공급 장치.
505 | 비공기입 타이어 | B60B 1/14(2006.01)¦B60B 21/06(2006.01)¦B60B 9/26(2006.01) | 1020130134157 | 2013.11.06 | 1014111030000 | 2014.06.17 |  |  |  | 2014.06.27 | 등록결정(재심사후) |  |  | Y(2013.11.06) | 10 | 본 발명은 트레드부, 내외측 환형밴드부, 스포크 부재 및 림부로 구성된 비공기입식 타이어에 관한 것으로, 스포크 부재의 개구부들을 이물질의 침투로부터 보호하는 보호막을 구비하여, 이물질이 침투에 의한 타이어의 파손을 방지하여 내구성 및 수명을 향상시킬 수 있는 비공기입 타이어에 관한 것이다. | [청구항1]노면과 접촉하는 트레드부; 차축과 연결되는 림부; 상기 트레드와 상기 림부 사이에 동축적으로 이격되도록 배치된 내측 환형 밴드부와 외측 환형 밴드부; 상기 내측 환형 밴드부와 상기 외측 환형 밴드부를 연결하는 소정 패턴으로 형성된 지지체들과 상기 지지체들에 의해 한정되는 개구부들(openings)을 포함하는 스포크 부재; 및 상기 스포크 부재의 상기 개구부로 이물질이 침투하는 것을 차단하는 타이어의 폭 방향 양단에 형성된 한 쌍의 보호막을 포함하고, 상기 보호막은 스포크 부재와 동일한 재료로 일체로 형성되고, 상기 보호막은 상기 스포크 부재에 대해서 타이어의 폭 방향 내측으로 상기 내측 및 외측 환형밴드의 양 끝단에 형성되거나 상기 스포크 부재에 대해서 타이어의 폭 방향 외측으로 상기 내측 및 외측 환형밴드의 양 끝단에 형성되며, 상기 보호막은 유리 섬유, 탄소 섬유, 또는 아라미드 섬유를 추가로 포함하는 것을 특징으로 하는 비공기입 타이어. [청구항2]삭제 [청구항3] 제1항에 있어서, 상기 스포크 부재는 상기 외측 환형 밴드부에 접하는 외측 반원형 지지체; 상기 내측 환형 밴드부에 접하는 내측 반원형 지지체; 상기 외측 반원형 지지체와 상기 내측 반원형 지지체에 의해 교차 형성된 중앙 지지체를 포함하는 것을 특징으로 하는 비공기입 타이어. [청구항4] 제3항에 있어서, 상기 스포크 부재는 상기 내측 환형 밴드부와 외측 환형 밴드부 사이에 반복적으로 등각도로 다수 개 설치되는 것을 특징으로 하는 비공기입 타이어. [청구항5] 제4항에 있어서, 상기 스포크 부재의 이웃하는 내측 반원형 지지체들은 내측 환형 밴드부와 접하는 하단 끝부분들이 일정한 간격을 두고 이격되도록 형성되는 것을 특징으로 하는 비공기입 타이어. [청구항6] 제4항에 있어서, 상기 스포크 부재의 이웃하는 내측 반원형 지지체들은 내측 환형 밴드부와 접하는 하단 끝부분들이 서로 접하도록 형성되고, 상기 이웃하는 외측 반원형 지지체들은 외측 환형 밴드부와 접하는 끝부분들이 서로 이격되도록 형성되는 것을 특징으로 하는 비공기입 타이어. [청구항7] 제4항에 있어서, 상기 이웃하는 내측 반원형 지지체들은 내측 환형 밴드부와 접하는 하단 끝부분들이 서로 접하도록 형성되고, 상기 이웃하는 외측 반원형 지지체들은 외측 환형 밴드부와 접하는 끝부분들이 서로 접하도록 형성되는 것을 특징으로 하는 비공기입 타이어. [청구항8] 제 1항에 있어서, 상기 보호막은 열가소성 수지, 열경화성 수지 또는 이들의 혼합 수지로 구성되는 것을 특징으로 하는 비공기입 타이어. [청구항9] 제 1항에 있어서, 상기 트레드부는 고무 또는 플라스틱 재료로 구성된 점탄성재료부와 상기 점탄성재료부의 내측으로 형성되고 보강 구조를 포함하는 보강부로 구성된 것을 특징으로 하는 비공기입 타이어. [청구항10] 제1항에 있어서, 상기 스포크 부재는 타이어의 원주 방향으로 형성되어, 이웃하는 중앙 지지체들을 연결하는 연결부를 추가로 포함하는 것을 특징으로 하는 비공기입 타이어. [청구항11]삭제 [청구항12]제1항에 있어서, 상기 보호막은 상기 내측 및 외측 환형 밴드부와 일체로 형성된 것을 특징으로 하는 비공기입 타이어.
506 | 아라미드-폴리아미드 66 하이브리드 코드 및 그를 포함하는 연비 성능이 향상된 래디얼 타이어 | D02G 3/48(2006.01)¦B60C 9/00(2021.01)¦D02G 3/04(2006.01)¦D02G 3/28(2006.01) | 1020120153062 | 2012.12.26 | 1014112090000 | 2014.06.17 |  |  |  | 2014.06.23 | 등록결정(일반) |  |  | Y(2012.12.26) | 6 | 본 발명은 200 내지 600데니어의 낮은 섬도의 아라미드 코드와 200 내지 500데니어의 낮은 섬도의 폴리아미드 66 코드를 합연하여 수득한 아라미드-폴리아미드 66 하이브리드 코드, 및 그를 포함하는 치환경 래디얼 타이어에 관한 것으로, 본 발명의 하이브리드 코드는 소음과 승차감에 영향이 큰 초기 모듈러스를 기존의 폴리아미드 코드의 수준으로 유지하고, 고하중에서는 아라미드 코드의 특성을 살려 모듈러스를 높게 유지하여 본 발명의 하이브리드 코드를 적용한 래디얼 타이어는 고속 주행성, 조종안정성 및 연비 성능이 향상된 이점을 갖는다. | [청구항1]1% 이하의 변형에서 초기 모듈러스가 5g/d 이상 20g/d 이하이고 5% 이상의 고하중 모듈러스가 50g/d 이상 300g/d 이하인, 200 내지 600 데니어의 아라미드 코드에 200 내지 600데니어의 폴리아미드 66 코드를 동일한 상연 꼬임수와 하연 꼬임수로 합연하여 수득되며, 아라미드 코드는 열처리에서의 권출속도와 권취속도의 차이로 인해 커버링에 구성되고 폴리아미드 66 코드는 코어 쪽에 구성되는 아라미드-폴리아미드 66 하이브리드 코드. [청구항2]삭제 [청구항3]청구항 1에 있어서, 상기 하이브리드 코드는 합연 시 상연(Cable Twist) 꼬임수와 하연 꼬임수(Ply Twist)가 각각 200 내지 500TPM임을 특징으로 하는 아라미드-폴리아미드 66 하이브리드 코드. [청구항4]청구항 3에 있어서, 상기 아라미드 코드와 상기 폴리아미드 66 코드가 동일한 하연 수준을 갖는 것을 특징으로 하는 아라미드-폴리아미드 66 하이브리드 코드. [청구항5]삭제 [청구항6]청구항 1에 있어서, 아라미드 코드가, 인장 강도가 18g/d 내지 35g/d이고 영 모듈러스(Young's modulus)가 200g/d 내지 500g/d인 것을 특징으로 하는 아라미드-폴리아미드 66 하이브리드 코드. [청구항7]청구항 1에 있어서, 상기 하이브리드 코드는 200 내지 600데니어의 아라미드 코드를 15 내지 85% 포함하고, 200 내지 500데니어의 폴리아미드 66 코드를 85 내지 15% 포함하는 것을 특징으로 하는 아라미드-폴리아미드 66 하이브리드 코드. [청구항8]청구항 1, 3, 4, 6 및 7 중 어느 한 항에 따르는 아라미드-폴리아미드 66 하이브리드 코드를 보강 코드로서 포함하는 연비 성능이 향상된 래디얼 타이어.
507 | 타이어 트레드용 고무 조성물 및 이를 이용하여 제조한 타이어 | C08K 5/54(2006.01)¦C08L 21/00(2006.01)¦C08K 3/013(2018.01)¦C08K 3/36(2006.01)¦C08K 3/04(2006.01)¦B60C 1/00(2006.01)¦C08L 9/06(2006.01)¦C08L 9/00(2006.01) | 1020120097112 | 2012.09.03 | 1014237590000 | 2014.07.21 | 1020140030663 | 2014.03.12 |  | 2014.07.31 | 등록결정(일반) |  |  | Y(2012.09.03) | 4 | 본 발명은 타이어 트레드용 고무 조성물 및 이를 이용하여 제조한 타이어에 관한 것으로서, 원료고무, 그리고 하기 화학식 1로 표시되는 모노 알콕시 실란 화합물을 포함한다. [화학식 1] 상기 화학식 1에서, 상기 R 1 내지 R 6 , x, n 1 , n 2 및 m 1 내지 m 4 의 정의는 명세서에 기재된 것과 동일하다. 상기 타이어 트레드용 고무 조성물은 분산성, 저회전저항 및 내마모성이 향상된 효과를 가진다. | [청구항1]원료고무 100 중량부, 그리고 하기 화학식 1로 표시되는 모노 알콕시 실란 화합물을 1 내지 20 중량부 포함하는 타이어 트레드용 고무 조성물.[화학식 1](상기 화학식 1에서, 상기 R1 및 R2는 각각 독립적으로 하기 화학식 2로 표시되는 관능기이고,[화학식 2]상기 R3 내지 R6는 각각 독립적으로 하기 화학식 3 내지 5로 표시되는 관능기로 이루어진 군에서 선택되는 어느 하나이고,[화학식 3][화학식 4][화학식 5]상기 x는 1 내지 8의 정수이고, 상기 n1 및 n2는 각각 독립적으로 1 내지 8의 정수이고, 상기 m1 내지 m4는 각각 독립적으로 1 내지 8의 정수이다) [청구항2]제1항에 있어서, 상기 모노 알콕시 실란 화합물의 중량 평균 분자량(Mw)은 200 내지 20,000g/mol인 것인 타이어 트레드용 고무 조성물. [청구항3]삭제 [청구항4]제1항에 있어서, 상기 타이어 트레드용 고무 조성물은 카본 블랙, 실리카 및 이들의 조합으로이루어진 군에서 선택되는 어느 하나의 보강성 충진제를 더 포함하며,상기 보강성 충진제는 상기 원료고무 100 중량부에 대하여 10 내지 100 중량부로 포함되는 것인 타이어 트레드용 고무 조성물. [청구항5]제1항에 따른 타이어 트레드용 고무 조성물을 이용하여 제조된 타이어.
508 | PET 필름을 카커스로서 포함하는 승용차용 공기입 래디얼 타이어 | B60C 9/02(2006.01)¦B60C 9/00(2021.01)¦B29K 67/00(2006.01) | 1020110124264 | 2011.11.25 | 1013954690000 | 2014.05.08 | 1020130058318 | 2013.06.04 |  | 2014.05.14 | 등록결정(일반) |  |  | Y(2011.11.25) | 3 | 본 발명은 연비가 향상된 승용차용 공기입 래디얼 타이어에 관한 것이다. 본 발명에서는 기존의 래디얼 타이어에 카커스로서 사용되던 PET 코드사 대신에 PET 필름을 가공하여 적용한다. 이로써, 본 발명에 따르는 승용차용 래디얼 타이어는 회전 저항의 감소를 통하여 향상된 연비를 나타낸다. | [청구항1]2축 연신을 통해 제조되고 칼렌더링에 의해 천공이 형성되어 있는, 두께 0.1 내지 1.0mm의 PET 필름을 기존의 PET 텍스타일 코드사 대신에 카커스로서 포함하는, 승용차용 공기입 래디얼 타이어. [청구항2]삭제 [청구항3]청구항 1에 있어서, PET 필름이 에폭시계 수지 딥핑액에 의한 1차 딥핑과 레조시놀 포름알데히드 라텍스 딥핑액에 의한 2차 딥핑을 실시하고, 이어서 200℃ 이하의 온도에서 열처리를 실시함으로써 제조되는, 승용차용 공기입 래디얼 타이어. [청구항4]청구항 3항에 있어서, 타공 형태가 길이방향으로 긴 직사각형 형태인, 승용차용 공기입 래디얼 타이어.
509 | 연료전지용 분리판, 이의 제조 방법 및 이를 포함하는 연료전지 | H01M 8/0226(2016.01)¦H01M 8/0221(2016.01)¦H01M 8/0213(2016.01)¦B29C 48/00(2019.01)¦H01M 8/1018(2016.01) | 1020110140792 | 2011.12.23 | 1013993520000 | 2014.05.20 | 1020130073110 | 2013.07.03 |  | 2014.05.28 | 등록결정(일반) |  |  | Y(2011.12.23) | 10 | 본 발명은 연료전지용 분리판, 이의 제조 방법 및 이를 포함하는 연료전지에 관한 것으로서, 상기 연료전지용 분리판은 벤조옥사진(benzoxazine)계 수지 및 전도성 충진재를 포함한다. 상기 연료전지용 분리판은 내열성 및 내산성이 향상되고, 물성이 고강도이며, 분말 상태로 혼합할 수 있을 뿐만 아니라 용제를 사용하지 않고 친환경적으로 제조할 수 있고, 낮은 점도를 이용하여 압출을 통해 펠렛 상태로도 제조할 수 있다. | [청구항1]벤조옥사진(benzoxazine)계 수지 및 전도성 충진재를 포함하며,상기 벤조옥사진계 수지 100 중량부에 대하여 시클로알리파틱 에폭시 경화제 30 내지 70 중량부 및 경화촉진제 0.5 내지 8 중량부를 더 포함하는 것인 연료전지용 분리판. [청구항2]제1항에 있어서,상기 전도성 충진재는 상기 벤조옥사진계 수지 100 중량부에 대하여 500 내지 2700 중량부로 포함되는 것인 연료전지용 분리판. [청구항3]제1항에 있어서,상기 벤조옥사진계 수지는 비스페놀 A(bisphenol A) 벤조옥사진, 비스페놀 F(bisphenol F) 벤조옥사진, 페놀프탈레인(phenolphthalein) 벤조옥사진, 티오디페놀(thiodiphenol) 벤조옥사진, 디시클로펜타디엔(dicyclopentadiene) 벤조옥사진 및 이들의 조합으로 이루어진 군에서 선택되는 어느 하나인 것인 연료전지용 분리판. [청구항4]제1항에 있어서,상기 전도성 충진재는 흑연 분말인 것인 연료전지용 분리판. [청구항5]삭제 [청구항6]제1항에 있어서,상기 경화촉진제는 트리페닐포스핀(triphenylphosphine: TPP)인 것인 연료전지용 분리판. [청구항7]벤조옥사진계 수지, 전도성 충진재, 경화제 및 경화촉진제를 건식 또는 습식 혼합한 후 성형하는 단계를 포함하며,상기 벤조옥사진계 수지 100 중량부에 대하여 시클로알리파틱 에폭시 경화제 30 내지 70 중량부 및 경화촉진제 0.5 내지 8 중량부로 혼합하는 것인 연료전지용 분리판의 제조 방법. [청구항8]제7항에 있어서,상기 습식 혼합은 용제에 상기 벤조옥사진계 수지, 상기 경화제 및 상기 경화촉진제를 녹인 후, 상기 전도성 충진재를 첨가하고 혼합 장비를 이용하여 혼합하여 이루어지는 것인 연료전지용 분리판의 제조 방법. [청구항9]제8항에 있어서,상기 용제는 메틸에틸케톤(methylethylketone), 아세톤 및 이들의 조합으로 이루어진 군에서 선택되는 어느 하나인 것인 연료전지용 분리판의 제조 방법. [청구항10]제7항에 있어서,상기 건식 혼합은 상기 벤조옥사진계 수지, 상기 전도성 충전제, 상기 경화제 및 상기 경화촉진제를 혼합한 후, 압출하여 펠렛(pellet) 또는 시트(sheet) 형태의 복합소재를 제조하는 단계를 포함하는 것인 연료전지용 분리판의 제조 방법. [청구항11]제1항에 따른 연료전지용 분리판을 포함하는 연료전지.
510 | 타이어 트레드용 고무 조성물 및 이를 이용하여 제조한 타이어 | C08L 21/00(2006.01)¦C08L 9/08(2006.01)¦C08K 3/04(2006.01)¦B60C 1/00(2006.01) | 1020150135227 | 2015.09.24 | 1017875730000 | 2017.10.12 | 1020170036270 | 2017.04.03 |  | 2017.10.19 | 등록결정(일반) |  |  | Y(2015.09.24) | 6 | 본 발명은 타이어 트레드용 고무 조성물 및 이를 이용하여 제조한 타이어에 관한 것으로서, 상기 타이어 트레드용 고무 조성물은 원료고무 100 중량부, 카본블랙 50 내지 100 중량부, 그리고 고분자량 폴리머 라텍스의 말단기가 리퀴드 스티렌 부타디엔 코폴리머로 개질된 라텍스를 포함하는 웨트 마스터배치 40 내지 300 중량부를 포함함으로써, 낮은 회전저항 및 높은 젖은 노면에서의 제동성능을 향상시킬 수 있다. | [청구항1]원료고무 100 중량부,카본블랙 50 내지 100 중량부, 그리고웨트 마스터배치 40 내지 300 중량부를 포함하고,상기 웨트 마스터배치는스티렌 부타디엔 라텍스의 말단기인 수산화기와 리퀴드 스티렌 부타디엔 코폴리머의 말단기인 알킬기를 링크시킨 라텍스를 포함하고, 상기 리퀴드 스티렌 부타디엔 코폴리머는 유리전이온도(Tg)가 -20 내지 -10 ℃인 것인 제1 웨트 마스터배치; 및라텍스, 카본블랙 및 오일을 포함하는 제2 웨트 마스터배치;를 포함하는 것인타이어 트레드용 고무 조성물. [청구항2]삭제 [청구항3]삭제 [청구항4]삭제 [청구항5]제1항에 있어서,상기 리퀴드 스티렌 부타디엔 코폴리머 전체에 대하여 상기 수산화기는 20 내지 50 몰%로 치환된 것인 타이어 트레드용 고무 조성물. [청구항6]삭제 [청구항7]삭제 [청구항8]삭제 [청구항9]제1항에 있어서,상기 웨트 마스터배치는,스티렌 부타디엔 라텍스의 말단기와 리퀴드 스티렌 부타디엔 코폴리머의 말단기를 링크시킨 라텍스 100 중량부에 대하여,카본블랙 50 내지 200 중량부, 및가공오일 50 내지 200 중량부를 포함하는 것인 타이어 트레드용 고무 조성물. [청구항10]삭제 [청구항11]삭제 [청구항12]제1항에 있어서,상기 타이어 트레드용 고무 조성물은 상기 스티렌 부타디엔 라텍스의 말단기와 리퀴드 스티렌 부타디엔 코폴리머의 말단기를 링크시킨 라텍스를 포함하는 웨트 마스터배치 100 중량부에 대하여 상기 제2 웨트 마스터배치를 15 내지 600 중량부로 포함하는 것인 타이어 트레드용 고무 조성물. [청구항13]제1항에 있어서,상기 타이어 트레드용 고무 조성물은 상기 원료고무 100 중량부에 대하여, 가류제 0.5 내지 4 중량부, 가류촉진제 0.5 내지 4.0 중량부, 실란 커플링제 1 내지 20 중량부 및 연화제 1 내지 150 중량부를 더 포함하는 것인 타이어 트레드용 고무 조성물. [청구항14]제1항에 따른 타이어 트레드용 고무 조성물을 이용하여 제조된 타이어.
511 | 타이어 트레드용 고무 조성물 및 이를 이용하여 제조된 타이어 | C08L 9/06(2006.01)¦C08L 9/00(2006.01)¦C08K 3/36(2006.01)¦C08K 5/098(2006.01)¦C08K 5/17(2006.01)¦B60C 1/00(2006.01) | 1020120124877 | 2012.11.06 | 1014578640000 | 2014.10.29 | 1020140058169 | 2014.05.14 |  | 2014.11.04 | 등록결정(일반) |  |  | Y(2012.11.06) | 9 | 본 발명은 타이어 트레드용 고무 조성물 및 이를 이용하여 제조된 타이어에 관한 것으로서, 원료고무 100 중량부, 실리카 60 내지 90 중량부, 그리고 칼륨 비누 및 아마이드 변성 지방산 유도체를 포함하는 가공조제 5 내지 10 중량부를 포함한다. 상기 타이어 트레드용 고무 조성물은 미가류 상태에서 가공성이 우수하며, 제동 성능, 마모 성능 및 저연비 성능을 모두 향상시킬 수 있다. | [청구항1]원료고무 100 중량부에 대하여,실리카 60 내지 90 중량부, 그리고칼륨 비누 및 아마이드 변성 지방산 유도체를 포함하는 가공조제 5 내지 10 중량부를 포함하며,상기 아마이드 변성 지방산 유도체는 아마이드 변성 지방산의 지방산염, 수산화물, 에스테르화물 또는 아마이드이고, 아마이드 변성 지방산 유도체 전체에 대하여 아마이드를 20 내지 40중량% 포함하며, 탄소분포가 C15 이상이 60 내지 80 중량%이고, C10 이하가 5 내지 10 중량%이고, C10 초과 C15 미만이 나머지 함량인 것인 타이어 트레드용 고무 조성물. [청구항2]제1항에 있어서,상기 가공조제는 상기 가공조제 전체에 대하여 상기 칼륨 비누 50 내지 70 중량%, 상기 아마이드 변성 지방산 유도체 20 내지 40 중량% 및 무기 필러 10 내지 30 중량%를 포함하는 것인 타이어 트레드용 고무 조성물. [청구항3]제2항에 있어서,상기 칼륨 비누의 탄소 분포는 C18이 30 내지 50 중량%, C16이 20 내지 40 중량%이고, C10 이하는 5 내지 10 중량% 미만이고, 그 이외가 나머지 함량이며, 탄소 사슬 길이 분포는 3 내지 10인 것인 타이어 트레드용 고무 조성물. [청구항4]삭제 [청구항5]제1항에 있어서,상기 원료고무는 제1 용액 중합 스티렌-부타디엔 고무 30 내지 60 중량부, 제2 용액 중합 스티렌-부타디엔 고무 30 내지 60 중량부 및 부타디엔 고무 10 내지 30 중량부를 포함하는 것인 타이어 트레드용 고무 조성물. [청구항6]제5항에 있어서,상기 제1 용액 중합 스티렌-부타디엔 고무는 스티렌 함량이 20 내지 30중량%이고, 부타디엔 내의 비닐 함량이 50 내지 60중량%이고, 회분식 방법에 의해 제조되고, 말단이 알콕시 실란(Alkoxy Silane)으로 변성되고, 규소(Si)에 의하여 커플링된 것인 타이어 트레드용 고무 조성물. [청구항7]제5항에 있어서,상기 제2 용액 중합 스티렌-부타디엔 고무는 스티렌 함량이 20 내지 30 중량%이고, 부타디엔 내의 비닐 함량이 30 내지 50 중량%이고, 연속식 방법에 의해 제조되고, 주쇄에 카르복실(Carboxyl)기를 포함하는 것인 타이어 트레드용 고무 조성물. [청구항8]제1항에 있어서,상기 실리카는 질소흡착 비표면적이 150 내지 185㎡/g이고, CTAB(cetyltrimethyl ammonium bromide)흡착 비표면적이 150 내지 170㎡/g인 것인 타이어 트레드용 고무 조성물. [청구항9]제1항에 있어서,상기 타이어 트레드용 고무 조성물은 산화아연 1 내지 5 중량부 및 스테아르산 0.2 내지 0.5 중량부를 더 포함하는 것인 타이어 트레드용 고무 조성물. [청구항10]제1항 내지 제3항, 및 제5항 내지 제9항 중 어느 한 항에 따른 타이어 트레드용 고무 조성물을 이용하여 제조된 타이어.
512 | 타이어 사이드월을 오존으로부터 보호하는 고무조성물 및 이를 이용하여 제조한 타이어 | C08K 5/18(2006.01)¦C08K 3/04(2006.01)¦C08L 21/00(2006.01)¦B60C 1/00(2006.01) | 1020150169826 | 2015.12.01 | 1017918890000 | 2017.10.25 | 1020170064267 | 2017.06.09 |  | 2017.11.01 | 등록결정(재심사후) |  |  | Y(2015.12.01) | 1 | 본 발명은 타이어 사이드월을 오존으로부터 보호할 수 있는 고무 조성물 및 이를 이용하여 제조한 타이어에 관한 것으로서, 보다 상세하게는 사이드월과 카카스 사이에 노화방지용 고무시트를 포함하며, 상기 노화방지용 고무시트는 원료고무 100 중량부, 카본블랙 20 내지 60 중량부, 및 아민계 노화방지제 2 내지 5 중량부를 포함하는 고무조성물을 이용하여 제조한 것인 타이어에 관한 것이다. 본 발명에 따른 고무 조성물을 사용하여 제조한 타이어의 경우, 외관의 흑색도에 변화를 주지 않으며 내오존성이 현저히 향상되는 효과가 있다. | [청구항1]사이드월과 카카스 사이에 노화방지용 고무시트를 포함하며,상기 노화방지용 고무시트는 원료고무 100 중량부, 카본블랙 20 내지 60 중량부, 아민계 노화방지제 2 내지 5 중량부 및 퀴놀린계 노화방지제 2 내지 3 중량부를 포함하는 고무조성물을 포함하고,상기 사이드월은 아민계 노화방지제를 포함하지 않고,상기 아민계 노화방지제는 N-페닐-N'-(1,3-디메틸)-p-페닐렌디아민이고,상기 퀴놀린계 노화방지제는 2,2,4-트리메틸-1,2-디하이드로퀴놀린인 것인 타이어. [청구항2]삭제 [청구항3]삭제 [청구항4]삭제 [청구항5]삭제
513 | 차량용 공기입 타이어 | B60C 15/02(2021.01)¦B60C 15/024(2006.01) | 1020120141467 | 2012.12.06 | 1014422180000 | 2014.09.12 | 1020140073332 | 2014.06.16 |  | 2014.09.23 | 등록결정(일반) |  |  | Y(2012.12.06) | 1 | 본 발명은 차량용 공기입 타이어에 관한 것으로, 구체적으로는 비드 플랜지의 구조를 개선하여 비드 플랜지와 림 플랜지 간의 접촉압력을 줄임으로써, 비드 플랜지 중 림 플랜지와의 접촉지점에 집중되던 응력을 분산 및 최소화 시킴에 따라 해당 지점의 크랙발생 현상을 방지할 수 있도록 한 기술에 관한 것이다. 그리고 볼록곡면부와 오목곡면부의 구조적 수치범위를 한정함에 따라 생산성에 영향을 미치지 않도록 하면서도 충분한 응력 분산효과를 얻을 수 있도록 한 기술에 관한 것이다. | [청구항1]지면과 맞닿는 트레드, 상기 트레드의 양 단부로부터 연장된 사이드월, 상기 사이드월의 단부에 형성된 비드부 및 상기 비드부에 의해 둘러싸여 있는 림을 포함하고,상기 비드부 중 상기 림의 플랜지 내측면에 접촉되는 비드 플랜지에는 외측을 향해 돌출된 형태의 볼록곡면부 및 상기 볼록곡면부에서 연장되어 상기 비드 플랜지의 외표면과 연결된 오목곡면부가 형성되어 있고,상기 볼록곡면부의 최대 돌출 높이는,상기 비드 플랜지의 외표면으로부터 0.5mm 내지1.5mm이며,상기 볼록곡면부의 형성 구간 곡선의 반지름은 7mm 내지 12mm이고,상기 볼록곡면부의 최대 돌출지점은,상기 비드부의 바닥면으로부터 상기 비드 플랜지가 시작되는 지점으로부터 직선방향으로 3mm 내지 8mm 떨어진 지점에 형성되며,상기 오목곡면부의 형성구간은,상기 볼록곡면부의 최대 돌출지점으로부터 상기 비드 플랜지의 외표면을 향해 반지름이 15mm 내지 25mm인 곡선으로 구성된차량용 공기입 타이어. [청구항2]삭제 [청구항3]삭제 [청구항4]삭제 [청구항5]삭제
514 | 그린타이어 성형드럼의 구동전달장치 | B29D 30/24(2006.01)¦B29D 30/32(2006.01)¦B29D 30/26(2006.01) | 1020150156501 | 2015.11.09 | 1017817970000 | 2017.09.20 | 1020170053939 | 2017.05.17 |  | 2017.10.23 | 등록결정(일반) |  |  | Y(2015.11.09) | 3 | 본 발명은 타이어 제조시 성형공정에서 타이어의 반제품인 그린타이어를 성형하는 그린타이어 성형드럼 설비에 관한 것으로, 더욱 상세하게는 그린타이어를 성형하는 좌우측 성형드럼과 턴업 핑거(Turn up finger)를 작동시키는 기계적 메카니즘을 개선시키어 성형되는 그린타이어의 정밀제어로 품질향상과 설비의 단축화가 가능한 그린타이어 성형드럼의 구동전달장치에 관한 것이다. 이를 위해 본 발명은 카카스 드럼축(1)과, 상기 카카스 드럼축(1)에서 좌우 대칭으로 설치되면서 카카스 드럼축(1)의 축방향을 따라 좌우 이동이 가능한 좌우측 성형드럼(2a,2b), 상기 좌우측 성형드럼(2a,2b)의 각각에 장착된 턴업 핑거(3a,3b)를 업다운(Up down) 작동시키는 핑거장착대(4) 및, 상기 좌우측 성형드럼(2a,2b)의 회전과 좌우 이동 및 좌우측 턴업 핑거(3a,3b)의 업다운 작동에 동력을 전달하는 구동부(5)로 이루어진 그린타이어 성형드럼의 구동전달장치에 있어서, 상기 구동부(5)의 하부 서보모터(6c) 동력은 볼스크류(7a)에 연결된 좌우측 풀푸쉬 판(8,Full push plate)을 통해 좌우측 성형드럼(2a,2b)으로 전달되고, 상기 구동부(5)의 상부 서보모터(6b) 동력은 다른 볼스크류(7b)에 연결된 좌우측 풀푸쉬 판(8)을 통해 좌우측 턴업 핑거(3a,3b)로 전달되는 구조로 되어 있다. | [청구항1]카카스 드럼축(1)과, 상기 카카스 드럼축(1)에서 좌우 대칭으로 설치되면서 카카스 드럼축(1)의 축방향을 따라 좌우 이동이 가능한 좌우측 성형드럼(2a,2b), 상기 좌우측 성형드럼(2a,2b)의 각각에 장착된 턴업 핑거(3a,3b)를 업다운(Up down) 작동시키는 핑거장착대(4) 및, 상기 좌우측 성형드럼(2a,2b)의 회전과 좌우 이동 및 좌우측 턴업 핑거(3a,3b)의 업다운 작동에 동력을 전달하는 구동부(5)를 갖추되, 상기 구동부(5)의 하부 서보모터(6c) 동력은 볼스크류(7a)에 연결된 좌우측 풀푸쉬 판(8,Full push plate)을 통해 좌우측 성형드럼(2a,2b)으로 전달되고, 상기 구동부(5)의 상부 서보모터(6b) 동력은 다른 볼스크류(7b)에 연결된 좌우측 풀푸쉬 판(8)을 통해 좌우측 턴업 핑거(3a,3b)로 전달되는 그린타이어 성형드럼의 구동전달장치에 있어서,상기 카카스 드럼축(1) 내부에는 슬라이드 키웨이 바디(9a ~ 9d)가 접하여 설치되고, 상기 슬라이드 키웨이 바디(9a ~ 9d)중 한 개의 슬라이드 키웨이 바디(9d)의 내부에는 4개의 선형가이드축(10)이 중앙센터점을 기준으로 등각도로 장착된 것을 특징으로 하는 그린타이어 성형드럼의 구동전달장치. [청구항2]삭제 [청구항3]제 1항에 있어서,상기 카카스 드럼축(1)의 내부에서 4개의 슬라이드 키웨이 바디(9a ~9d)들은 각각 슬라이딩 작동되고, 상기 4개의 슬라이드 키웨이 바디(9a ~9d)중 일부 슬라이드 키웨이 바디(9a,9b)들은 해당된 좌우측 성형드럼(2a,2b)에 키(Key)를 매개로 결합된 것을 특징으로 하는 그린타이어 성형드럼의 구동전달장치. [청구항4]제 3항에 있어서,상기 4개의 슬라이드 키웨이 바디(9a ~ 9d)의 내부에서 선형가이드축(10)들이 슬라이딩 작동되도록 결합되어 있으며, 상기 선형가이드축(10)은 슬라이드 키웨이 바디(9a~9d)와 회전방향으로 구속되고, 상기 풀푸쉬 판(8)과는 회전방향으로 자유롭게 설치되는 것을 특징으로 하는 그린타이어 성형드럼의 구동전달장치.
515 | 비드부를 보강한 튜브리스 타이어 | B60C 5/12(2006.01)¦B60C 9/18(2006.01) | 1020160044823 | 2016.04.12 | 1017819470000 | 2017.09.20 |  |  |  | 2017.09.26 | 등록결정(일반) |  |  | Y(2016.04.12) | 4 | 본 발명은 림 플랜지부에 맞닿는 부위와 카카스 에지부의 응력을 효과적으로 줄일 수 있는 비드부를 보강한 튜브리스 타이어에 관한 것이다. 본 발명은 비드 코어를 카카스가 턴업하여 감싸고, 카카스의 내부에는 비드 코어의 상측에 비드 필러가 채워지며, 카카스의 외측에는 스틸 채퍼가 감싸는 튜브리스 타이어에 있어서, 비드 코어와 카카스 사이에는 림 플랜지 측에 카카스의 턴업부가 끌려 내려가는 것을 방지하는 제1보강 고무층이 형성된다. 본 발명의 구성에 의하면, 카카스 에지와 스틸 채퍼와 나일론 채퍼의 계면 응력을 줄여 높은 공기압 사용 조건에서 비드부의 내구성을 향상시켜 비드부를 보강하는 효과가 있다. | [청구항1]비드 코어를 카카스가 턴업하여 감싸고, 카카스의 내부에는 비드 코어의 상측에 비드 필러가 채워지며, 카카스의 외측에는 스틸 채퍼가 감싸는 튜브리스 타이어에 있어서,상기 비드 코어와 상기 카카스 사이에는 림 플랜지 측에 상기 카카스의 턴업부가 끌려 내려가는 것을 방지하는 제1보강 고무층이 형성되고,상기 스틸 채퍼의 외부에는 나이론 채퍼가 감싸고,상기 스틸 채퍼와 상기 나이론 채퍼 사이에는 계면 응력을 줄이는 제2보강 고무층이 형성되는 것을 특징으로 하는 비드부를 보강한 튜브리스 타이어. [청구항2]삭제 [청구항3]청구항 1에 있어서,상기 제1보강 고무층의 모듈러스는 카카스 토핑 고무의 350~450%로 하는 것을 특징으로 하는 비드부를 보강한 튜브리스 타이어. [청구항4]청구항 1에 있어서,상기 제1보강 고무층의 높이는 상기 림 플랜지의 높이 이하로 형성되는 것을 특징으로 하는 비드부를 보강한 튜브리스 타이어. [청구항5]청구항 1에 있어서,상기 제2보강 고무층의 모듈러스는 카카스 토핑 고무의 125~175%로 하는 것을 특징으로 하는 비드부를 보강한 튜브리스 타이어.
516 | 타이어 트레드용 고무 조성물 및 이를 이용하여 제조한 타이어 | C08L 53/02(2006.01)¦C08L 9/00(2006.01)¦C08K 3/36(2006.01)¦B60C 1/00(2006.01) | 1020120133333 | 2012.11.23 | 1014422170000 | 2014.09.12 | 1020140066295 | 2014.06.02 |  | 2014.09.22 | 등록결정(일반) |  |  | Y(2012.11.23) | 2 | 본 발명은 타이어 트레드용 고무 조성물 및 이를 이용하여 제조한 타이어에 관한 것으로서, 상기 타이어 트레드용 고무 조성물은 블록 스티렌 구조를 포함하는 스티렌-부타디엔 고무를 포함하는 원료고무를 포함한다. 상기 타이어 트레드용 고무 조성물은 마모 및 저연비 성능 저하를 최소화하면서 제동 성능 및 조종안정성을 향상시킬 수 있다. | [청구항1]블록 스티렌 구조를 포함하는 스티렌-부타디엔 고무 70 내지 90 중량부 및 부타디엔 고무 10 내지 30 중량부를 포함하는 원료고무 100중량부; 및보강성 충진제로서 실리카 60 내지 90 중량부를 포함하며,상기 스티렌-부타디엔 고무는 상기 스티렌-부타디엔 고무 전체에 대하여 상기 블록 스티렌 구조를 0.1 내지 5 중량%로 포함하고, 100℃에서 무니점도(ML1+4)가 50 내지 80인 것이며, 상기 실리카는 질소흡착 비표면적(N2SA)이 160 내지 200m2/g이고, pH(수소 이온 지수)가 6 내지 8인 것인 타이어 트레드용 고무 조성물. [청구항2]삭제 [청구항3]삭제 [청구항4]삭제 [청구항5]삭제 [청구항6]삭제 [청구항7]삭제 [청구항8]삭제 [청구항9]제1항에 따른 타이어 트레드용 고무 조성물을 이용하여 제조된 타이어.
517 | 타이어 트레드용 고무 조성물 및 이를 이용하여 제조한 타이어 | C08L 9/10(2006.01)¦C08L 9/06(2006.01)¦C08L 9/00(2006.01)¦B60C 1/00(2006.01)¦C08K 3/36(2006.01) | 1020120124880 | 2012.11.06 | 1014422140000 | 2014.09.12 | 1020140058171 | 2014.05.14 |  | 2014.09.23 | 등록결정(일반) |  |  | Y(2012.11.06) | 6 | 본 발명은 타이어 트레드용 고무 조성물 및 이를 이용하여 제조한 타이어에 관한 것으로서, 원료고무 100 중량부, 그리고 말단이 실록산(siloxane)으로 변성된 액상 부타디엔 겔 5 내지 10 중량부를 포함한다. 상기 타이어 트레드용 고무 조성물은 저연비 성능을 향상시키면서 마른 노면 및 젖은 노면에서의 제동 성능을 향상시킬 수 있다. | [청구항1]원료고무 100 중량부, 그리고말단이 실록산(siloxane)으로 변성된 액상 부타디엔 겔 5 내지 10 중량부를 포함하며, 상기 액상 부타디엔 겔은 유리 전이 온도(Tg)가 -60 내지 -30℃이고, 비닐 함량 60 내지 70 중량%이고, 수평균 분자량이 2000 내지 8000g/mol인 타이어 트레드용 고무 조성물. [청구항2]제1항에 있어서,상기 액상 부타디엔 겔은 양쪽 말단이 상기 실록산으로 변성된 것인 타이어 트레드용 고무 조성물. [청구항3]제1항에 있어서,상기 액상 부타디엔 겔은 말단이 -Si(OCH2CH3)3로 변성된 것인 타이어 트레드용 고무 조성물. [청구항4]삭제 [청구항5]제1항에 있어서,상기 원료고무는 스티렌 함량이 20 내지 30 중량%이고, 부타디엔 내의 비닐 함량이 50 내지 70 중량%인 제1 용액 중합 스티렌-부타디엔 고무 35 내지 45 중량부,스티렌 함량이 30 내지 40 중량%이고, 부타디엔 내의 비닐 함량이 20 내지 30 중량%인 제2 용액 중합 스티렌-부타디엔 고무 35 내지 45 중량부, 및 니켈 부타디엔 고무 10 내지 30 중량부를 포함하는 것인 타이어 트레드용 고무 조성물. [청구항6]제1항에 있어서,상기 타이어 트레드용 고무 조성물은 질소흡착 비표면적이 160 내지 170㎡/g이고, CTAB흡착 비표면적이 150 내지 180㎡/g인 실리카를 75 내지 90 중량부로 더 포함하는 것인 타이어 트레드용 고무 조성물. [청구항7]제1항 내지 제3항, 제5항 및 제6항 중 어느 한 항에 따른 타이어 트레드용 고무 조성물을 이용하여 제조된 타이어.
518 | 고무시트 적재 안내용 위그웨그 장치 | B65H 45/101(2006.01)¦B65H 20/06(2006.01)¦B29D 30/00(2006.01) | 1020160008455 | 2016.01.25 | 1017753200000 | 2017.08.31 | 1020170089050 | 2017.08.03 |  | 2017.09.07 | 등록결정(일반) |  |  | Y(2016.01.25) | 2 | 본 발명은 타이어 제조시 정련공정의 믹서(Mixer)에서 배출된 시트고무를 팔레트(Pallet) 상에 지그재그 방식으로 적재할 때 상기 시트고무를 적재 안내하는 위그웨그 장치에 관한 것으로, 특히 적재 안내하는 시트고무에 이물질에 의한 오염방지와 설비 고장에 대한 보전시간을 감소시키는 고무시트 적재안내용 위그웨그 장치에 관한 것이다. 이를 위해 본 발명은 정련공정의 믹서에서 공급되는 시트고무(1)가 이송 컨베이어벨트를 거쳐 운반되어 회전축(2)을 지점으로 좌우로 반복적인 각회동하는 위그웨그부(3)를 통하여 적재대의 팔레트에 지그재그 방식으로 적재되는 시트고무 적재 안내용 위그웨그 장치에 있어서, 상기 위그웨그부(3)는 좌우측 컨베이어벨트(4a,4b)들이 서로 마주보고 배치되면서 실린더(5)에 의해 좌우측 컨베이어벨트(4a,4b) 사이의 안내루트간격(6)이 조절되며, 상기 좌우측 컨베이어벨트(4a,4b)의 하단에 설치된 재료구동롤러(7)는 동력구동원(8)과 중간 동력전달풀리(9)를 매개로 연결된 여러 개의 벨트(10a,10b,10c)에 의해 동력이 전달되는 구조로 이루어져 있다. | [청구항1]정련공정의 믹서에서 공급되는 시트고무(1)가 이송 컨베이어벨트를 거쳐 운반되어 회전축(2)을 지점으로 좌우로 반복적인 각회동하는 위그웨그부(3)를 통하여 적재대의 팔레트에 지그재그 방식으로 적재되는 시트고무 적재 안내용 위그웨그 장치에 있어서,상기 위그웨그부(3)는 좌우측 컨베이어벨트(4a,4b)들이 서로 마주보고 배치되면서 실린더(5)에 의해 좌우측 컨베이어벨트(4a,4b) 사이의 안내루트간격(6)이 조절되며, 상기 좌우측 컨베이어벨트(4a,4b)의 하단에 설치된 재료구동롤러(7)는 동력구동원(8)과 중간 동력전달풀리(9)를 매개로 연결된 여러 개의 벨트(10a,10b,10c)에 의해 동력이 전달되는 구조로 이루어진 것을 특징으로 하는 시트고무 적재 안내용 위그웨그 장치. [청구항2]제 1항에 있어서,상기 좌우측 컨베이어벨트(4a,4b)의 상단에 형성된 각각의 재료안내 가이드(11)에는 접촉되는 시트고무(1)의 원활한 안내와 접촉마찰력 감소를 위해 일련의 볼캐스터(12)들이 연속으로 장착된 것을 특징으로 하는 시트고무 적재 안내용 위그웨그 장치. [청구항3]삭제
519 | 타이어 균일성 설비의 림 교체장치 | B60C 25/00(2021.01)¦B60C 25/05(2006.01) | 1020150147228 | 2015.10.22 | 1017661960000 | 2017.08.02 | 1020170047440 | 2017.05.08 |  | 2017.08.09 | 등록결정(일반) |  |  | Y(2015.10.22) | 1 | 본 발명은 완성된 타이어를 장착하여 타이어의 균일성(Uniformity)을 검사 측정하는 균일성 설비에서 스핀들에 림을 교체하여 장착시키는 타이어 균일성 설비의 림 교체장치에 관한 것으로, 특히 상하부 림 교체작업시 상하부 스핀들에 자동으로 장착시키어 작업시간의 단축과 다양한 규격의 림들에 적용할 수 있는 타이어 균일성 설비의 림 교체장치에 관한 것이다. 이를 위해 본 발명은 상측 샤프트(5)를 가진 상부 스핀들(3)과, 하측 샤프트(6)를 가진 하부 스핀들(4), 상기 상하부 스핀들(3,4)의 플랜지부(7)에 각각 착탈되는 상하부 림(1,2)을 갖춘 타이어 균일성 설비의 림 교체장치에 있어서, 상기 상하부 림(1,2) 각각에는 삽입 개구홈(8)과 상기 삽입 개구홈(8)에 연통된 안내 개구홈(9)이 일체로 형성되되, 상기 상하부 림(1,2)에 각각 형성된 삽입 개구홈(8)과 안내 개구홈(9)에는 해당 상하부 스핀들(3,4)의 플랜지부(7)에 설치된 돌출 결합핀(10)들이 삽입되거나 이탈되는 구조로 되어 있다. | [청구항1]상측 샤프트(5)를 가진 상부 스핀들(3)과, 하측 샤프트(6)를 가진 하부 스핀들(4), 상기 상하부 스핀들(3,4)의 플랜지부(7)에 각각 착탈되는 상하부 림(1,2)을 갖추되, 상기 상하부 림(1,2) 각각에는 삽입 개구홈(8)과 상기 삽입 개구홈(8)에 연통된 안내 개구홈(9)이 일체로 형성되고, 상기 상하부 림(1,2)에 각각 형성된 삽입 개구홈(8)과 안내 개구홈(9)에는 해당 상하부 스핀들(3,4)의 플랜지부(7)에 설치된 돌출 결합핀(10)들이 삽입되거나 이탈되는 구조로 이루어진 타이어 균일성 설비의 림 교체장치에 있어서,상기 상하부 스핀들(3,4)의 플랜지부(7) 각각에는 실린더 블럭(11)에 공압을 공급 및 회수하는 공기통로(12)가 측면에 형성되고, 상기 실린더 블럭(11)은 돌출 결합핀(10)을 돌출 및 후퇴시키는 접지 스프링(13)과 접촉되어 이루어진 것을 특징으로 하는 타이어 균일성 설비의 림 교체장치. [청구항2]삭제 [청구항3]삭제 [청구항4]삭제 [청구항5]삭제
520 | 타이어 | B60C 11/03(2006.01)¦B60C 11/13(2006.01) | 1020160008541 | 2016.01.25 | 1017689120000 | 2017.08.10 | 1020170088547 | 2017.08.02 |  | 2017.08.17 | 등록결정(일반) |  |  | Y(2016.01.25) | 5 | 본 발명의 타이어는 복수의 트레드 블록들(tread blocks), 트레드 블록들 사이에 형성되는 그루브(groove) 및 그루브의 바닥면에 형성되며, 그 윗면이 그루브의 바닥면과 소정의 각도를 이루도록 기울어진 형상을 갖는 스톤 이젝터(stone ejector)를 포함한다. 본 발명에 따른 타이어는 도로 주행 중 그루브에 낀 돌이 용이하게 제거되며, 그에 따라 돌 끼임 현상에 의해 발생하는 타이어의 내구성 저하를 방지하는 효과를 갖는다. | [청구항1]복수의 트레드 블록들(tread blocks);상기 트레드 블록들 사이에 형성되는 그루브(groove); 및상기 그루브의 바닥면에 형성되며, 그 윗면이 상기 그루브의 바닥면과 소정의 각도를 이루도록 기울어진 형상을 갖는 스톤 이젝터(stone ejector)를 포함하며,상기 스톤 이젝터는,상기 그루브의 폭 방향인 제1 방향과 예각을 이루도록 기울어진 형상을 가지는 제1 스톤 이젝터와, 상기 제1 방향의 반대 방향인 제2 방향과 예각을 이루도록 기울어진 형상을 가지는 제2 스톤 이젝터를 포함하고,상기 제1 스톤 이젝터와 상기 제2 스톤 이젝터가 상기 그루브의 길이 방향을 따라 상기 그루브의 바닥면에 교대로 반복 배열되며,상기 스톤 이젝터는 사다리꼴 모양의 정면 형상을 구비하며, 사다리꼴 모양의 정면 형상에서 평행인 두 변 중 단변의 길이로 정의되는 스톤 이젝터의 높이는, 상기 그루브 깊이의 10 ~ 20 %로 이루어지는 것을 특징으로 하는 타이어. [청구항2]삭제 [청구항3]삭제 [청구항4]제1 항에 있어서,상기 제1 스톤 이젝터와 상기 제2 스톤 이젝터는, 피치 길이(pitch length)의 10 내지 20 %로 형성되는 가로 길이를 갖고, 상기 그루브 폭의 10 내지 20 %로 형성되는 세로 길이를 갖는 타이어. [청구항5]제1 항에 있어서,상기 제1 스톤 이젝터와 상기 제2 스톤 이젝터는 피치 길이의 5 내지 15 %로 형성되는 간격으로 배열되는 타이어. [청구항6]제1 항에 있어서,상기 스톤 이젝터는상기 그루브의 바닥면에서 돌출된 다각형 기둥, 원형 기둥, 타원형 기둥 중에서 선택되는 형태로 형성되는 타이어. [청구항7]제1 항, 제4항 내지 제6 항 중 어느 한 항에 있어서,상기 스톤 이젝터의 윗면은 상기 그루브의 바닥면과 20 도 내지 60 도의 각을 이루는 타이어.
521 | 비공기입 타이어와 림의 체결 구조 | B60B 21/10(2006.01)¦B60B 21/12(2006.01)¦B60C 7/00(2021.01) | 1020130094396 | 2013.08.08 | 1014303680000 | 2014.08.07 |  |  |  | 2014.08.13 | 등록결정(일반) |  |  | Y(2013.08.08) | 4 | 본 발명은 림과 접촉하는 비공기입 타이어의 안쪽면에 타이어의 회전 방향으로 요철이 형성되고, 비공기입 타이어와 접촉하는 림의 접촉면에는 상기 비공기입 타이어에 형성된 요철에 대응하는 요철이 형성되어 서로 맞물려 결합되며, 림의 양쪽 측면에는 타이어의 횡방향 이탈 방지를 위한 플랜지들이 구비되는 비공기입 타이어와 림의 체결 구조에 관한 것으로, 본 발명에 따른 체결 구조는 접촉제를 사용하지 않고 비공기입 타이어와 림을 용이하면서도 강건하게 체결하는 효과가 있다. | [청구항1] 비공기입 타이어와 림의 체결 구조에 있어서,상기 체결 구조는 림과 접촉하는 비공기입 타이어의 안쪽면에 타이어의 회전 방향으로 요철이 형성되고,상기 비공기입 타이어와 접촉하는 림의 접촉면에는 상기 비공기입 타이어에 형성된 요철에 대응하는 요철이 형성되어 서로 맞물려 결합되며,상기 림의 양쪽 측면에는 타이어의 횡방향 이탈 방지를 위한 플랜지들이 구비되는 것을 특징으로 하는 비공기입 타이어와 림의 체결 구조. [청구항2] 제1항에 있어서, 상기 플랜지들은 한쪽이 림에 고정되고 다른 한쪽은 탈착 가능한 타입인 것을 특징으로 하는 비공기입 타이어와 림의 체결 구조. [청구항3] 제2항에 있어서, 상기 탈착 가능한 플랜지는 볼트에 의해 림에 고정되는 것을 특징으로 하는 비공기입 타이어와 림의 체결 구조. [청구항4] 제1항에 있어서, 상기 요철의 단면 형상은 이등변 사다리꼴 형상인 것을 특징으로 하는 비공기입 타이어와 림의 체결 구조.
522 | 타이어 가류 몰드용 블레이드 및 이를 이용하여 제조되는 공기입 타이어 | B29D 30/06(2006.01)¦B29D 30/08(2006.01) | 1020120084866 | 2012.08.02 | 1014372220000 | 2014.08.27 | 1020140018578 | 2014.02.13 |  | 2014.09.03 | 등록결정(일반) |  |  | Y(2012.08.02) | 7 | 본 발명은 블레이드가 분리형으로 이루어짐으로써 몰드 바닥면이 타이어 접촉부 대비 접지 면적이 좁게 설정된 역 블레이드 형상에서 블레이드를 타이어로부터 인출시 발생할 수 있는 타이어의 찢어짐이나 뜯겨짐을 방지할 수 있는 타이어 가류 몰드용 블레이드에 관한 것으로, 본 발명에 따른 타이어 가류 몰드용 블레이드를 이용하여 제조된 공기입 타이어는 타이어의 마모시에도 배수 성능을 유지하면서, 승차감을 상승시키고 소음 및 진동 발생을 억제할 수 있는 효과가 있다. | [청구항1] 타이어 가류용 몰드에 이용되며 타이어의 트레드부에 미세 홈을 형성하기 위한 타이어 가류 몰드용 블레이드에 있어서,상기 타이어 가류 몰드용 블레이드는 몰드에 고정되는 본체부와, 상기 본체부의 내, 외측으로 수평하게 이동 가능한 하나 이상의 날개부를 포함하는 것을 특징으로 하는 타이어 가류 몰드용 블레이드. [청구항2] 제1항에 있어서, 상기 날개부는 블레이드를 타이어로부터 인출시에는 상기 본체부의 내측으로 점진적으로 이동하고, 블레이드의 인출이 완료된 후에는 본체부 외측의 본래 위치로 복원되는 것을 특징으로 하는 타이어 가류 몰드용 블레이드. [청구항3] 제1항에 있어서, 상기 날개부는 상기 본체부의 내측에 설치된 핀 스프링의 스프링 힘에 의하여 본체부의 내, 외측으로 수평하게 이동하는 것을 특징으로 하는 타이어 가류 몰드용 블레이드. [청구항4] 제1항에 있어서, 상기 블레이드는 몰드 바닥면의 접지 면적이 타이어 접촉부의 접지 면적보다 좁은 것을 특징으로 하는 타이어 가류 몰드용 블레이드. [청구항5] 제1항에 있어서, 상기 블레이드는 금속 재질로 이루어지는 것을 특징으로 하는 타이어 가류 몰드용 블레이드. [청구항6] 제1항 내지 제5항 중 어느 한 항에 따른 타이어 가류 몰드용 브레이드를 이용하여 제조되는 공기입 타이어. [청구항7] 제6항에 있어서, 타이어 트레드부에 형성된 미세 홈은 타이어 노면측의 길이보다 타이어 내부측의 길이가 긴 것을 특징으로 하는 공기입 타이어.
523 | 그린타이어의 바코드 라벨 부착장치 | B65C 9/26(2006.01)¦B65C 9/14(2006.01)¦B65C 9/40(2006.01) | 1020120147459 | 2012.12.17 | 1014193190000 | 2014.07.08 | 1020140079590 | 2014.06.27 |  | 2014.07.16 | 등록결정(일반) |  |  | Y(2012.12.17) | 2 | 본 발명은 성형공정에서 완성된 그린타이어의 이력 정보를 알 수 있는 바코드 라벨을 그린타이어에 부착시키는 그린타이어의 바코드 라벨 부착장치에 관한 것으로, 특히 성형기에서 완성된 그린타이어를 인출하는 인출기에 일체형으로 설치되어 구조의 단순화로 제조 투자비가 저렴하고 바코드 라벨의 부착위치 정확도가 개선되는 그린타이어의 바코드 라벨 부착장치에 관한 것이다. 이를 위해 행잉롤러(13)에 걸려진 그린타이어(11)에 바코드 라벨을 부착하기 위해 인출기 본체(12)의 하단에 설치된 바코드 라벨을 공급하는 바코드 라벨 공급기(14)와, 상기 바코드 라벨 공급기(14)에서 인출된 낱본의 바코드 라벨을 에어로 흡착하는 라벨 흡착기(15), 상기 라벨 흡착기(15)를 행잉롤러(13)에 걸려진 그린타이어(11) 쪽으로 270°회전시키는 회전 실린더(16), 상기 라벨 흡착기(15)를 갖춘 라벨 부착기(17)를 전후진 이동시키는 전후진 실린더(18) 및, 상기 라벨 흡착기(15)가 바코드 라벨을 흡착한 상태에서 라벨 부착기(17)가 전후진 실린더(18)에 의해 그린타이어(11) 쪽으로 전진하여 바코드 라벨을 부착시킬 때 라벨 흡착기(15)의 에어 흡입을 해제한 상태를 유지하고 그린타이어(11)에 부착된 바코드 라벨을 스캔하여 판독하는 바코드 스캐너(19)를 구비하여 이루어진 구조로 되어 있다. | [청구항1]행잉롤러(13)에 걸려진 그린타이어(11)에 바코드 라벨을 부착하기 위해 인출기 본체(12)의 하단에 설치된 바코드 라벨을 공급하는 바코드 라벨 공급기(14)와, 상기 바코드 라벨 공급기(14)에서 인출된 낱본의 바코드 라벨을 에어로 흡착하는 라벨 흡착기(15), 상기 라벨 흡착기(15)를 행잉롤러(13)에 걸려진 그린타이어(11) 쪽으로 270°회전시키는 회전 실린더(16), 상기 라벨 흡착기(15)를 갖춘 라벨 부착기(17)를 전후진 이동시키는 전후진 실린더(18) 및, 상기 라벨 흡착기(15)가 바코드 라벨을 흡착한 상태에서 라벨 부착기(17)가 전후진 실린더(18)에 의해 그린타이어(11) 쪽으로 전진하여 바코드 라벨을 부착시킬 때 라벨 흡착기(15)의 에어 흡입을 해제한 상태를 유지하고 그린타이어(11)에 부착된 바코드 라벨을 스캔하여 판독하는 바코드 스캐너(19)를 구비하여 이루어진 그린타이어의 바코드 라벨 부착장치. [청구항2]제 1항에 있어서,상기 라벨 부착기(17)가 전후진 실린더(18)에 의해 전진 이동하여 그린타이어(11)에 접근할 때 그린타이어(11)의 터치를 감지하는 감지센서(20)를 갖추어 이루어진 것을 특징으로 하는 그린타이어의 바코드 라벨 부착장치.
524 | 센서 패치를 구비한 공기입 타이어 및 그 제조방법 | B60C 23/04(2006.01)¦B60C 23/20(2006.01)¦B60C 23/06(2021.01)¦B29D 30/00(2006.01)¦B60C 19/00(2006.01) | 1020150118988 | 2015.08.24 | 1017608720000 | 2017.07.18 | 1020170023606 | 2017.03.06 |  | 2017.07.24 | 등록결정(일반) |  |  | Y(2015.08.24) | 9 | 본 발명은 센서 패치를 구비한 타이어에 관한 것으로서, 센서모듈, 센서 패치를 포함한다. 센서 패치는 이너라이너의 내주면에 가류되어 일체로 형성되고, 일 영역에 센서 홈이 형성되어 센서모듈을 고정할 수 있다. 본 발명에 따르면 이너라이너를 손상시키지 않으면서 센서 패치를 이너라이너에 일체화시켜 센서 패치를 견고하게 부착할 수 있다. 또한, 센서 패치의 두께를 인너라이너 두께보다 얇게 형성함으로써, 이너라이너에 센서 패치를 가류할 때, 브래더의 압력이 국부적으로 불균일하게 작용하는 것을 방지할 수 있다. | [청구항1]타이어에 전달되는 데이터를 수집하는 센서모듈; 및이너라이너의 내주면에 일체로 형성되고, 일 영역에 센서 홈이 형성되며, 상기 센서 홈은 상기 센서모듈이 삽입될 때 확장되어 상기 센서모듈을 수납하고, 이후 복원되어 상기 센서모듈을 고정하는 센서 패치;를 포함하며,상기 센서 패치는,가류시, 상기 센서 홈에 마련된 내부공간 형성필름에 의해 상기 센서 홈의 내부가 서로 흡착되는 것이 방지되고,가류완료 후에, 상기 내부공간 형성필름이 제거되어 상기 센서 홈에 상기 센서 모듈이 삽입되며,상기 내부공간 형성 필름은,상기 센서 홈으로부터 분리하기 위해서 상기 센서 홈의 역방향으로 돌출되는 이젝터를 포함하는 것을 특징으로 하는 센서 패치를 구비한 공기입 타이어. [청구항2]제1항에 있어서,상기 센서 홈은,상기 센서모듈의 삽입방향을 따라 너비가 확장되는 것을 특징으로 하는 센서 패치를 구비한 공기입 타이어. [청구항3]제1항에 있어서,상기 센서 패치는,상기 이너라이너 두께의 20 ~ 120% 두께로 형성되는 것을 특징으로 하는 센서 패치를 구비한 공기입 타이어. [청구항4]제1항에 있어서,상기 센서 모듈은,접착제에 의해 상기 센서 홈 내주면에 고정되는 것을 특징으로 하는 센서 패치를 구비한 공기입 타이어. [청구항5]제1항에 있어서,상기 센서 패치는,상기 이너라이너의 내주면에 적어도 하나 이상 배치되는 것을 특징으로 하는 센서 패치를 구비한 공기입 타이어. [청구항6]제1항에 있어서,상기 센서 패치는,상기 이너라이너의 내주면 원주방향을 따라 복수 개가 등간격으로 배치되며, 각 센서 패치 사이의 각도는 5 내지 180도인 것을 특징으로 하는 센서 패치를 구비한 공기입 타이어. [청구항7]제1항에 있어서,상기 센서 패치는,상기 이너라이너와 이웃하는 바닥면이 원형, 타원형, 및 다각형 중 어느 하나의 형상인 것을 특징으로 하는 센서 패치를 구비한 공기입 타이어. [청구항8]제1항에 있어서,상기 센서 패치는,상기 이너라이너와 동일한 재질, 천연고무, 합성고무, 폴리머 또는,상기 천연고무, 합성고무 및 폴리머의 혼합물로 형성되는 것을 특징으로 하는 센서 패치를 구비한 공기입 타이어. [청구항9]삭제 [청구항10]삭제 [청구항11]제1항에 있어서,상기 내부공간 형성 필름은, 가류 온도에서 녹지 않는 고온 폴리머 재질인 것을 특징으로 하는 센서 패치를 구비한 공기입 타이어. [청구항12]삭제 [청구항13]삭제
525 | 타이어 트레드용 고무 조성물 및 이를 이용하여 제조한 타이어 | C08L 7/00(2006.01)¦C08L 9/00(2006.01)¦C08K 3/04(2006.01)¦B60C 1/00(2006.01) | 1020110146241 | 2011.12.29 | 1014255780000 | 2014.07.25 | 1020130077502 | 2013.07.09 |  | 2014.08.04 | 등록결정(일반) |  |  | Y(2011.12.29) | 2 | 본 발명은 타이어 트레드용 고무 조성물 및 이를 이용하여 제조한 타이어에 관한 것으로서, 본 발명의 일 실시예에 따른 타이어 트레드용 고무 조성물은 천연고무 60 내지 75 중량부, 및 부타디엔 고무 25 내지 40 중량부를 포함하는 원료고무 100 중량부에 대하여 요오드 흡착 비표면적이 162 내지 184mg/g이고, 질소흡착비표면적(Nitrogen Surface Area )이 133 내지 161 m 2 /g이고, DBP 흡유량이 135 내지 156ml/100g이고, cDBP 흡유량이 108 내지 123 ml/100g이고, TINT 값이 113 내지 141이고, ASD(aggregate size distribution)가 64 내지 83 인 카본블랙 52 내지 76 중량부를 포함한다. 상기 타이어 트레드용 고무 조성물은 내발열성 및 내마모성이 우수하기 때문에 타이어의 피로 수명을 늘리고. 트래드 패턴 형상에서의 홈 균열 및 고무 노화를 방지할 수 있다. 또한, 상기 타이어 트레드용 고무 조성물을 사용하는 경우 회전 저항이 낮기 때문에 저연비성을 높일 수 있는 장점이 있다. | [청구항1]천연고무 60 내지 75 중량부, 및 부타디엔 고무 25 내지 40 중량부를 포함하는 원료고무 100 중량부에 대하여요오드 흡착 비표면적이 162 내지 184mg/g이고, 질소흡착비표면적(Nitrogen Surface Area)이 133 내지 161m2/g이고, 디부틸프탈레이트 흡유량(dibutyl phthalate adsorption value, DBP 흡유량)이 135 내지 156ml/100g이고, 클러쉬된 카본블랙의 디부틸프탈레이트 흡유량(dibutyl phthalate adsorption value of the crushed carbon black, cDBP 흡유량)이 108 내지 123ml/100g이고, 틴트값(Tinting strength value, TINT 값)이 113 내지 141이고, 응집체의 입경 분포(aggregate size distribution, ASD)가 64 내지 83이며, 입경이 150nm 미만인 입자를 97.7 내지 98.6중량%로 포함하는 카본블랙 52 내지 76 중량부를 포함하며,상기 부타디엔 고무는 시스-1,4 부타디엔의 함량이 95중량% 이상이고, 무니점도(ML1+4, 100℃)가 35 내지 50이고, 수평균분자량이 100,000 내지 500,000g/mol이고, 분자량 분포가 3.0 내지 4.0인 것인 타이어 트레드용 고무 조성물. [청구항2]삭제 [청구항3]제1항에 따른 타이어 트레드용 고무 조성물을 이용하여 제조한 타이어.
526 | 타이어 내부에 실란트 조성물 도포 방법 및 그 제조방법에 의하여 제조된 타이어 | B29D 30/06(2006.01)¦B60C 1/00(2006.01)¦B60C 5/14(2006.01) | 1020150119373 | 2015.08.25 | 1017598650000 | 2017.07.14 | 1020170024298 | 2017.03.07 |  | 2017.07.20 | 등록결정(일반) |  |  | Y(2015.08.25) | 2 | 본 발명은 타이어 내부면에 실란트 조성물 도포 방법 및 그 제조방법에 의하여 제조된 타이어에 관한 것이며, 상세하게는 실란트 도포 폭과 도포 속도를 HMI를 통하여 콘트롤러에 입력하는 단계와, 실란트 조성물 부착장치에 타이어를 설치하여 센터링된 상태에서 실란트 조성물을 부착하기 위한 속도로 회전하는 단계와, 실란트 조성물의 부착 시작 위치로 볼스크류를 이용한 LM가이드와 서보모터를 이용하여 노즐을 진입하는 단계와, 고정된 노즐이 풀리면서(실린더 동작, 노즐 Down 동작) 노즐을 하강 동작을 시켜주는 실린더를 이용하여 타이어 인너면에 닿으면서(Swivel joint 방식) 실란트 조성물 부착을 시작하는 단계를 포함하는 타이어 내부면에 실란트 조성물 도포 방법과 이 제조 방법에 의하여 제조된 타이어에 관한 것이다. | [청구항1]실란트 조성물의 도포 폭과 도포 속도를 HMI를 통하여 콘트롤러에 입력하는 단계;실란트 조성물 부착 장치에 타이어를 설치하고 센터링된 상태에서 실란트 조성물을 부착하기 위한 속도로 회전시키는 단계;실란트 조성물의 부착을 위한 시작 위치로 볼스크류를 이용하여 제작된 LM가이드와 서보모터를 사용하여 노즐을 타이어 내부로 진입하는 단계; 고정된 노즐이 풀리면서 노즐의 하강 동작을 안내하는 실린더를 이용하여 타이어 내부 면에 닿으면서 실란트 조성물의 부착을 시작하는 단계; 노즐을 하강 동작을 시켜주는 실린더를 이용하여 타이어 내부 면에 닿으면서(Swivel joint 방식으로) 유동이 가능하도록 스프링에 의해 밀착시키는 단계; 및실란트 조성물 부착이 종료되면 볼스크류를 이용한 LM가이드, 서보 모터 및 노즐을 상승 또는 하강시키는 동작(Up/Down)을 하는 실린더를 이용하여 노즐을 원점으로 복귀시키는 단계를 포함하되,상기 입력된 타이어의 내부 면의 도포 폭은 중심선을 기준으로 적용됨을 특징으로 하는 타이어 내부에 실란트 조성물 도포 방법.」 [청구항2]삭제 [청구항3]삭제 [청구항4]삭제 [청구항5]제1항 발명에 따른 타이어 내부에 실란트 조성물 도포 방법을 적용하여 제조된 타이어.
527 | 타이어공장에서 반제품 대차운반을 위한 무인운반차 예상도착시간 알림 방법 및 시스템 | G05B 23/02(2006.01)¦G06Q 10/08(2023.01)¦G05B 19/418(2006.01) | 1020120135399 | 2012.11.27 | 1014019860000 | 2014.05.26 |  |  |  | 2014.06.19 | 등록결정(일반) |  |  | Y(2012.11.27) | 2 | 본 발명은 (a) 성형기에서 해당 반제품을 요구하는 단계와, (b) 반제품물류시스템 서버와 무인운반차콘트롤 시스템을 이용하여 현재 작업진행 상태를 표시하는 단계와, (c) 해당 상태정보수집 및 개별 목적지간 이동소요시간 정보를 연산하여 최종 표시해주는 도착알림 모니터링 단계를 포함하는 타이어공장에서 반제품 대차운반을 위한 무인운반차 예상도착시간 알림시스템에 관한 것이다. | [청구항1]타이어공장에서 반제품 대차운반을 위한 무인운반차 예상도착시간 알림 방법에 있어서, (a) 성형기에서 해당 반제품을 요구하는 단계;(b) 반제품물류시스템 서버와 무인운반차콘트롤 시스템을 이용하여 현재 작업진행 상태를 표시하는 단계; 및(c) 해당 상태정보수집 및 개별 목적지간 이동소요시간 정보를 연산하여 최종 표시해주는 도착알림 모니터링 단계를 포함하되, 성형기 반제품 렛오프 상에 있는 대차요구 버튼을 클릭하여 해당 규격의 반송요구 시그널이 MHC로 접수되면 MHC의 예약 오더에 자동으로 등록되어 예약 오더 처리규칙에 의하여 처리됨을 특징으로 하는 타이어공장에서 반제품 대차운반을 위한 무인운반차 예상도착시간 알림 방법. [청구항2]삭제 [청구항3]청구항 1에 있어서,성형기에서 요청한 반제품대차 요구 건들에 대해서 현재 운반진행 상태를 실시간으로 모니터링하여 작업자가 판단을 신속하게 할 수 있도록 하는 타이어공장에서 반제품 대차운반을 위한 무인운반차 예상도착시간 알림 방법. [청구항4]삭제 [청구항5]삭제 [청구항6]삭제 [청구항7]삭제
528 | 이종 사이드월을 구비한 차량용 타이어 | B60C 13/00(2006.01)¦B60C 19/08(2006.01)¦B60C 1/00(2006.01) | 1020160004755 | 2016.01.14 | 1017538760000 | 2017.06.28 |  |  |  | 2017.07.04 | 등록결정(일반) |  |  | Y(2016.01.14) | 5 | 본 발명은 차량 내측과 차량 외측이 서로 다른 고무 재질의 사이드월을 가지는 이종 사이드월을 구비한 차량용 타이어에 관한 것이다. 본 발명은 트레드와, 트레드의 양측의 사이드월과, 사이드월의 단부에 설치되는 비드부를 구비하는 차량용 타이어에 있어서, 트레드의 양측이 서로 대칭 단면을 이루고, 사이드월은 트레드의 차량 내측에 형성된 인사이드 사이드월과, 트레드의 차량 외측에 형성된 아웃사이드 사이드월로 나누어져, 인사이드 사이드월과 아웃사이드 사이드월은 서로 다른 물성의 고무 복합재로 형성된다. 본 발명의 구성에 의하면, 별도의 보강 고무층의 형성이 없이 대칭 형태의 사이드월 고무층을 형성함으로써 정전기 성능과 회전 저항 성능과 고속 내구성능 및 조종 안정성을 확보하는 효과가 있다.. | [청구항1]트레드와, 상기 트레드의 양측의 사이드월과, 상기 사이드월의 단부에 설치되는 비드부를 구비하는 차량용 타이어에 있어서,상기 트레드의 양측이 서로 대칭 단면을 이루고, 상기 사이드월은 상기 트레드의 차량 내측에 형성된 인사이드 사이드월과, 상기 트레드의 차량 외측에 형성된 아웃사이드 사이드월로 나누어져, 상기 인사이드 사이드월과 상기 아웃사이드 사이드월은 서로 다른 물성의 고무 복합재로 형성되고,상기 인사이드 사이드월은 통전이 불가능한 고무복합재로 형성되고, 상기 아웃사이드 사이드월은 통전이 가능한 고무복합재로 형성되며,상기 인사이드 사이드월은 타이어 중심쪽의 제1인사이드 사이드월과 타이어 가장자리 쪽의 제2인사이드 사이드월로 나누어 고무복합재의 재질을 다르게 하고, 상기 아웃사이드 사이드월는 타이어 중심쪽의 제1아웃사이드 사이드월과 타이어 가장자리 쪽의 제2아웃사이드 사이드월로 나누어 고무복합재의 재질을 다르게 하며,상기 제1인사이드 사이드월의 강성 및 내구성이 상기 제2인사이드 사이드월의 강성 및 내구성보다 큰 고무 복합재의 재질로 구성되는 것을 특징으로 하는 이종 사이드월을 구비한 차량용 타이어. [청구항2]삭제 [청구항3]청구항 1에 있어서,상기 인사이드 사이드월의 고무 복합재에서 20℃의 경도는 상기 아웃사이드 사이드월의 고무 복합재의 20℃의 경도보다 크게 형성되어, 상기 인사이드 사이드월의 강성 및 내구성이 상기 아웃사이드 사이드월의 강성 및 내구성보다 크게 되어 있는 것을 특징으로 하는 이종 사이드월을 구비한 차량용 타이어. [청구항4]청구항 3에 있어서,상기 인사이드 사이드월의 고무 복합재에서 20℃의 경도(타입 A)는 55~64이고, 상기 아웃사이드 사이드월의 고무 복합재의 20℃의 경도(타입 A)는 44~54로 형성되는 것을 특징으로 하는 이종 사이드월을 구비한 차량용 타이어. [청구항5]청구항 1에 있어서,상기 인사이드 사이드월의 고무 복합재에서 60℃의 tanδ는 상기 아웃사이드 사이드월의 고무 복합재의 60℃의 tanδ보다 작게 형성되어, 상기 인사이드 사이드월의 회전저항이 상기 아웃사이드 사이드월의 회전저항보다 크게 되어 있는 것을 특징으로 하는 이종 사이드월을 구비한 차량용 타이어. [청구항6]청구항 5에 있어서,상기 인사이드 사이드월의 고무 복합재에서 60℃의 tanδ는 0.06~0.10이고, 상기 아웃사이드 사이드월의 고무 복합재의 60℃의 tanδ는 0.11~0.18로 형성되는 것을 특징으로 하는 이종 사이드월을 구비한 차량용 타이어.
529 | 공기입 타이어 | B60C 11/03(2006.01)¦B60C 11/11(2006.01)¦B60C 11/13(2006.01) | 1020120132735 | 2012.11.22 | 1014108220000 | 2014.06.17 | 1020140065816 | 2014.05.30 |  | 2014.06.23 | 등록결정(일반) |  |  | Y(2012.11.22) | 6 | 본 발명은 공기입 타이어에 관한 것으로서, 그루브의 바닥 및 블록의 측벽과 그루브의 바닥이 만나는 부분에 크랙이 발생되는 현상을 원천적으로 방지할 수 있으며, 트레드의 불규칙 마모를 억제할 수 있고, 트레드 전체의 강성을 향상할 수 있고, 이와 더불어 배수 성능을 향상할 수 있도록 함을 목적으로 한다. 본 발명에 따른 공기입 타이어는 트레드와 사이드 월 및 비드부로 구성되고, 상기 트레드의 표면에 그루브에 의해 구획되는 다수개의 블록이 형성되고, 상기 그루브의 내부에 위치되고 하부가 상기 그루브의 바닥과 연결되는 보강립을 포함하며, 상기 보강립의 일측면이 그루브의 일측벽에 맞닿아 있다. | [청구항1]트레드와 사이드 월 및 비드부로 구성되고, 상기 트레드의 표면에 그루브에 의해 구획되는 다수개의 블록이 형성된 공기입 타이어에서,상기 그루브의 내부에 위치되고 하부가 상기 그루브의 바닥과 연결되는 보강립을 포함하고,상기 보강립의 일측면이 그루브의 일측벽에 맞닿아 있으며,상기 보강립과 그루브가 맞닿는 면에 서로 맞물리는 커프부가 각각 형성되어 있는공기입 타이어. [청구항2]삭제 [청구항3]제1항에서,상기 보강립의 커프부와 그루브의 커프부가 연결되는 부분이 라운딩 처리된공기입 타이어. [청구항4]제3항에서,상기 보강립의 중심선은 그루브의 일측벽과 오프셋 구조를 갖는공기입 타이어. [청구항5]제1항에서,상기 보강립은 타이어의 원주 방향으로 간격을 두고 단절되어 있는공기입 타이어. [청구항6]제1항에서,상기 보강립의 높이는 상기 그루브 높이 대비 80 ~ 90%의 높이를 갖는공기입 타이어. [청구항7]제1항에서,상기 보강립의 폭은 상기 그루브 폭 대비 30 ~ 70%의 폭을 갖는공기입 타이어.
530 | 개량된 커프를 구비하는 차량용 타이어 | B60C 11/12(2006.01)¦B60C 11/11(2006.01) | 1020120149824 | 2012.12.20 | 1014110920000 | 2014.06.17 |  |  |  | 2014.06.27 | 등록결정(일반) |  |  | Y(2012.12.20) | 6 | 본 발명은 트레드와 사이드월 및 비드부로 구성되며, 트레드 상에 트레드 블록들과 그루브들이 형성되고, 상기 트레드 블록에 커프가 형성되는 차량용 타이어에 있어서, 트레드 블록의 형상의 테두리를 따라서 서로 대향하여 형성된 복수 개의 횡 커프들; 및 상기 대향하는 1자형 커프들 사이에 타이어의 주행방향으로 소정의 간격을 두고 형성된 복수 개의 파형 커프로서, 상기 파형 커프들은 파형 커프인 것을 특징으로 하는 개량된 커프를 구비하는 차량용 공기입 타이어에 관한 것으로, 본 발명의 타이어는 이상 마모 및 핸들링 성능의 저하 없이 좌우 방향의 트랙션 성능을 대폭 향상시킬 수 있다. | [청구항1] 트레드와 사이드월 및 비드부로 구성되며, 트레드 상에 트레드 블록들과 그루브들이 형성되고, 상기 트레드 블록에 커프가 형성되는 차량용 타이어에 있어서, 상기 커프가 타이어의 주행방향으로 소정의 간격을 두고 형성된 복수 개의 파형 커프들 및 상기 파형 커프들의 양 끝단에서 연장형성되고, 상기 트레드 블록의 형상의 테두리를 따라서 서로 대향하여 형성된 복수 개의 1자형 커프들로 구성되는 것을 특징으로 하는 개량된 커프를 구비하는 차량용 공기입 타이어. [청구항2]제1항에 있어서, 상기 파형 커프들 및 상기 1자형 커프들의 깊이는 트레드 블록의 중앙 내측으로 갈수록 깊이가 낮아지는 것을 특징으로 하는 개량된 커프를 구비하는 차량용 공기입 타이어. [청구항3]제2항에 있어서, 상기 파형 커프들 및 상기 1자형 커프들의 깊이는 블록의 최외각에 있는 커프의 깊이는 해당 트레드 블록의 깊이와 동일하고, 최내측 커프의 깊이는 해당 트레드 블록의 깊이의 50%에 해당되는 깊이이고, 상기 최내측 커프와 최외곽 커프 사이에 있는 커프들의 깊이는 해당 트레드 블록의 깊이의 50를 초과하고 해당 트레드 블록의 깊이 보다는 낮은 것을 특징으로 하는 개량된 커프를 구비하는 차량용 공기입 타이어. [청구항4]제1항에 있어서, 상기 파형 커프들의 길이는 전체 커프의 길이의 50% 이상인 것을 특징으로 하는 차량용 타이어. [청구항5]제1항에 있어서, 파형 커프들의 길이는 해당 트레드 블록의 폭방향 외측으로 갈수록 짧아지도록 구성되는 것을 특징으로 하는 개량된 커프를 구비하는 차량용 공기입 타이어. [청구항6]제1항에 있어서, 상기 파형 커프들이 해당 트레드 블록의 형상의 테두리를 따라서 중간 부분이 접힌 구조로 형성되는 것을 특징으로 하는 개량된 커프를 구비하는 차량용 공기입 타이어.
531 | 차량용 공기입 타이어 | B60C 9/18(2006.01)¦B60C 9/20(2006.01) | 1020120110124 | 2012.10.04 | 1014013050000 | 2014.05.23 | 1020140044122 | 2014.04.14 |  | 2014.05.29 | 등록결정(일반) |  |  | Y(2012.10.04) | 6 | 본 발명은 차량용 공기입 타이어에 관한 것으로, 구체적으로는 제1벨트와 제4벨트의 양단부에서 연장된 형태의 커버부재가 상기 제2벨트와 제3벨트의 양단부를 효과적으로 감싸도록 하되, 제2, 3벨트 양단부의 커버링 지점의 구조를 개선함에 따라 제2, 3벨트 양단부의 완충효과를 높일 수 있을 뿐만 아니라 커버링에 적합한 형상의 성형이 용이하도록 한 기술에 관한 것이다. 그리고 커버부재와 제1, 4벨트의 구조를 개선함으로써 해당 벨트 자체적인 완충효과를 향상시킴은 물론, 이로 인한 제2, 3벨트 양단부의 응력발생을 최소화 할 수 있도록 한 기술에 관한 것이다. 또한 커버부재와 제1, 4벨트와 커버부 간의 연결구조를 개선하여 상호 일체성을 높임에 따라 내구성도 향상시킬 수 있도록 한 기술에 관한 것이다. 더불어 제2, 3벨트의 적층 구조의 변형구현도 용이하게 이루어질 수 있도록 함으로써 제작이 용이하고 양 단부에서의 응력분산효과도 얻을 수 있도록 한 기술에 관한 것이다. | [청구항1]지면과 맞닿는 트레드 및 상기 트레드의 내측 지점에서 제1내지 제4벨트가 순차적으로 적층되어 있는 벨트부를 포함하는 차량용 공기입 타이어에 있어서,상기 제1내지 제4벨트 중 적어도 상기 제1벨트와 제4벨트는 무기성 와이어와 유기성 와이어가 상호 번갈아 가며 배치되어 있는 복합와이어 구조이고,상기 제1벨트의 단부로부터 일체로 연장되어 상기 제4벨트의 양단부에 일체로 연결되어 있는 커버부재를 포함하되,상기 커버부재는 복수개의 유기성 와이어만으로 이루어진 구조이고 상기 제2벨트와 제3벨트의 단부 테두리를 동시에 감싸고 있는 차량용 공기입 타이어. [청구항2]삭제 [청구항3]제1항에서,상기 제1벨트 또는 상기 제4벨트 또는 상기 제1벨트 및 제4벨트는,상기 무기성 와이어와 유기성 와이어가 사선방향으로 상호 수평상태로 교호 배열되어 있는 제1시트층,상기 제1시트층의 상부면 상에 적층되어 있고 상기 무기성 와이어와 유기성 와이어가 사선방향으로 상호 수평상태로 교호 배열되어 있는 제2시트층을 포함하되,상기 제1시트층의 무기 및 유기성 와이어와 상기 제2시트층의 무기 및 유기성와이어는 상호 교차된 상태로 위치되는 차량용 공기입 타이어. [청구항4]제1항에서,상기 제1, 4벨트와 상기 커버부재 중 적어도 어느 하나 이상에 포함되어 있는 각 유기성 와이어는 파형 형태의 굴곡을 이루고 있는 차량용 공기입 타이어. [청구항5]제3항에서,상기 제2벨트와 제3벨트는 상호 일체로 이루어지되,제2벨트의 양단부를 절곡시켜 연장함에 따라 상기 연장된 구간이 상기 제3벨트를 이루는 구조인차량용 공기입 타이어 [청구항6]제1항, 제 3항 내지 제5항 중 어느 한 항에서,상기 커버부재와 제1, 4벨트의 유기성 와이어는 상호 일체로 연장되어 있는 구조로 이루어진 차량용 공기입 타이어. [청구항7]제1항, 제 3항 내지 제5항 중 어느 한 항에서,상기 제2벨트와 제3벨트의 양단부 사이에 위치하는 간격유지부재를 더 포함하고,상기 커버부재는 상기 제2벨트와 제3벨트 및 상기 간격유지부재의 테두리를 동시에 감싸고 있는 차량용 공기입 타이어.
532 | 타이어 가류금형 | B29D 30/06(2006.01)¦B29D 30/06(2006.01) | 1020120085288 | 2012.08.03 | 1014033660000 | 2014.05.28 | 1020140018710 | 2014.02.13 |  | 2014.06.05 | 등록결정(재심사후) |  |  | Y(2012.08.03) | 1 | 본 발명은 타이어 제조시 성형공정에서 완성된 그린타이어를 가류시키어 완성타이어로 만드는 가류금형에 관한 것으로, 특히 상하측 섹터금형(Sector mold)을 분리 설치하여 타이어의 인출 반입이 용이하면서 금형의 중량 및 가류기 부하감소로 작업자의 안전성도 향상되는 타이어 가류금형에 관한 것이다. 이를 위해 본 발명은 상부 플라튼(1)에 하부 사이드 금형(2)이 고정 설치되고 섹터금형(3)이 경사면(4)을 따라 슬라이딩 이동되면서 승하강 되는 아우터링(5)에 작용하는 세그먼트(6)와 접하여 이 상부 플라튼(1)에서 이동 가능하도록 설치되며, 상기 상부 플라튼(1)에 대향 설치되는 하부 플라튼(7)에는 하부 사이드 금형(8)이 고정 설치되어 이루어진 타이어 가류금형에 있어서, 상기 섹터금형(3)은 상부 플라튼(1)에 설치되는 상부 섹터금형(3a)과 하부 플라튼(7)에 설치되는 하부 섹터금형(3b)으로 분할 설치되되, 상기 하부 섹터금형(3b)은 하부 플라튼(7)에서 이동 가능하도록 이루어진 하부 세그먼트(6a)에 접하여 설치되어 이루어진 구조로 되어 있다. | [청구항1]상부 플라튼(1)에 하부 사이드 금형(2)이 고정 설치되고, 상하부 섹터금형(3a,3b)으로 된 섹터금형(3)이 경사면(4)을 따라 슬라이딩 이동되면서 승하강 되는 아우터링(5)에 작용하는 세그먼트(6)와 접하여 상기 상부 플라튼(1)에서 이동 가능하도록 설치되며, 상기 상부 플라튼(1)에 대향 설치되는 하부 플라튼(7)에는 하부 사이드 금형(8)이 고정 설치되어 이루어진 타이어 가류금형에 있어서,상기 상부 플라튼(1)에 설치되는 상부 섹터금형(3a)에서 분할 설치되는 상기 하부 섹터금형(3b)은 하부 플라튼(7)에서 이동 가능하도록 구성된 하부 세그먼트(6a)에 접하여 설치되고, 상기 상부 플라튼(1)에 설치되는 세그먼트(6)에는 가이드 핀(9)이 하방으로 설치되며, 상기 가이드 핀(9)은 하부 플라튼(7)의 하부 세그먼트(6a)에 형성된 가이드 구멍(10)에 삽입 및 이탈되고, 하부 세그먼트(6a)의 가이드 구멍(10)에는 스프링(11)으로 탄지된 스프링 핀(12)이 내장되며, 상기 스프링 핀(12)은 가이드 핀(9)에 의하여 눌러지도록 구성되고,상기 가이드 핀(9)에 의하여 상하부 섹터금형(3a,3b)들은 정확한 위치로 결합되며, 금형이 닫혀질 때 상부 플라튼(1)의 세그먼트(6)에 설치된 가이드 핀(9)은 하부 세그먼트(6a)에 설치된 스프링 핀(12)을 밀면서 하부 섹터금형(3b)이 하부 플라튼(7)에서 수평방향으로 정확하게 이동하여 록킹하는 것을 특징으로 하는 타이어 가류금형. [청구항2]삭제 [청구항3]삭제 [청구항4]삭제
533 | 공기입 타이어 | B60C 15/02(2021.01)¦B60C 15/04(2021.01)¦B60C 15/06(2006.01)¦B60C 9/00(2021.01) | 1020110146248 | 2011.12.29 | 1014103280000 | 2014.06.16 | 1020130077507 | 2013.07.09 |  | 2014.06.27 | 등록결정(일반) |  |  | Y(2011.12.29) | 1 | 본 발명은 공기입 타이어에 관한 것으로, 타이어 비드부의 비트 코어와 상기 비드 코어를 감싸는 카카스 사이에 위치한 커버 부재를 포함하고, 상기 커버 부재의 일측은 상기 비드부의 비드 코어를 감싸고, 상기 커버 부재의 타측은 상기 비드부의 비드 필러에 접촉되어 있으며, 상기 비드 코어와 접하는 상기 커버 부재의 일측은 구부러져 있고, 상기 비드 코어의 모서리와 접하는 상기 커버 부재 부부은 곡률 반경을 갖는다. | [청구항1]타이어 비드부의 비드 코어와 상기 비드 코어를 감싸는 카카스 사이에 위치한 커버 부재를 포함하고,상기 커버 부재의 일측은 상기 비드부의 비드 코어를 감싸고, 상기 커버 부재의 타측은 상기 비드부의 비드 필러에 접촉되어 있으며,상기 비드 코어와 접하는 상기 커버 부재의 일측은 구부러져 있고, 상기 비드 코어를 감싸는 커버 부재의 부분은 반지름이 일정한 반원형이며,상기 비드 코어의 모서리와 접하는 상기 커버 부재 부분은 10mm 내지 15mm의 곡률 반경을 갖고,상기 커버부재의 타측은 숄더 방향으로 상기 카카스의 에지 끝단 보다 더 돌출되어 있는공기입 타이어. [청구항2]삭제 [청구항3]삭제
534 | 듀얼 보강벨트 구조를 가지는 공기입 타이어 | B60C 9/18(2006.01)¦B60C 9/20(2006.01) | 1020160057187 | 2016.05.10 | 1017373860000 | 2017.05.12 |  |  |  | 2017.05.19 | 등록결정(일반) |  |  | Y(2016.05.10) | 1 | 본 발명은 고속 주행에서의 타이어 트레드부의 변형 특히, 타이어 숄더부의 변형을 최소화하고 스탠딩 웨브 현상을 억제시켜 주행 안정성을 향상시키는 듀얼 보강벨트 구조를 가지는 공기입 타이어에 관한 것이다. 본 발명에 의한 듀얼 보강벨트 구조를 가지는 공기입 타이어는 트레드부와 사이드월부 및 비드부를 포함하며, 비드부에 카카스가 턴업 설치되고, 카카스와 트레드부 사이에 복수의 벨트층이 적층 설치되며, 벨트층의 최상부에는 보강벨트가 설치되는 공기입 타이어에 있어서, 보강벨트는 서로 다른 소재의 벨트가 배열된 이원화(듀얼) 보강벨트로 되어 있다. 본 발명의 구성에 의하면, 고속주행시 타이어 트레드 숄더부분의 성장 및 스탠팅 웨브를 억제하고 타이어 코너링 성능을 향상시켜 주행 안정성을 향상시키고, 타이어의 치수 성장에 따른 벨트부의 반복 변형과 운동량이 증가되어 벨트층간에서 박리(Separation)가 촉진되는 잠재적인 문제를 방지하는 효과가 있다. | [청구항1]트레드부와 사이드월부 및 비드부를 포함하며, 상기 비드부에 카카스가 턴업 설치되고, 상기 카카스와 상기 트레드부 사이에 복수의 벨트층이 적층 설치되며, 상기 벨트층의 최상부에는 보강벨트가 설치되는 공기입 타이어에 있어서,상기 보강벨트는 서로 다른 소재의 벨트가 배열된 이원화(듀얼) 보강벨트로 되어 있고,상기 이원화 보강벨트는 한 층의 풀커버 보강벨트와 다른 층의 풀커버 보강벨트로 형성되며,상기 한 층은 나일론재의 벨트이고,상기 다른 층은 중간 부분의 나일론재와 양단부분의 고강력소재가 서로 다른 구간으로 나누어져 있는 벨트이며,상기 고강력소재는 하이브리드재(Hybrid재)로서, EPI(End/inch)가 19.0~35.0이고, 코드경(mm)가 0.3~1.0이며, TOP.GA(mm)가 0.60~1.25이고, 강력(kgf)이 최소12인 것을 특징으로 하는 듀얼 보강벨트 구조를 가지는 공기입 타이어. [청구항2]삭제 [청구항3]삭제 [청구항4]삭제 [청구항5]삭제 [청구항6]삭제 [청구항7]삭제 [청구항8]삭제 [청구항9]삭제
535 | 타이어 트레드용 고무 조성물 및 이를 이용하여 제조된 타이어 | C08L 21/00(2006.01)¦C08L 61/06(2006.01)¦B60C 1/00(2006.01)¦C08K 5/01(2006.01) | 1020120153137 | 2012.12.26 | 1014008030000 | 2014.05.22 |  |  |  | 2014.05.29 | 등록결정(일반) |  |  | Y(2012.12.26) | 2 | 본 발명은 타이어 트레드용 고무 조성물 및 이를 이용하여 제조된 타이어에 관한 것으로서, 원료고무 100 중량부, 그리고 녹는점이 120 내지 170℃이고, 연화점이 110 내지 135℃이고, 비중이 0.98 내지 1.06kg/cm 3 이고, 프리 페놀의 함량이 0.3 중량% 이하인 알킬 페놀 포름 알데히드 노볼락 레진(alkylphenolic formaldehyde novolac resin) 3 내지 10 중량부를 포함한다. 상기 타이어 트레드용 고무 조성물은 배합성을 하락시키지 않으면서 웨트 그립 성능을 향상시킬 수 있다. | [청구항1]원료고무 100 중량부, 그리고녹는점이 120 내지 170℃이고, 연화점이 110 내지 135℃이고, 비중이 0.98 내지 1.06kg/cm3이고, 프리 페놀의 함량이 0.3 중량% 이하인 알킬 페놀 포름 알데히드 노볼락 레진(alkylphenolic formaldehyde novolac resin) 3 내지 10 중량부를 포함하는 타이어 트레드용 고무 조성물. [청구항2]제1항에 따른 타이어 트레드용 고무 조성물을 이용하여 제조된 타이어.
536 | 격자형 인너 라이너를 구비한 공기입 타이어 | B60C 5/12(2006.01)¦B60C 1/00(2006.01)¦B60C 5/14(2006.01)¦B29C 73/22(2006.01)¦B29D 30/06(2006.01)¦B60C 17/00(2021.01)¦B60C 19/12(2021.01) | 1020120148527 | 2012.12.18 | 1014110510000 | 2014.06.17 |  |  |  | 2014.06.27 | 등록결정(일반) |  |  | Y(2012.12.18) | 6 | 본 발명은 타이어의 내부 표면에 적용되는 인너 라이너를 격자 형태로 하고 개개의 격자 구획 안에 타이어 펑크 방지용 실란트를 채워 넣음으로써 타이어가 펑크난 후에도 주행이 가능한 공기입 타이어에 관한 것이다. | [청구항1]타이어의 내부 표면에 적용되는 인너 라이너, 인너 라이너의 외주면에 적층되는 카카스, 카카스의 외주면에 적어도 1층 이상 적층되는 벨트, 벨트의 외주면에 적층되어 실질적으로 지면과 접촉하는 트레드, 타이어의 양쪽 측면을 구성하는 사이드월, 및 휠에 결합되어 타이어 내부의 공기압을 유지하는 비드부를 구비한 공기입 타이어로서,인너 라이너의 표면이 가로 변 및 세로 변을 구비하고 소정의 높이를 갖는 격자 형태로 구성되고, 격자의 각각의 구획 안에 타이어 펑크 방지용 실란트 층이 형성되어 있는 것을 특징으로 하는 공기입 타이어. [청구항2]청구항 1에 있어서, 격자형 인너 라이너가 2mm 내지 7mm의 높이를 갖는 것을 특징으로 하는 공기입 타이어. [청구항3]청구항 1에 있어서, 격자형 인너 라이너의 하나의 구획의 가로 변의 길이는 15mm 내지 30mm이고 세로 변의 길이는 15mm 내지 30mm인 것을 특징으로 하는 공기입 타이어. [청구항4]청구항 1에 있어서, 격자의 각 변마다 이웃하는 구획으로 실란트가 유동될 수 있도록 가로 변 및 세로 변에 구멍이 각각 2개 내지 3개 형성되어 있는 것을 특징으로 하는 공기입 타이어. [청구항5]청구항 4에 있어서, 상기 구멍의 직경이 2mm 내지 4mm인 것을 특징으로 하는 공기입 타이어. [청구항6]청구항 1에 있어서, 격자의 각각의 구획 안에 채워지는 타이어 펑크 방지용 실란트는 점도 범위가 20 내지 25Pa·s이고 틱소트로프 값이 5.2 내지 5.8인 것을 특징으로 하는 공기입 타이어.
537 | 가류 블래더 | B29D 30/06(2006.01)¦B29D 30/06(2006.01) | 1020120140407 | 2012.12.05 | 1014156140000 | 2014.06.30 | 1020140072650 | 2014.06.13 |  | 2014.07.08 | 등록결정(일반) |  |  | Y(2012.12.05) | 1 | 본 발명은 타이어 제조시 성형공정에서 완성된 그린타이어를 가류금형 내에 투입하여 가류할 때 그린타이어를 가류금형에서 고온 고압의 팽창력으로 가압시켜 주는 고무백(Bag) 형태의 가류 블래더(Bladder)에 관한 것으로, 특히 블래더와 그린타이어 사이의 잔류공기 배출이 효율적으로 이루어지는 가류 블래더에 관한 것이다. 이를 위해 가류금형(2) 내에 넣어진 그린타이어(3)의 내부에 접촉하면서 고온 고압의 가류시 상기 그린타이어(3)를 가압시키는 페블(4)이 표면에 형성되어 이루어진 가류 블래더에 있어서, 상기 페블(4)과 페블(4) 사이의 페블 틈새 홈(5)들의 깊이(H)는 비드부(a) 003e# 숄더부((b) 003e# 트레드부(c)의 접촉부위 순위로 낮아져서 그린타이어(3) 가류시 접촉하는 블래더(1)의 표면에 형성된 페블 틈새 홈(5)을 따라 잔류공기가 배출되는 공기배출 공간을 확보하도록 이루어져 있다. | [청구항1]가류금형(2) 내에 넣어진 그린타이어(3)의 내부에 접촉하면서 고온 고압의 가류시 상기 그린타이어(3)를 가압시키는 페블(4)이 표면에 형성되어 이루어진 가류 블래더에 있어서,상기 페블(4)과 페블(4) 사이의 페블 틈새 홈(5)들의 깊이(H)는 비드부(a) 003e# 숄더부((b) 003e# 트레드부(c)의 접촉부위 순위로 낮아져서 그린타이어(3) 가류시 접촉하는 블래더(1)의 표면에 형성된 페블 틈새 홈(5)을 따라 잔류공기가 배출되는 공기배출 공간을 확보하도록 이루어진 것을 특징으로 하는 가류 블래더. [청구항2]삭제 [청구항3]삭제 [청구항4]삭제
538 | 타이어 트레드 고무 조성물 및 이를 이용하여 제조한 타이어 | C08L 15/00(2006.01)¦C08L 9/00(2006.01)¦C08K 3/36(2006.01)¦C08K 3/04(2006.01)¦C08K 5/548(2006.01)¦B60C 1/00(2006.01) | 1020140194816 | 2014.12.31 | 1017499310000 | 2017.06.16 | 1020160081262 | 2016.07.08 |  | 2017.06.22 | 등록결정(일반) |  |  | Y(2014.12.31) | 3 | 본 발명은 타이어 트레드용 고무 조성물 및 이를 이용하여 제조한 타이어에 관한 것으로서, 상기 타이어 트레드용 고무 조성물은 유리전이온도(Tg)가 -50 내지-40℃, 무니점도가 60 내지 80이며 에폭시화도가 10 내지 30mol%인 에폭시화 천연고무 및 무니점도가 35 내지 55인 네오디미움 부타디엔 고무를 포함하는 원료고무 100중량부에 대하여, CTAB 값 120 내지 220m 2 /g, BET 값 140 내지 250m 2 /g의 실리카 20 내지 80 중량부; 요오드 흡착가 50 내지 150mg/g, DBPA 흡유량 100 내지 200cc/100g의 카본 블랙 5 내지 20 중량부; 그리고 커플링제 2 내지 20중량부를 포함하여 타이어의 회전저항 감소와 함께 내마모 성능 및 젖은 노면에서의 제동력을 균형있게 개선시킬 수 있다. | [청구항1]유리전이온도(Tg)가 -50 내지-40℃, 무니점도가 60 내지 80이며 에폭시화도가 10 내지 30mol%인 에폭시화 천연고무 및 무니점도가 35 내지 55인 네오디미움 부타디엔 고무를 포함하는 원료고무 100중량부에 대하여, CTAB(cetyl trimethyl ammonium bromide) 흡착 비표면적이 120 내지 160m2/g, BET(Brunauer-Emmett-Teller) 비표면적이 140 내지 175m2/g의 실리카 20 내지 80 중량부,요오드 흡착가가 50 내지 150mg/g, DBPA(n-dibutyl phthalate absorption)량이 100 내지 200cc/100g인 카본 블랙 5 내지 20 중량부, 그리고커플링제 2 내지 20중량부를 포함하며,상기 에폭시화 천연고무는 원료고무 총 중량에 대하여 70 내지 90중량%로 포함되고,상기 네오디미움 부타디엔 고무는 무니점도 35 내지 55, 중량평균 분자량 2.5x105 내지 4.0x105g/mol, 분자량 분포도 1.5 내지 2.5이고, 상기 네오디미움 부타디엔 고무를 원료고무 총 중량에 대하여 10 내지 30중량%로 포함되고,상기 커플링제는 비스(3-트리에톡시 실릴) 프로필 테트라설파이드 (Bis(3-(triethoxysilyl)propyl)tetrasulfide: TESPT)인 것인타이어 트레드용 고무 조성물. [청구항2]삭제 [청구항3]삭제 [청구항4]삭제 [청구항5]제1항에 있어서,상기 타이어 트레드용 고무 조성물은 원료고무 100중량부에 대하여 가류제 0.5 내지 5중량부, 가류촉진제 0.1 내지 10중량부, 가류촉진조제 1 내지 10중량부, 연화제 1 내지 50 중량부, 노화방지제 0.1 내지 10중량부, 점착제 0.5 내지 10 중량부, 및 이들의 혼합물로 이루어진 군에서 선택되는 첨가제를 더 포함하는 것인 타이어 트레드용 고무 조성물. [청구항6]제1항에 따른 타이어 트레드용 고무 조성물을 이용하여 제조한 타이어.
539 | 그린 타이어 사이드월의 턴업장치 | B29D 30/72(2006.01)¦B29D 30/32(2006.01) | 1020110135626 | 2011.12.15 | 1014050620000 | 2014.06.02 | 1020130068452 | 2013.06.26 |  | 2014.06.10 | 등록결정(일반) |  |  | Y(2011.12.15) | 5 | 본 발명은 그린 타이어 사이드월의 턴업장치를 개시한다. 본 발명에 따른 그린 타이어 사이드월의 턴업장치(10)는, 사이드월(11)을 가압하며 이동하도록 된 하나의 핑거롤러(12)와, 이 핑거롤러(12)가 구름접촉할 수 있도록 되면서 사이드월(11)의 폭에 대하여 가압하도록된 압착롤러수단(13) 및, 이 압착롤러수단 (13)의 한쪽 단부에 결합되어 압착롤러수단(13)을 최초위치로 복귀시키는 탄성수단(14)을 포함한다. 따라서, 핑거롤러(12)가 압착롤러수단(13)의 윗면에 구름접촉하며 이동함에 따라 하면서 사이드월의 접촉면적을 증가하고 균일한 압력으로 가압함으로써, 공기의 혼입을 방지하여 타이어 품질을 향상하고, 생산성을 증가할 수 있다. | [청구항1]사이드월(11)을 가압하며 이동하도록 된 하나의 핑거롤러(12)와, 이 핑거롤러(12)가 구름접촉할 수 있도록 되면서 사이드월(11)의 폭에 대하여 가압하도록, 로드 형상의 복수의 바아(15)와 적어도 2개의 인접한 바아(15)를 감싸면서 결합하는 복수의 링크부재(16)가 연결되어 구성된 압착롤러수단(13) 및, 이 압착롤러수단(13)의 한쪽 단부에 결합되어 압착롤러수단(13)을 최초위치로 복귀시키는 탄성수단(14)을 포함하는 그린 타이어 사이드월의 턴업장치. [청구항2]삭제 [청구항3] 제1항에 있어서, 상기 탄성수단(14)은 고무밴드로 이루어진 것을 특징으로 하는 그린 타이어 사이드월의 턴업장치. [청구항4] 제1항과 제3항 중 한 항에 따른 상기 턴업장치(10)가, 성형드럼 주위에 그 원주방향을 따라 일정간격으로 복수개로 서로 긴밀하게 인접하여 배치된 것을 특징으로 하는 그린 타이어 사이드월의 턴업장치. [청구항5] 제4항에 있어서, 상기 인접한 턴업장치(10)의 핑거롤러(12)의 직경 또는 폭이 서로 달라, 핑거롤러(12)의 이동속도 또는 가압면적을 달리 할 수 있도록 된 것을 특징으로 하는 그린 타이어 사이드월의 턴업장치. [청구항6] 제4항에 있어서, 상기 인접한 턴업장치(10)의 핑거롤러(12)는 서로 시차를 두고 구동하도록 된 것을 특징으로 하는 그린 타이어 사이드월의 턴업장치.
540 | 중하중용 타이어의 보강벨트 성형장치 | B29D 30/38(2006.01)¦B29D 30/26(2006.01)¦B29D 30/38(2006.01) | 1020120147461 | 2012.12.17 | 1014107250000 | 2014.06.17 |  |  |  | 2014.06.23 | 등록결정(일반) |  |  | Y(2012.12.17) | 1 | 본 발명은 중하중용 타이어 트레드 내부에서 카카스(Carcass)와 트레드 사이에 배치되는 벨트층을 보강시키는 중하중용 타이어의 보강벨트 와인딩 장치에 관한 것으로, 특히 성형기의 드럼에서 2가닥의 고무토핑 된 토핑 스틸코드를 공급하여 상기 벨트층의 제 2 벨트와 제 3 벨트 사이에 위치하는 보강벨트를 성형하는 중하중용 타이어의 보강벨트 성형장치에 관한 것이다. 이를 위해 본 발명은 렛오프(1, Let off)에서 공급되는 스틸코드(2)가 고무 토핑부(3)에서 고무로 토핑되어 루우프 저장대(4)를 거쳐 성형드럼(5)에 와인딩되어 보강벨트(6)를 성형하도록 이루어진 중하중용 타이어의 보강벨트 성형장치에 있어서, 상기 렛오프(1)에서 2가닥의 스틸코드(2)가 이격 분리되어 공급되고, 상기 2가닥의 스틸코드(2)는 예열기(7)에서 고무토핑에 적합한 온도로 예열되며, 상기 예열기(7)를 거친 2가닥의 스틸코드(2)는 고무 토핑부(3)에서 각각 토핑되어 루우프 저장대(4)로 공급되고, 상기 루우프 저장대(4)에서 2가닥의 고무토핑 스틸코드(2a)들이 성형드럼(5)의 양쪽 끝단에서 중앙쪽으로 EPI 조정 가이드(8)에 의해 이동되어 와인딩 성형되어지는 구조로 되어 있다. | [청구항1]렛오프(1, Let off)에서 공급되는 스틸코드(2)가 고무 토핑부(3)에서 고무로 토핑되어 루우프 저장대(4)를 거쳐 성형드럼(5)에 와인딩되어 보강벨트(6)를 성형하기 위해 상기 렛오프(1)에서 2가닥의 스틸코드(2)가 이격 분리되어 공급되고, 상기 2가닥의 스틸코드(2)는 예열기(7)에서 고무토핑에 적합한 온도로 예열되며, 상기 예열기(7)를 거친 2가닥의 스틸코드(2)는 고무 토핑부(3)에서 각각 토핑되어 루우프 저장대(4)로 공급되고, 상기 루우프 저장대(4)에서 2가닥의 고무토핑 스틸코드(2a)들이 성형드럼(5)의 양쪽 끝단에서 중앙쪽으로 EPI 조정 가이드(8)에 의해 이동되어 와인딩 성형되어지는 중하중용 타이어의 보강벨트 성형장치에 있어서,상기 EPI 조정 가이드(8)들의 이동속도 조절에 의해 보강벨트의 좌우 고무토핑 스틸코드(2a)의 EPI 간격이 조정되어 성형되는 것을 특징으로 하는 중하중용 타이어의 보강벨트 성형장치. [청구항2]삭제 [청구항3]삭제
541 | 안전장치를 구비한 타이어 | B60C 17/04(2006.01) | 1020140193535 | 2014.12.30 | 1016674080000 | 2016.10.12 | 1020160082007 | 2016.07.08 |  | 2016.10.18 | 등록결정(일반) |  |  | Y(2014.12.30) | 10 | 본 발명은 타이어 림에 설치되는 안전장치를 구비한 타이어에 관한 것으로서, 타이어의 트레드면과 마주보는 림의 외주면에 밀착하여 형성되는 제1 지지부, 림과 밀착된 제1 지지부의 노출면에 결합되는 제2 지지부를 포함하며, 제1 지지부 및 제2 지지부의 결합면은 요철 결합된다. 본 발명에 따르면, 제1 지지부와 타이어와 맞닿는 제2 지지부를 결합시켜 타이어가 펑크가 나거나 바람이 빠져 타이어가 수축된 상태에서도 주행성을 유지할 수 있다. | [청구항1]타이어 림(tire rim)에 설치되는 안전장치를 구비한 타이어에 있어서,상기 타이어의 트레드(tire tread)면과 마주보는 상기 림의 외주면에 밀착하여 형성되는 제1 지지부;상기 림과 밀착된 상기 제1 지지부의 노출면에 결합되는 제2 지지부를 포함하며,상기 제1 지지부와 상기 제2 지지부의 결합면은 요철 결합되고,상기 림의 외주면으로부터,상기 제1 지지부의 요철부 상단까지의 높이 h1, 상기 타이어의 비드 하단까지의 높이 h2, 및 상기 제2 지지부의 노출면까지의 높이 h3가 각각 형성될 때, 상기 h2는 상기 h1과 h3 사이의 값을 갖는 것을 특징으로 하는 안전장치를 구비한 타이어. [청구항2]삭제 [청구항3]제1항에 있어서,상기 제1 지지부는,복수의 제1세그먼트로 구성되며, 이웃하는 것 중 어느 하나에는 볼트가 거치되고, 다른 하나에는 체결홀이 구비되어 상호 볼트 결합되는 것을 특징으로 하는 안전장치를 구비하는 타이어. [청구항4]제3항에 있어서,상기 볼트는,상기 제1 지지부에 일체로 형성된 것을 특징으로 하는 안전장치를 구비한 타이어. [청구항5]제1항에 있어서,상기 제1 지지부는,상기 제2 지지부와 접촉하는 표면에 복수의 홈이 형성되며, 상기 홈에 제1 자성물질이 형성된 것을 특징으로 하는 안전장치를 구비한 타이어. [청구항6]제5항에 있어서,상기 제2 지지부는,상기 제1 자성물질에 대응되는 위치에 제2 자성물질이 부착되는 것을 특징으로 하는 안전장치를 구비한 타이어. [청구항7]제6항에 있어서,상기 제1 자성물질과 상기 제2 자성물질은 서로 다른 극성을 갖는 것을 특징으로 하는 안전장치를 구비한 타이어. [청구항8]제6항에 있어서,상기 제1 자성물질 또는 제2 자성물질은 고무자석인 것을 특징으로 하는 안전장치를 구비한 타이어. [청구항9]제1항에 있어서,상기 제2 지지부는,복수의 제2세그먼트로 구성되며, 이웃하는 것 중 어느 하나에는 끼움홈이 거치되고, 다른 하나에는 돌출부가 구비되어 상호 끼움 결합되는 것을 특징으로 하는 안전장치를 구비하는 타이어. [청구항10]제1항에 있어서,상기 제2 지지부는,상기 타이어의 공기압 소실 시, 상기 타이어의 트레드를 지지하며 주행하기 위하여 상기 트레드의 내면 형상에 대응되도록 형성된 것을 특징으로 하는 안전장치를 구비한 타이어. [청구항11]제10항에 있어서,상기 제2 지지부는,상기 트레드면과 접촉하는 좌우측 영역이 라운딩 처리된 것을 특징으로 하는 안전장치를 구비한 타이어.
542 | 타이어 장착용 림 | B60C 29/02(2006.01)¦B60C 15/02(2021.01)¦B60C 15/04(2021.01)¦B60B 21/00(2006.01) | 1020110135288 | 2011.12.15 | 1013452110000 | 2013.12.19 | 1020130068057 | 2013.06.25 |  | 2013.12.27 | 등록결정(재심사후) |  |  | Y(2011.12.15) | 1 | 본 발명은 차량용 타이어가 장착되는 림(Rim)에 관한 것으로, 특히 타이어의 비드부와 림 플랜지의 밀착을 유도하여 타이어의 조종 안정성과 제동성능 향상, 비드 이탈 방지, 고속 코너링과 급제동시 발생할 수 있는 사고를 방지할 뿐 아니라, 타이어의 내구성 향상 및 회전 저항력의 감소를 도모할 수 있는 타이어 장착용 림에 관한 것이다. 이를 위해 타이어(2)의 비드부(4)가 림 플랜지(3)에 안착되도록 이루어진 타이어 장착용 림에 있어서, 상기 타이어(2)의 비드부(4)와 비접촉 위치에 있는 림 플랜지(3)에는 비드부(4)와 림 플랜지(3)의 에어 배출목적으로 사용되는 단반향 밸브(6)가 한 개 이상 다수 개 설치되어 이루어진 구조로 되어 있다. | [청구항1]타이어(2)의 비드부(4)가 림 플랜지(3)에 안착되도록 이루어진 타이어 장착용 림에 있어서,상기 타이어(2)의 비드부(4)와 비접촉 위치에 있는 림 플랜지(3)에는 비드부(4)와 림 플랜지(3)사이 잔존하는 에어 배출을 위하여 하나 이상 설치된 단방향 밸브(6); 및 상기 비드부(4)와 림 플랜지(3)사이에 존재하는 에어(5)를 단반향 밸브(6)를 통해 빼낼 때 비드부(4)와 림 플랜지(3)사이 밀착력을 높이기 위하여 단방향 밸브(6)와 공기배출 호스(8)로 연결된 별도의 진공펌프(7)를 사용하도록 구성된 타이어 장착용 림. [청구항2]삭제
543 | 런플랫 타이어용 사이드월 인서트 고무 조성물 및 이를 이용하여 제조한 타이어 | C08L 9/00(2006.01)¦C08L 15/00(2006.01)¦C08L 47/00(2006.01)¦C08K 3/04(2006.01)¦C08K 3/36(2006.01)¦C08C 19/00(2006.01)¦B60C 1/00(2006.01) | 1020140047849 | 2014.04.22 | 1016353820000 | 2016.06.27 | 1020150121820 | 2015.10.30 |  | 2016.07.04 | 등록결정(일반) |  |  | Y(2014.04.22) | 6 | 본 발명은 런플랫 타이어용 사이드월 인서트 고무 조성물 및 이를 이용하여 제조한 타이어에 관한 것이다. 상기 런플랫 타이어용 사이드월 인서트 고무 조성물은 저온의 유리전이온도를 가지며 관능화된 용액 중합 부타디엔 고무를 적용하여 충전제와의 상호작용을 증진시킴으로써 높은 저연비 성능을 구현하며, 충전제의 함량을 증량시켜 고강도의 런플랫 타이어용 저발열 사이드월 인서트 고무를 제공할 수 있다. | [청구항1]유리전이온도가 -95 내지 -70℃이며, 비닐 함량이 5 내지 25 중량%인 관능화된 용액 중합 부타디엔 고무를 포함하는 원료고무 10 내지 100 중량부; 그리고카본블랙 및 실리카 40 내지 110 중량부;를 포함하고,상기 관능화된 용액 중합 부타디엔 고무는 아민계 또는 락탐계에서 선택되는 어느 하나의 커플링제와 주석 커플링제로 구성된 2종의 커플링제에 의하여 관능화 된 것인 런플랫 타이어용 사이드월 인서트 고무 조성물. [청구항2]삭제 [청구항3]제 1 항에 있어서,상기 관능화된 용액 중합 부타디엔 고무는 원료고무 100 중량부에 대하여 10 내지 40 중량부로 포함되는 것인 런플랫 타이어용 사이드월 인서트 고무 조성물. [청구항4]제 1 항에 있어서,상기 카본블랙은 오일 흡착량이 80 내지 100cc/100g이고, 요오드 흡착량이 25 내지 45mg/g인 것인 런플랫 타이어용 사이드월 인서트 고무 조성물. [청구항5]제 1 항에 있어서,상기 카본블랙은 원료고무 100 중량부에 대하여 40 내지 70 중량부로 포함되는 것인 런플랫 타이어용 사이드월 인서트 고무 조성물. [청구항6]제 1 항에 있어서,상기 실리카는 질소흡착 비표면적이 80 내지 200m2/g이고, CTAB 흡착 비표면적이 70 내지 180m2/g인 것인 런플랫 타이어용 사이드월 인서트 고무 조성물. [청구항7]제 1 항에 따른 런플랫 타이어용 사이드월 인서트 고무 조성물을 이용하여 제조한 타이어.
544 | 타이어 트레드용 고무 조성물 및 이를 이용하여 제조한 타이어 | C08L 21/00(2006.01)¦C08K 3/22(2006.01)¦C08K 5/05(2006.01)¦B60C 1/00(2006.01) | 1020140047252 | 2014.04.21 | 1016314600000 | 2016.06.13 | 1020150121434 | 2015.10.29 |  | 2016.06.17 | 등록결정(일반) |  |  | Y(2014.04.21) | 4 | 본 발명은 타이어 트레드용 고무 조성물 및 이를 이용하여 제조한 타이어에 관한 것이다. 상기 타이어 트레드용 고무 조성물은 충전제의 높은 분산성 및 향상된 가공성으로 인하여 고마모성, 높은 인장강도, 내피로성, 내크랙성, 저회전저항 성능을 가지며, 특히 가류 후 타이어 트레드 외의 타이어 부위와 높은 물성 및 성능 균형을 가질 수 있는 타이어를 제공할 수 있다. | [청구항1]원료고무 100 중량부,실리카를 포함하는 충전제 10 내지 130 중량부,수산화물 2 내지 5 중량부 및 지방산 2 내지 7 중량부를 포함하고,상기 수산화물은 수산화칼륨, 수산화나트륨, 수산화칼슘 및 이들의 조합으로 이루어진 군에서 선택되는 하나의 금속 수산화물이며, 산화아연을 포함하지 않는 타이어 트레드용 고무 조성물. [청구항2]제 1 항에 있어서,상기 원료고무는 스티렌 부타디엔 고무, 부타디엔 고무 및 이들의 조합으로 이루어진 군에서 선택되는 하나를 포함하는 것인 타이어 트레드용 고무 조성물. [청구항3]삭제 [청구항4]삭제 [청구항5]삭제 [청구항6]제 1 항에 있어서,상기 지방산은 카프릴산, 카프르산, 라우르산, 미리스트산, 팔미트산, 팔미톨레산, 스테아르산, 올레산, 리놀레산, 리놀렌산, 아라킨산, 에이코세노산, 베헨산, 에루스산 또는 이들의 혼합물인 타이어 트레드용 고무 조성물. [청구항7]제 1 항에 따른 타이어 트레드용 고무 조성물을 이용하여 제조한 타이어.